## Sheet1
序号 |  | 时间 |  |  |  | 伤损位置 |  |  |  |  | 伤损情况 |  |  |  |  | 复核反馈 |  |  |  | 复核伤损情况 |  |  |  | 伤损截图 |  | 备注
| 车号 | 年 | 月 | 日 | 工务段 | 线名 | 行别 | 股别 | 里程 | 轨头方向 | 伤损类型 | 伤损位置 | 参考尺寸 | 伤损具体情况 | 伤损等级 | 复核情况 | 采取措施 | 伤损程度 | 系统反馈 | 伤损类型 | 出波情况 | 伤损具体情况 | 复核时间 | 探伤车 | 发现人 |  |  | 对比更换时间 | 线路类型
1 | 10923 | 2023 | 1 | 1 | 合肥工务段 | 合武绕行线 | 下 | 右 | K1+520 |  | 焊缝伤损 | 轨头中部 | 10 | 距合端导孔1.1米，距武端导孔11.5米（伤损位于轨头下颚） | 一级伤损 | 无 |  | 无伤 |  |  |  |  | 2023.1.6 |  | 朱立宏 |  |  |  | 普铁
2 | 10923 | 2023 | 1 | 1 | 合肥工务段 | 合武绕行线 | 下 | 右 | K16+753 |  | 焊缝伤损 | 轨头中部 | 10 | 距武端有缝接头7米（伤损位于轨头下颚） | 一级伤损 | 无 |  | 无伤 |  |  |  |  | 2023.1.6 |  | 朱立宏 |  |  |  | 普铁
3 | 10926 | 2023 | 1 | 1 | 上海工务段 | 南何线 | 单 | 左 | K12+222 |  | 轨底伤损 | 轨底 | 3 | 何端4.3米；南端21米各有一有缝接头 | 一级伤损 | 无 |  | 无伤 |  |  |  |  | 2023.1.9 |  | 苏多虎 |  |  |  | 普铁
4 | 10926 | 2023 | 1 | 1 | 上海工务段 | 沪昆线 | 下 | 左 | K64+764 |  | 焊缝伤损 | 轨腰 | 3 | 沪端4.9米有一导孔 | 一级伤损 | 无 |  | 无伤 |  |  |  |  | 2023.1.5 |  | 苏多虎 |  |  |  | 普铁
5 | 10926 | 2023 | 1 | 1 | 杭州工务段 | 沪昆线 | 下 | 左 | K106+452 |  | 轨底伤损 | 轨底 | 2 | 嘉兴东9#岔尖轨跟部焊缝旁边 | 一级伤损 | 无 |  | 无伤 |  |  |  | 37°通道校对无可疑波形 | 2023.1.12 |  | 王长明 |  |  |  | 普铁
6 | 10926 | 2023 | 1 | 1 | 杭州工务段 | 沪昆线 | 下 | 右 | K108+088 |  | 轨头伤损 | 轨头内中 | 8*8 | 沪端约38.0米有一导线孔或昆端约60.3米有一导线孔 | 一级伤损 | 有 | 监控 | 轻伤 |  |  |  | 距沪端7木处轨面多处鱼鳞伤最深7mm | 2023.1.12 |  | 王长明 |  |  |  | 普铁
7 | 10928 | 2023 | 1 | 1 | 上海工务段 | 京沪线 | 上 | 左 | K1369+325 |  | 轨头伤损 | 轨头内侧 | 12 | 伤损距京端苏州普速场上行进站信号机接头16.6米 | 一级伤损 | 有 | 监控 | 轻伤 |  |  |  | 厂焊接头鱼鳞伤深：8.19mm | 2023.1.4 |  | 张培星 |  |  |  | 普铁
8 | 10928 | 2023 | 1 | 1 | 上海工务段 | 京沪线 | 上 | 左 | K1368+530 |  | 焊缝伤损 | 轨头中外 | 12 | 伤损焊缝距沪端苏州普速场46#岔后普通接头12.5米 | 一级伤损 | 有 | 更换 | 轻伤 |  |  |  | 德铝焊缝：轨头下颚本侧伤损：70度 3.8-4.5格（10型仪器校对） | 2023.1.4 |  | 张培星 |  |  |  | 普铁
9 | 10928 | 2023 | 1 | 1 | 上海工务段 | 京沪线 | 上 | 右 | K1367+178 |  | 轨头伤损 | 轨头内中 | 12 | 沪端13cm有一个焊缝，京端38米有一个导线孔 | 一级伤损 | 无 |  | 无伤 |  |  |  | 经复核该处无伤波无损伤，加强监视 | 2023.1.12 |  | 张培星 |  |  |  | 普铁
10 | 10928 | 2023 | 1 | 1 | 上海工务段 | 京沪线 | 上 | 右 | K1342+178 |  | 轨头伤损 | 轨头内中 | 12 | 沪端27米，京端67.8米各有一个导线孔， | 一级伤损 | 无 |  | 无伤 |  |  |  | 经复核该处无伤波无损伤，加强监视 | 2023.1.16 |  | 张培星 |  |  |  | 普铁
11 | 10927 | 2023 | 1 | 2 | 合肥工务段 | 淮南线 | 上 | 右 | K176+335 |  | 轨头伤损 | 轨头中间内侧 | 10 | 芜端4M有两个导线孔淮端8.3M有一个导线孔（12.5已下关注） | 一级伤损 | 无 |  | 无伤 |  |  |  |  | 2023.1.5 |  | 李晓坤 | 对比更换 |  | 202302 | 普铁
12 | 10925 | 2023 | 1 | 3 | 南京桥工段 | 京沪高铁 | 上 | 左 | K1020+640 |  | 轨头伤损 | 轨头内侧 | 10 | 京端51.5米，沪端7.8米各有有一个导线孔 | 一级伤损 | 有 | 监控 | 未到轻伤 |  |  |  |  | 2023.1.5 |  | 张培星 |  |  |  | 高铁
13 | 10927 | 2023 | 1 | 3 | 合肥工务段 | 淮南线 | 上 | 左 | K57+775 |  | 轨头伤损 | 轨头内中外 | 30*25 | 下塘集1#岔心 | 一级伤损 | 有 | 监控 | 轻伤 |  |  |  | 岔心拼接处轨面擦伤深1.4mm | 2023.1.10 |  | 刘文消 |  |  |  | 普铁
14 | 10928 | 2023 | 1 | 3 | 徐州工务段 | 京沪线 | 下 | 左 | K766+627 | 京端 | 螺孔裂纹 | 1C | 5 | 利国8#岔前普通接头 | 一级伤损 | 无 |  | 无伤 |  |  |  | 现场接头校对前后37°探伤灵敏度下未发现异常波形，线路养护状态良好 | 2023.1.3 |  | 赵军 |  |  |  | 普铁
15 | 10926 | 2023 | 1 | 4 | 杭州工务段 | 衢九线 | 下 | 右 | K2+465 |  | 轨底伤损 | 轨底 | 3 | 衢州普速场8#岔直前导轨 | 一级伤损 | 无 |  | 无伤 |  |  |  | 复核人员经过现场确认后可疑波形由于轨底锈蚀引起排除伤损 | 2023.1.9 |  | 苏多虎 |  |  |  | 高铁
16 | 10927 | 2023 | 1 | 4 | 阜阳工务段 | 阜淮线 | 上 | 左 | K22+456 |  | 轨头伤损 | 轨头内侧 | 10 | 阜端14.7M淮端64.3M各有一个导线孔 | 一级伤损 | 无 |  | 无伤 |  |  |  |  | 2023.1.11 |  | 李晓坤 |  |  |  | 普铁
17 | 10927 | 2023 | 1 | 5 | 阜阳工务段 | 青阜线 | 下 | 右 | K72+702 |  | 焊缝伤损 | 轨头中间 | 8 | 涡阳站14#岔后焊缝 | 一级伤损 | 有 | 监控 | 未到轻伤 |  |  |  |  | 2023.1.18 |  | 刘文消 |  |  |  | 普铁
18 | 10928 | 2023 | 1 | 6 | 徐州工务段 | 陇海线 | 下 | 左 | K90+226 | 兰端 | 螺孔裂纹 | 1B/1C | 8 | 阿湖镇5#岔前接头(12月8日已下.现在有发展） | 二级伤损 | 有 | 更换 | 重伤 |  |  |  | 现场设备已更换 | 复核时已更换 |  | 朱立宏 |  |  |  | 普铁
19 | 10926 | 2023 | 1 | 7 | 杭州工务段 | 沪昆线 | 上 | 右 | K212+800 |  | 轨头伤损 | 轨头内中 | 8*9 | 杭州南普速场326#岔岔心 | 一级伤损 | 有 | 监控 | 未到轻伤 |  |  |  | 复核326道岔岔心掉块 | 2023.1.12 |  | 王长明 | 对比更换 | 202303 | 202303 | 普铁
20 | 10927 | 2023 | 1 | 7 | 阜阳工务段 | 京九线 | 上 | 左 | K844+078 |  | 轨头伤损 | 轨头中内 | 10 | 阜阳北5场506#岔心 | 一级伤损 | 有 | 监控 | 未到轻伤 |  |  |  |  | 2023.1.16 |  | 刘文消 |  |  |  | 普铁
21 | 10927 | 2023 | 1 | 7 | 阜阳工务段 | 京九线 | 上 | 右 | K840+017 |  | 焊缝伤损 | 轨头内侧 | 10 | 阜阳北8场827岔前焊缝 | 一级伤损 | 无 |  | 无伤 |  |  |  |  | 2023.1.9 |  | 刘文消 |  |  |  | 普铁
22 | 10926 | 2023 | 1 | 8 | 宁波工务段 | 萧甬线 | 下 | 右 | K47+667 |  | 轨头伤损 | 轨头 | 20*20 | 皋埠29#岔直护轨基本轨 | 一级伤损 | 有 | 加固 | 轻伤 |  |  |  | 鱼鳞伤CH2:5-7 CH6:1-1.6鄂校1.7-2.5深度9毫米 | 2023.1.9 |  | 苏多虎 | 对比更换 |  | 202304 | 普铁
23 | 10926 | 2023 | 1 | 8 | 宁波工务段 | 萧甬线 | 下 | 左 | K80+941-K80+943 |  | 轨头擦伤 | 轨头 | 13*12 | 连续擦伤 | 一级伤损 | 有 | 加固 | 轻伤 |  |  |  | 鱼鳞伤CH2:4.9-6.4鄂校2.0-2.5深度7毫米 | 2023.1.18 |  | 王长明 |  |  |  | 普铁
24 | 10926 | 2023 | 1 | 8 | 宁波工务段 | 萧甬线 | 下 | 右 | K103+393 |  | 轨头擦伤 | 轨头 | 13*12 | 蜀山19#岔基本轨 | 一级伤损 | 有 | 监控 | 未到轻伤 |  |  |  |  | 2023.1.16 |  | 王长明 | 对比更换 |  | 202303 | 普铁
25 | 10926 | 2023 | 1 | 8 | 宁波工务段 | 萧甬线 | 下 | 左 | K132+685 |  | 轨头擦伤 | 轨头 | 13*12 | 宁波北一场101#岔基本轨 | 一级伤损 | 有 | 监控 | 未到轻伤 |  |  |  |  | 2023.1.16 |  | 王长明 |  |  |  | 普铁
26 | 10927 | 2023 | 1 | 8 | 阜阳工务段 | 京九线 | 下 | 左 | K777+288 |  | 焊缝伤损 | 轨头外侧 | 8 | 古城集2#岔后焊缝 | 一级伤损 | 有 | 打磨 | 未到轻伤 |  |  |  |  | 2023.1.19 |  | 刘文消 | 对比更换 |  | 202303 | 普铁
27 | 10923 | 2023 | 1 | 9 | 合肥高铁基础设施段 | 京港高速 | 下 | 右 | K1229+972 |  | 轨头伤损 | 轨头外侧 | 10 | 距京端导线孔0.3米，距安庆方向导线孔80.4米 | 一级伤损 | 无 |  | 无伤 |  |  |  |  | 2023.1.17 |  | 毛永胜 |  |  |  | 高铁
28 | 10927 | 2023 | 1 | 9 | 合肥工务段 | 淮南线 | 下 | 右 | K24+970 |  | 焊缝伤损 | 轨头内侧 | 8 | 淮端距水家湖25#岔前接头1.8米 | 一级伤损 | 无 |  | 无伤 |  |  |  |  | 2023.1.12 |  | 刘文消 |  |  |  | 普铁
29 | 10927 | 2023 | 1 | 9 | 南京桥工段 | 水蚌外绕线 | 单 | 左 | K12+112 |  | 轨底伤损 | 轨底 | 3 | 蚌端467米有一接头，水端84米有一焊缝 | 一级伤损 | 无 |  | 无伤 |  |  |  |  | 2023.2.3 |  | 刘文消 |  |  |  | 普铁
30 | 10926 | 2023 | 1 | 10 | 宁波工务段 | 萧甬线 | 上 | 左 | K8+324 |  | 轨头伤损 | 轨头内中外 | 12*12 | 夏家桥6#岔直尖轨，轨头连续擦伤 | 一级伤损 | 无 |  | 无伤 |  |  |  |  | 2023.1.19 |  | 朱立宏 |  |  |  | 普铁
31 | 10927 | 2023 | 1 | 10 | 合肥工务段 | 宁西线 | 上 | 右 | K858+774 | 西段 | 螺孔裂纹 | 1C | 5 | 区间有缝接头西段1M有两个导线孔 | 一级伤损 | 有 | 更换 | 重伤 |  |  |  | 宁端胶结接头孔裂一孔向断面下裂5mm | 2023.1.17 |  | 李晓坤 |  |  |  | 普铁
32 | 10926 | 2023 | 1 | 11 | 芜湖工务段 | 宣杭线 | 上 | 右 | K20+065 |  | 轨头伤损 | 轨头中内 | 15*15 | 杭端47米； 宣端29.9米各有一导孔 | 一级伤损 | 有 | 监控 | 轻伤 |  |  |  |  | 2023.1.16 |  | 苏多虎 |  |  |  | 普铁
33 | 10926 | 2023 | 1 | 11 | 芜湖工务段 | 宁芜线 | 下 | 左 | K112+713 |  | 轨头擦伤 | 轨头 | 9*12 | 芜湖普速场208#岔尖轨 | 一级伤损 | 有 | 监控 | 轻伤 |  |  |  | 直尖轨轨面鱼鳞剥离测深:9.8mm▲▲ | 2023.1.17 |  | 王长明 | 对比更换 |  | 202302 | 普铁
34 | 10926 | 2023 | 1 | 11 | 芜湖工务段 | 芜铜线 | 单 | 左 | K1+923 |  | 轨头擦伤 | 轨头 | 9*12 | 芜端约89.2米有一导线孔或铜端约13.3米有一导线孔 | 一级伤损 | 有 | 监控 | 轻伤 |  |  |  | 轨顶面擦伤深度:1.2mm▲ | 2023.1.16 |  | 王长明 |  |  |  | 普铁
35 | 10926 | 2023 | 1 | 11 | 芜湖工务段 | 铜九线 | 单 | 左 | K21+577 |  | 轨头伤损 | 轨头内中 | 8*9 | 铜端约78.8米有两个导线孔或九端约21.1米有一导线孔 | 一级伤损 | 无 |  | 无伤 |  |  |  |  | 2023.1.16 |  | 王长明 |  |  |  | 普铁
36 | 10928 | 2023 | 1 | 11 | 阜阳工务段 | 符夹线 | 下 | 左 | K50+704 |  | 螺孔裂纹 | 轨撑孔上裂 | 3 | 淮北北普速场205#岔心 | 一级伤损 | 无 |  | 无伤 |  |  |  |  | 2023.1.16 |  | 赵军 |  |  |  | 普铁
37 | 10928 | 2023 | 1 | 11 | 阜阳工务段 | 青阜线 | 下 | 左 | K17+643 | 阜端 | 螺孔裂纹 | 1A | 5 | 百善2#岔趾直股引轨普通接头 | 一级伤损 | 无 |  | 无伤 |  |  |  |  | 2023.1.18 |  | 赵军 |  |  |  | 普铁
38 | 10928 | 2023 | 1 | 11 | 阜阳工务段 | 青阜线 | 下 | 右 | K64+099 | 青端 | 螺孔裂纹 | 1D | 5 | 天齐庙7#与9#之间岔前接头 | 一级伤损 | 有 | 更换 | 重伤 |  |  |  |  | 2023.1.17 |  | 赵军 |  |  |  | 普铁
39 | 10928 | 2023 | 1 | 11 | 阜阳工务段 | 青阜线 | 下 | 左 | K70+069 |  | 焊缝伤损 | 轨腰 | 5 | 距青端一对导孔9米，距阜端一焊缝58米。 | 一级伤损 | 有 | 打磨 | 未到轻伤 |  |  |  |  | 2023.1.24 |  | 赵军 |  |  |  | 普铁
40 | 10922 | 2023 | 1 | 14 | 新长工务段 | 宁启线 | 上 | 右 | K261+017-k261+012 |  | 轨头伤损 | 擦伤 | 30*30 | 连续擦伤 | 一级伤损 | 有 | 监控 | 未到轻伤 |  |  |  | 钢轨表面表层剥离 | 2023.1.18 |  | 刘文消 |  |  |  | 高铁
41 | 10926 | 2023 | 1 | 13 | 芜湖工务段 | 皖赣线 | 下 | 左 | K22+699 |  | 轨头伤损 | 轨头中内 | 10 | 皖赣0.3米有一导孔 | 一级伤损 | 无 |  | 无伤 |  |  |  |  | 2023.1.19 |  | 苏多虎 |  |  |  | 普铁
42 | 10926 | 2023 | 1 | 14 | 杭州工务段 | 宣杭线 | 下 | 左 | K171+972 |  | 轨头伤损 | 轨头外中 | 8*10 | 距宣端德清西5#岔岔后接头约93.6米或距杭端德清西19#岔护基轨跟部焊缝约80.3米 | 一级伤损 | 无 |  | 无伤 |  |  |  |  | 2023.1.18 |  | 王长明 |  |  |  | 普铁
43 | 10926 | 2023 | 1 | 14 | 杭州工务段 | 笕杭线 | 上 | 左 | K193+748 |  | 轨头擦伤 | 轨头内中 | 13*10 | 艮山门线路所9#岔基本轨 | 一级伤损 | 有 | 更换 | 轻伤 |  |  |  | 笕端10木上轨头内侧鱼鳞伤深8.8MM | 2023.1.19 |  | 王长明 |  |  |  | 普铁
44 | 10926 | 2023 | 1 | 14 | 杭州工务段 | 笕杭线 | 上 | 右 | K191+138 | 笕端 | 螺孔裂纹 | 2B | 3 | 距杭端笕桥26#岔曲基本轨跟部接头约7.9米（6道停车所经） | 一级伤损 | 无 |  | 无伤 |  |  |  |  | 2023.1.16 |  | 王长明 |  |  |  | 普铁
45 | 10927 | 2023 | 1 | 14 | 芜湖工务段 | 淮南线 | 下 | 左 | K222+489 |  | 核伤 | 轨头中部 | 10*10 | 距淮端有缝接头109米，距淮端导孔8米，距芜端焊缝5.5米 | 一级伤损 | 无 |  | 无伤 |  |  |  |  | 2023.1.16 |  | 朱立宏 |  |  |  | 普铁
46 | 10927 | 2023 | 1 | 14 | 芜湖工务段 | 宁芜线 | 上 | 左 | K95+667 | 宁端 | 螺孔裂纹 | 单孔上裂 | 5 | 塔桥3#岔直尖轨跟加固接头1孔上裂 | 一级伤损 | 无 |  | 无伤 |  |  |  |  | 2023.1.19 |  | 朱立宏 |  |  |  | 普铁
47 | 10925 | 2023 | 1 | 14 | 杭州工务段 | 杭昌高速 | 上 | 左 | K4+796-K4+713 |  | 轨头伤损 | 轨头中间内侧 | 30*35 | 连续擦伤 | 一级伤损 | 有 | 监控 | 未到轻伤 |  |  |  |  | 2023.2.1 |  | 李晓坤 |  |  |  | 高铁
48 | 10925 | 2023 | 1 | 14 | 杭州工务段 | 杭昌高速 | 下 | 右 | K2+463-K2+542 |  | 轨头伤损 | 轨头中间内侧 | 30*35 | 连续擦伤 | 一级伤损 | 有 | 监控 | 未到轻伤 |  |  |  |  | 2023.2.1 |  | 李晓坤 |  |  |  | 高铁
49 | 10925 | 2023 | 1 | 14 | 杭州工务段 | 杭昌高速 | 下 | 右 | K2+801-K2+848 |  | 轨头伤损 | 轨头中间内侧 | 30*35 | 连续擦伤 | 一级伤损 | 有 | 监控 | 未到轻伤 |  |  |  |  | 2023.2.1 |  | 李晓坤 |  |  |  | 高铁
50 | 10925 | 2023 | 1 | 14 | 杭州工务段 | 杭昌高速 | 下 | 右 | K3+772-K3+870 |  | 轨头伤损 | 轨头中间内侧 | 30*35 | 连续擦伤 | 一级伤损 | 有 | 监控 | 未到轻伤 |  |  |  |  | 2023.2.1 |  | 李晓坤 |  |  |  | 高铁
51 | 10926 | 2023 | 1 | 15 | 上海工务段 | 沪昆线 | 上 | 右 | K8+212 |  | 焊缝伤损 | 轨头外侧 | 9*8 | 昆端约23.9米有一接头 | 一级伤损 | 无 |  | 无伤 |  |  |  |  | 2023.1.17 |  | 王长明 |  |  |  | 普铁
52 | 10928 | 2023 | 1 | 16 | 上海工务段 | 京沪线 | 下 | 左 | K1294+521 |  | 轨底伤损 | 轨底 | 5 | 距京端导线孔7.3米，距沪端导线孔94.7米，注意沪端70.2左右处左股轨底复核 | 二级伤损 | 有 | 打磨 | 未到轻伤 |  |  |  |  | 2023.1.16 |  | 陈林 |  |  |  | 普铁
53 | 10928 | 2023 | 1 | 16 | 上海工务段 | 京沪线 | 下 | 左 | K1299+104 |  | 轨头伤损 | 轨头内测 | 10*10 | 戚墅堰普速场14#岔直导轨 | 一级伤损 | 无 |  | 无伤 |  |  |  |  | 2023.1.17 |  | 陈林 |  |  |  | 普铁
54 | 10926 | 2023 | 2 | 4 | 上海工务段 | 金山线 | 上 | 左 | K28+868 |  | 轨头伤损 | 轨头内侧 | 10 | 叶榭7#岔心 | 一级伤损 | 无 |  | 无伤 |  |  |  |  | 2023.2.14 |  | 刘文消 |  |  |  | 高铁
55 | 10922 | 2023 | 2 | 5 | 南京桥工段 | 宁启线 | 下 | 右 | K0+164 |  | 焊缝伤损 | 轨头中间 | 10 | 高里106#岔跟焊缝（图中里程错误） | 一级伤损 | 无 |  | 无伤 |  |  |  |  | 2023.2.9 |  | 刘文消 |  |  |  | 高铁
56 | 10922 | 2023 | 2 | 5 | 新长工务段 | 宁启线 | 下 | 右 | K2+992-k3+067 |  | 轨头伤损 | 轨头内中 | 30*25 | 连续擦伤 | 一级伤损 | 有 | 监控 | 未到轻伤 |  |  |  | 材质原因引起的 钢轨表层剥离。 | 2023.2.9 |  | 刘文消 |  |  |  | 高铁
57 | 10923 | 2023 | 2 | 5 | 南京桥工段 | 永全线 | 上 | 右 | K327+758 |  | 焊缝伤损 | 轨腰 | 5 | 距永端导孔9.7米，距全端导孔81米 | 一级伤损 | 有 | 监控 | 未到轻伤 |  |  |  | 疑似焊缝本侧台阶出波，继续加强监控 | 2023.2.5 |  | 朱立宏 |  |  |  | 高铁
58 | 10923 | 2023 | 2 | 5 | 南京桥工段 | 永全线 | 上 | 右 | K326+071 |  | 焊缝伤损 | 轨腰 | 5 | 永宁镇13#岔后第2个焊缝，距永宁镇13#岔后焊缝16.6米 | 一级伤损 | 无 |  | 无伤 |  |  |  |  | 2023.2.9 |  | 朱立宏 |  |  |  | 高铁
59 | 10926 | 2023 | 2 | 5 | 上海工务段 | 沪昆线 | 下 | 左 | K30+159 |  | 焊缝伤损 | 轨头外侧 | 10 | 沪端9.1米；昆端25米各有一焊缝 | 一级伤损 | 无 |  | 无伤 |  |  |  |  | 2023.2.8 |  | 苏多虎 |  |  |  | 普铁
60 | 10926 | 2023 | 2 | 5 | 杭州工务段 | 沪昆线 | 下 | 左 | K114+007 |  | 焊缝伤损 | 轨头内中 | 8*9 | 沪端约6.8米有一导线孔或昆端约12.9米有两个导线孔（同时注意昆端2.6米处的轨头伤损） | 一级伤损 | 无 |  | 无伤 |  |  |  |  | 2023.2.14 |  | 王长明 |  |  |  | 普铁
61 | 10922 | 2023 | 2 | 6 | 新长工务段 | 宁启线 | 下 | 左 | K111+065 |  | 焊缝伤损 | 轨头内侧 | 10 | 江都6#岔趾焊缝 | 一级伤损 | 无 |  | 无伤 |  |  |  |  | 2023.2.10 |  | 刘文消 |  |  |  | 高铁
62 | 10922 | 2023 | 2 | 6 | 新长工务段 | 宁启线 | 下 | 右 | K254+307 |  | 轨头擦伤 | 轨头内中 | 30*25 | 宁端23米有一焊缝，启端0.6米有一导孔 | 一级伤损 | 有 | 监控 | 未到轻伤 |  |  |  | 材质原因引起的 钢轨表层剥离。 | 2023.2.7 |  | 刘文消 |  |  |  | 高铁
63 | 10923 | 2023 | 2 | 6 | 上海高铁基础设施段 | 仙宁线 | 下 | 左 | K288+683 |  | 焊缝伤损 | 轨头中内 | 12*12 | 仙林1#岔曲护轨基本轨与曲导轨间，同时注意焊缝轨腰伤损 | 一级伤损 | 有 | 监控 | 轻伤 |  |  |  |  | 2023.2.9 |  | 朱立宏 |  |  |  | 高铁
64 | 10926 | 2023 | 2 | 6 | 杭州工务段 | 沪昆线 | 下 | 左 | K243+307 |  | 焊缝伤损 | 轨底 | 3 | 湄池7#岔直前导轨 | 一级伤损 | 无 |  | 无伤 |  |  |  |  | 2023.2.13 |  | 苏多虎 |  |  |  | 普铁
65 | 10926 | 2023 | 2 | 6 | 杭州工务段 | 沪昆线 | 下 | 左 | K353+229 |  | 轨头伤损 | 轨头内侧 | 8*9 | 距沪端东孝11#岔岔前焊缝约36.8米 | 一级伤损 | 无 |  | 无伤 |  |  |  |  | 2023.2.16 |  | 王长明 |  |  |  | 普铁
66 | 10922 | 2023 | 2 | 8 | 芜湖工务段 | 宁芜线 | 单 | 左 | K76+070 |  | 焊缝伤损 | 轨头下颚中心 | 8*9 | 宁端约349.8米有两个导线孔或芜端约216.2米有两个导线孔 | 一级伤损 | 无 |  | 无伤 |  |  |  |  | 2023.2.13 |  | 王长明 |  |  |  | 普铁
67 | 10923 | 2023 | 2 | 9 | 上海高铁基础设施段 | 沪昆高速 | 下 | 右 | K0+671 |  | 轨头核伤 | 轨头外中 | 20*30 | 距沪端上海虹桥高速场104#岔后焊缝671米，或距沪端上海虹桥高速场沪昆高速上行反向信号机接头592米，距此伤损昆端1米及2.5米处还有2处伤损图形(12月2日已下一级，图中公里有误) | 三级伤损 | 有 | 更换 | 轻伤 |  |  |  | 原轻伤监控，加固后安排更换 | 2023.2.10 |  | 郭旭 |  |  |  | 高铁
68 | 10923 | 2023 | 2 | 9 | 上海高铁基础设施段 | 沪宁城际 | 下 | 左 | K125+294 |  | 轨头伤损 | 轨头中外 | 30*30 | 无锡城际场6#道岔 | 一级伤损 | 有 | 监控 | 轻伤 |  |  |  | 擦伤，原轻伤监控复核无发展 | 2023.2.14 |  | 陈林 |  |  |  | 高铁
69 | 10923 | 2023 | 2 | 9 | 上海工务段 | 沪昆高速 | 下 | 右 | K0+413-K0+415 |  | 轨头伤损 | 轨头内中 | 10*15 | 连续擦伤（图中公里有误） | 一级伤损 | 有 | 更换 | 轻伤 |  |  |  |  | 2023.2.17 |  | 张培星 |  |  |  | 高铁
70 | 10923 | 2023 | 2 | 9 | 上海工务段 | 沪昆高速 | 下 | 右 | K0+516-K0+518 |  | 轨头伤损 | 轨头内中 | 10*20 | 连续擦伤（图中公里有误） | 一级伤损 | 有 | 更换 | 轻伤 |  |  |  |  | 2023.2.17 |  | 张培星 |  |  |  | 高铁
71 | 10923 | 2023 | 2 | 9 | 上海高铁基础设施段 | 沪昆高速 | 下 | 右 | K0+778-K0+848 |  | 轨头伤损 | 轨头内中 | 10*15 | 连续擦伤（图中公里有误） | 一级伤损 | 有 | 监控 | 未到轻伤 |  |  |  | 擦伤 | 2023.2.10 |  | 张培星 |  |  |  | 高铁
72 | 10923 | 2023 | 2 | 9 | 上海高铁基础设施段 | 沪昆高速 | 下 | 右 | K1+779 |  | 轨头伤损 | 轨头内中 | 10*15 | 沪端19.7米，昆端59.1米各有一个导线孔 | 一级伤损 | 有 | 加固 | 轻伤 |  |  |  | 擦伤，原轻伤加固，复核无发展 | 2023.2.10 |  | 张培星 |  |  |  | 高铁
73 | 10923 | 2023 | 2 | 9 | 上海高铁基础设施段 | 沪昆高速 | 下 | 右 | K1+880 |  | 轨头伤损 | 轨头内中 | 10*15 | 沪端41.9米有一个导线孔，昆端155米有一个普通接头 | 一级伤损 | 有 | 监控 | 未到轻伤 |  |  |  | 擦伤 | 2023.2.10 |  | 张培星 |  |  |  | 高铁
74 | 10923 | 2023 | 2 | 9 | 上海高铁基础设施段 | 沪昆高速 | 下 | 左 | K17+175 |  | 轨头伤损 | 轨头内中 | 10*15 | 沪端18.9米，昆端61.3米各有一个导线孔 | 一级伤损 | 有 | 监控 | 未到轻伤 |  |  |  | 轨面鱼鳞伤 | 2023.2.15 |  | 张培星 |  |  |  | 高铁
75 | 10923 | 2023 | 2 | 9 | 上海高铁基础设施段 | 沪昆高速 | 下 | 右 | K18+905 |  | 轨头伤损 | 轨头内中 | 10*15 | 沪端57.1米有一个导线孔，昆端64.4米有一个焊缝 | 一级伤损 | 有 | 监控 | 轻伤 |  |  |  |  | 2023.2.15 |  | 张培星 |  |  |  | 高铁
76 | 10923 | 2023 | 2 | 9 | 上海高铁基础设施段 | 沪昆高速 | 下 | 左 | K84+316 |  | 轨头伤损 | 轨头内中 | 12 | 沪端30米有2个导线孔，昆端49.6米有一个导线孔 | 一级伤损 | 有 | 监控 | 未到轻伤 |  |  |  |  | 2023.2.12 |  | 张培星 |  |  |  | 高铁
77 | 10923 | 2023 | 2 | 9 | 上海高铁基础设施段 | 沪昆高速 | 下 | 左 | K99+263 |  | 轨头伤损 | 轨头内中 | 12 | 沪端57.3米，昆端3.8米各有一个导线孔 | 一级伤损 | 有 | 监控 | 未到轻伤 |  |  |  | 工厂闪光焊轨面鱼鳞伤 | 2023.2.17 |  | 张培星 |  |  |  | 高铁
78 | 10922 | 2023 | 2 | 9 | 合肥工务段 | 淮南线 | 上 | 左 | K112+088 |  | 焊缝伤损 | 轨头内侧 | 10 | 芜端1.8M淮端68.2M各有一个导线孔 | 一级伤损 | 有 | 更换 | 重伤 |  |  |  | 法铝焊轨头内侧焊缝伤损φ3-6dB横孔当量，波形3.0-4.0 | 2023.2.16 |  | 李晓坤 |  |  |  | 普铁
79 | 10922 | 2023 | 2 | 9 | 合肥工务段 | 淮南线 | 上 | 左 | K26+743 | 淮端 | 螺孔裂纹 | 1A | 3 | 水家湖普速2#岔后有缝接头 | 一级伤损 | 有 | 更换 | 重伤 |  |  |  | 合端胶结头孔裂一孔向轨端上裂5mm | 2023.2.13 |  | 刘文消 |  |  |  | 普铁
80 | 10926 | 2023 | 2 | 9 | 杭州工务段 | 沪昆线 | 上 | 右 | K398+885 |  | 核伤 | 轨头中外 | 10*10 | 距昆端导孔2.8米，距沪端导孔80.3米 | 一级伤损 | 无 |  | 无伤 |  |  |  |  | 2023.2.16 |  | 朱立宏 |  |  |  | 普铁
81 | 10926 | 2023 | 2 | 9 | 杭州工务段 | 沪昆线 | 上 | 左 | K196+666 |  | 轨头擦伤 | 轨头 | 8*10 | 杭州东普速场110#岔尖轨 | 一级伤损 | 无 |  | 无伤 |  |  |  |  | 2023.2.13 |  | 王长明 |  |  |  | 普铁
82 | 10927 | 2023 | 2 | 9 | 徐州工务段 | 陇海线 | 下 | 左 | K307+903 |  | 焊缝伤损 | 焊缝轨腰 | 6 | 伤损距兰端52.1米.连端35.9米各有两个导线孔（上月已下关注本月有发展） | 一级伤损 | 有 | 监控 | 轻伤 |  |  |  | 现场复核为闪光焊焊缝轨腰焊筋边缘点状伤损，线路养护状态良好。 | 2023.2.13 |  | 陈林 |  |  |  | 普铁
83 | 10923 | 2023 | 2 | 10 | 杭州工务段 | 沪昆高速 | 下 | 左 | K159+230 |  | 轨头伤损 | 轨头中内 | 15*12 | 杭州东高速场204#岔直基本轨，轨头连续伤损 | 一级伤损 | 有 | 监控 | 未到轻伤 |  |  |  |  | 2023.2.15 |  | 朱立宏 |  |  |  | 高铁
84 | 10923 | 2023 | 2 | 10 | 杭州工务段 | 沪昆高速 | 下 | 右 | K160+293 |  | 轨头伤损 | 轨头中内 | 15*12 | 距昆端导孔2.7米，距沪端导孔56米 | 一级伤损 | 无 |  | 无伤 |  |  |  |  | 2023.2.15 |  | 朱立宏 |  |  |  | 高铁
85 | 10923 | 2023 | 2 | 10 | 杭州工务段 | 沪昆高速 | 下 | 左 | K160+494 |  | 轨头伤损 | 轨头中内 | 15*12 | 距昆端伸缩轨3.8米，距沪端焊缝1.6米 | 一级伤损 | 有 | 监控 | 未到轻伤 |  |  |  |  | 2023.2.15 |  | 朱立宏 |  |  |  | 高铁
86 | 10925 | 2023 | 2 | 10 | 南京桥工段 | 京沪高铁 | 下 | 左 | K982+132 |  | 轨底伤损 | 轨底 | 3 | 扬州线路所1#岔心轨 | 一级伤损 | 无 |  | 无伤 |  |  |  |  | 2023.2.17 |  | 张培星 |  |  |  | 高铁
87 | 10925 | 2023 | 2 | 10 | 上海高铁基础设施段 | 京沪高铁 | 下 | 左 | K1065+796 |  | 轨头伤损 | 轨头内侧 | 12 | 京端39米有一个导线孔，沪端22cm有一个焊缝 | 一级伤损 | 有 | 打磨 | 未到轻伤 |  |  |  | 鄂部表面剁痕，书面通知工区打磨 | 2023.2.16 |  | 张培星 |  |  |  | 高铁
88 | 10928 | 2023 | 2 | 10 | 上海高铁基础设施段 | 沪宁城际 | 下 | 左 | K299+594 |  | 焊缝伤损 | 轨头内侧 | 8*9 | 宁端约33.3米有一导线孔或沪端约36.8米有一导线孔 | 一级伤损 | 无 |  | 无伤 |  |  |  |  | 2023.2.17 |  | 王长明 |  |  |  | 高铁
89 | 10928 | 2023 | 2 | 10 | 南京桥工段 | 仙宁线 | 上 | 右 | K309+518 |  | 轨头擦伤 | 轨头 | 8*10 | 仙端约16.6米有一导孔或宁端约0.1米有一导线孔 | 一级伤损 | 有 | 更换 | 轻伤 |  |  |  | 鱼鳞伤深7.5mm，计划更换。 | 2023.2.15 |  | 王长明 |  |  |  | 高铁
90 | 10922 | 2023 | 2 | 10 | 阜阳工务段 | 阜淮线 | 上 | 右 | K98+568 | 淮端 | 螺孔裂纹 | 1C | 3 | 潘集13#岔后接头 | 一级伤损 | 无 |  | 无伤 |  |  |  |  | 2023.2.17 |  | 李晓坤 |  |  |  | 普铁
91 | 10923 | 2023 | 2 | 11 | 宁波工务段 | 杭台高铁 | 上 | 左 | K323+498 |  | 轨底伤损 | 轨底 | 5 | 距杭端2个导孔20.3米，距台端导孔56米 | 一级伤损 | 无 |  | 无伤 |  |  |  |  | 2023.2.16 |  | 朱立宏 |  |  |  | 高铁
92 | 10928 | 2023 | 2 | 11 | 合肥工务段 | 合武绕行线 | 下 | 右 | K6+294 | 合端 | 轨腰伤损 | 轨端下颚 | 3 | 距合端桃花店15#岔岔跟焊缝约36.7米 | 一级伤损 | 有 | 监控 | 轻伤 |  |  |  | 合端胶结接头擦伤深度1.5mm | 2023.2.17 |  | 王长明 |  |  |  | 普铁
93 | 10928 | 2023 | 2 | 11 | 合肥工务段 | 合武绕行线 | 下 | 右 | K7+901 |  | 焊缝伤损 | 轨头外侧 | 8*9 | 桃花店40#岔岔趾焊缝 | 一级伤损 | 有 | 更换 | 重伤 |  |  |  | 轨头外侧焊缝伤损横孔当量-4dB | 2023.2.17 |  | 王长明 |  |  |  | 普铁
94 | 10922 | 2023 | 2 | 11 | 阜阳工务段 | 青阜线 | 下 | 右 | K141+410 |  | 焊缝伤损 | 轨腰 | 8 | 阜北一场1129#岔岔趾焊缝，12.8已下一级 | 二级伤损 | 无 |  | 无伤 |  |  |  |  | 2023.2.13 |  | 王长明 |  |  |  | 普铁
95 | 10922 | 2023 | 2 | 11 | 阜阳工务段 | 京九线 | 上 | 右 | K881+535 |  | 焊缝伤损 | 轨底 | 3 | 京端62.8M九端5.8M各有一个导线孔 | 一级伤损 | 有 | 更换 | 重伤 |  |  |  | 881.545km处有一厂焊，发现一轨底核伤，核高2mm、长5mm | 2023.2.16 |  | 李晓坤 |  |  |  | 普铁
96 | 10927 | 2023 | 2 | 11 | 徐州工务段 | 陇海线 | 下 | 左 | K98+835 |  | 焊缝伤损 | 轨头内测 | 10*10 | 伤损距兰端70米一个导线孔.连端9.5米一个焊缝 | 一级伤损 | 无 |  | 无伤 |  |  |  |  | 2023.2.20 |  | 陈林 |  |  |  | 普铁
97 | 10927 | 2023 | 2 | 11 | 徐州工务段 | 陇海线 | 下 | 右 | K24+756 | 兰端 | 螺孔裂纹 | 1C | 4 | 盐坨站XF进站信号机接头 | 一级伤损 | 无 |  | 无伤 |  |  |  |  | 2023.2.17 |  | 陈林 |  |  |  | 普铁
98 | 10927 | 2023 | 2 | 11 | 徐州工务段 | 陇海线 | 下 | 右 | K22+104-K22+101 |  | 轨头伤损 | 轨头中内 | 12 | 云台山1#道岔直护基本轨 | 一级伤损 | 有 | 监控 | 未到轻伤 |  |  |  | 现场复核为轨头内侧鱼鳞纹未到轻伤，线路养护状态良好。 | 2023.2.16 |  | 陈林 |  |  |  | 普铁
99 | 10923 | 2023 | 2 | 12 | 宁波工务段 | 杭深线 | 下 | 右 | K279+866 |  | 轨头伤损 | 轨头中内 | 15*12 | 轨头擦伤，距杭端导孔17.6米，距深端导孔67.8米 | 一级伤损 | 有 | 监控 | 未到轻伤 |  |  |  | 轨面接触疲劳 直70：:1.8-2.2斜70：:1.0-1.5 | 2023.2.15 |  | 朱立宏 |  |  |  | 高铁
100 | 10928 | 2023 | 2 | 12 | 合肥工务段 | 沪蓉线 | 上 | 右 | K568+634 | 武端 | 轨头伤损 | 轨头 | 8*12 | 独山镇2#岔岔前接头（轨头擦伤） | 一级伤损 | 有 | 监控 | 轻伤 |  |  |  | 轨面擦伤深度：0.6mm | 2023.2.12 |  | 王长明 |  |  |  | 高铁
101 | 10923 | 2023 | 2 | 13 | 宁波工务段 | 杭深线 | 下 | 右 | K312+268-K312+303 |  | 轨头伤损 | 轨头内中外 | 15*15 | 轨头连续擦伤，注意核伤校对 | 一级伤损 | 无 |  | 无伤 |  |  |  |  | 2023.2.16 |  | 朱立宏 |  |  |  | 普铁
102 | 10922 | 2023 | 2 | 13 | 阜阳工务段 | 阜淮线 | 下 | 右 | K110+051 |  | 轨底伤损 | 轨底 | 3 | 阜端8.1M淮端83.2M各有一个导线孔 | 一级伤损 | 无 |  | 无伤 |  |  |  |  | 2023.2.21 |  | 李晓坤 |  |  |  | 普铁
103 | 10922 | 2023 | 2 | 13 | 阜阳工务段 | 阜淮线 | 下 | 左 | K118+208 | 阜端 | 螺孔裂纹 | 1C | 3 | 淮南西201#岔前接头 | 一级伤损 | 无 |  | 无伤 |  |  |  |  | 2023.2.21 |  | 李晓坤 |  |  |  | 普铁
104 | 10926 | 2023 | 2 | 13 | 宁波工务段 | 萧甬线 | 下 | 右 | K103+126 |  | 轨头伤损 | 轨头擦伤 | 12*13 | 蜀山7#岔基本轨（2023.1.8已关注） | 一级伤损 | 有 | 监控 | 未到轻伤 |  |  |  | CH2:5.2-7.0 鄂校2.4-3.0 | 2023.2.14 |  | 王长明 |  |  |  | 普铁
105 | 10926 | 2023 | 2 | 13 | 宁波工务段 | 萧甬线 | 下 | 左 | K132+691 |  | 轨头伤损 | 轨头擦伤 | 12*13 | 宁波北1场101#岔基本轨 | 一级伤损 | 有 | 监控 | 未到轻伤 |  |  |  | CH1:5.2-7.0 | 2023.2.19 |  | 王长明 |  |  |  | 普铁
106 | 10925 | 2023 | 2 | 14 | 上海工务段 | 黄封联络线 | 上 | 左 | K4+862 | 封端 | 螺孔裂纹 | 1B | 5 | 封浜1#岔前普通接头（图中公里有误） | 一级伤损 | 有 | 更换 | 重伤 |  |  |  |  | 2023.2.23 |  | 张培星 |  |  |  | 普铁
107 | 10922 | 2023 | 2 | 14 | 合肥工务段 | 淮南线 | 下 | 右 | K85+254 |  | 焊缝伤损 | 轨腰 | 15 | 大包郢6#岔后第二个焊缝距6#岔后焊缝10.3M(注意对股焊缝轨腰)2022年9月9日已下二级 | 二级伤损 | 有 | 更换 | 重伤 |  |  |  | CH2:4.9-7.0 鄂校2.3-3.5 | 2023.2.16 |  | 李晓坤 |  |  |  | 普铁
108 | 10922 | 2023 | 2 | 14 | 合肥工务段 | 淮南线 | 下 | 左 | K9+096 |  | 焊缝伤损 | 轨头下颚 | 8 | 九龙岗15#岔直导轨加固焊缝 | 一级伤损 | 有 | 更换 | 重伤 |  |  |  | φ3-4db横孔当量 | 2023.2.16 |  | 刘文消 |  |  |  | 普铁
109 | 10922 | 2023 | 2 | 14 | 合肥工务段 | 淮南线 | 下 | 右 | K57+335 |  | 轨头伤损 | 轨头内侧 | 10 | 淮端40M有一个焊缝芜端11.7M有一个导孔 | 一级伤损 | 无 |  | 无伤 |  |  |  |  | 2023.2.21 |  | 李晓坤 |  |  |  | 普铁
110 | 10922 | 2023 | 2 | 14 | 合肥工务段 | 淮南线 | 下 | 左 | K77+897 |  | 轨头伤损 | 轨头内侧 | 10 | 淮端0.9M有一个焊缝芜端82.4M有一个导孔（1月9日已下关注） | 一级伤损 | 无 |  | 无伤 |  |  |  |  | 2023.2.21 |  | 李晓坤 |  |  |  | 普铁
111 | 10926 | 2023 | 2 | 14 | 宁波工务段 | 萧甬线 | 上 | 右 | K103+259 |  | 轨头伤损 | 轨头 | 15*10 | 蜀山15#岔直基本轨（2023.1.10已关注） | 一级伤损 | 有 | 监控 | 未到轻伤 |  |  |  | 轨面接触疲劳5.5-7.0 鄂校2.6-3.4 | 2023.2.22 |  | 苏多虎 |  |  |  | 普铁
112 | 10926 | 2023 | 2 | 14 | 宁波工务段 | 萧甬线 | 上 | 右 | K93+062 |  | 轨头伤损 | 轨头 | 15*12 | 余姚西5#岔直前导轨（2023.1.10已关注） | 一级伤损 | 有 | 监控 | 未到轻伤 |  |  |  | CH2:4.9-7.0 鄂校2.3-3.5 | 2023.2.20 |  | 苏多虎 |  |  |  | 普铁
113 | 10926 | 2023 | 2 | 14 | 杭州工务段 | 宣杭线 | 上 | 左 | K89+323 |  | 焊缝伤损 | 轨头内侧 | 7 | 距宣端泗安9#岔基本轨跟部焊缝约8.9米（2023.01.10已关注） | 一级伤损 | 有 | 监控 | 轻伤 |  |  |  |  | 2023.2.20 |  | 王长明 | 对比更换 |  | 202303 | 普铁
114 | 10926 | 2023 | 2 | 14 | 芜湖工务段 | 宣杭线 | 上 | 右 | K70+919 |  | 轨头伤损 | 轨头内中 | 8*9 | 杭端约56.8米有一导线孔或宣端约28.8米有一导线孔（2023.01.10已关注） | 一级伤损 | 有 | 监控 | 轻伤 |  |  |  | 上周期工区已下伤损监控 | 2023.2.22 |  | 王长明 |  |  |  | 普铁
115 | 10922 | 2023 | 2 | 15 | 合肥工务段 | 宁西线 | 下 | 左 | K855+078-k855+058 |  | 轨头伤损 | 轨头中间 | 30*30 | 连续擦伤 | 一级伤损 | 有 | 监控 | 轻伤 |  |  |  | 轨面擦伤深度：1.5mm | 2023.2.17 |  | 刘文消 |  |  |  | 普铁
116 | 10922 | 2023 | 2 | 15 | 合肥工务段 | 宁西线 | 下 | 左 | K854+798 |  | 轨头伤损 | 轨头中间 | 10 | 宁端0.6米，西端21.8米各有一焊缝 | 一级伤损 | 有 | 监控 | 轻伤 |  |  |  | 轨面擦伤深度：1.8mm | 2023.2.17 |  | 刘文消 | 对比更换 |  | 202303 | 普铁
117 | 10922 | 2023 | 2 | 15 | 合肥工务段 | 宁西线 | 下 | 右 | K844+484 | 宁端 | 螺孔裂纹 | 1C | 4 | 分路口1#岔前接头 | 一级伤损 | 无 |  | 无伤 |  |  |  |  | 2023.2.21 |  | 刘文消 |  |  |  | 普铁
118 | 10922 | 2023 | 2 | 15 | 合肥工务段 | 宁西线 | 上 | 左 | K861+366 | 西端 | 螺孔裂纹 | 2A | 5 | 六安202#岔后第三接头 | 一级伤损 | 有 | 更换 | 重伤 |  |  |  | 西端胶结接头，二孔向一孔上裂5mm | 2023.2.22 |  | 李晓坤 |  |  |  | 普铁
119 | 10922 | 2023 | 2 | 15 | 合肥工务段 | 宁西线 | 上 | 右 | K861+638 | 西端 | 螺孔裂纹 | 1B | 5 | 六安216#岔前接头 | 一级伤损 | 有 | 更换 | 重伤 |  |  |  | 六安站216#岔前右股胶结接头西端一孔向二孔上裂5mm. | 2023.2.20 |  | 李晓坤 |  |  |  | 普铁
120 | 10926 | 2023 | 2 | 15 | 芜湖工务段 | 宁芜线 | 上 | 右 | K114+452 |  | 轨腰伤损 | 轨腰 | 3 | 宁端20.3米有一导孔 | 一级伤损 | 无 |  | 无伤 |  |  |  |  | 2023.2.22 |  | 苏多虎 |  |  |  | 普铁
121 | 10926 | 2023 | 2 | 15 | 芜湖工务段 | 皖赣线 | 下 | 右 | K0+366 |  | 焊缝伤损 | 轨头外侧 | 8*9 | 皖端约12.5米有一导线孔或赣端约8.8米有一导线孔 | 一级伤损 | 无 |  | 无伤 |  |  |  |  | 2023.2.20 |  | 王长明 |  |  |  | 普铁
122 | 10926 | 2023 | 2 | 15 | 芜湖工务段 | 芜铜线 | 单 | 左 | K1+142 |  | 轨头伤损 | 轨头内侧 | 8*9 | 芜端约10.6米有一导线孔或铜端约52.8米有一接头 | 一级伤损 | 无 |  | 无伤 |  |  |  |  | 2023.2.17 |  | 王长明 |  |  |  | 普铁
123 | 10922 | 2023 | 2 | 16 | 合肥工务段 | 淮南线 | 下 | 右 | K109+041 | 淮端 | 螺孔裂纹 | 1B | 4 | 撮镇5#岔前焊缝 | 一级伤损 | 有 | 更换 | 重伤 |  |  |  | 淮端胶结接头一孔向二孔上裂3mm | 2023.2.21 |  | 李晓坤 |  |  |  | 普铁
124 | 10922 | 2023 | 2 | 16 | 合肥工务段 | 淮南线 | 下 | 右 | K159+084 |  | 焊缝伤损 | 轨头中间 | 10 | 巢湖1#岔尖轨根焊缝 | 一级伤损 | 无 |  | 无伤 |  |  |  |  | 2023.2.20 |  | 李晓坤 |  |  |  | 普铁
125 | 10922 | 2023 | 2 | 16 | 合肥工务段 | 淮南线 | 下 | 右 | K159+164 |  | 焊缝伤损 | 轨头中间 | 10 | 巢湖7#岔前焊缝(1月14日已下关注) | 一级伤损 | 有 | 监控 | 轻伤 |  |  |  | φ3-8db横孔当量 | 2023.2.20 |  | 朱立宏 |  |  |  | 普铁
126 | 10922 | 2023 | 2 | 16 | 合肥工务段 | 淮南线 | 下 | 右 | K160+363 |  | 焊缝伤损 | 轨头中间 | 10 | 巢湖2#岔后焊缝 | 一级伤损 | 无 |  | 无伤 |  |  |  |  | 2023.2.20 |  | 李晓坤 |  |  |  | 普铁
127 | 10927 | 2023 | 2 | 16 | 徐州工务段 | 夹北线 | 下 | 右 | K10+167 |  | 焊缝伤损 | 轨头下颚 | 5 | 杨屯站21#道岔直护基本轨与直导轨焊缝 | 一级伤损 | 有 | 更换 | 重伤 |  |  |  | 现场复核为轨头颚部核伤重伤，线路养护状态良好。 | 2023.2.21 |  | 陈林 |  |  |  | 普铁
128 | 10927 | 2023 | 2 | 16 | 徐州工务段 | 夹北线 | 下 | 右 | K8+054 | 北端 | 螺孔裂纹 | 1C | 4 | 杨屯站SF信号机接头 | 一级伤损 | 无 |  | 无伤 |  |  |  |  | 2023.2.21 |  | 陈林 |  |  |  | 普铁
129 | 10927 | 2023 | 2 | 16 | 阜阳工务段 | 青阜线 | 下 | 左 | K51+334 |  | 轨头伤损 | 轨头外中内测 | 20*20 | 距青端一导孔28米 | 一级伤损 | 无 |  | 无伤 |  |  |  |  | 2023.2.27 |  | 赵军 |  |  |  | 普铁
130 | 10925 | 2023 | 2 | 17 | 徐州工务段 | 青盐线 | 下 | 左 | K250+949 |  | 轨头伤损 | 轨头 内中 | 12 | 伤损距连云港30#岔前焊缝36cm(此范围有2处波形，注意鱼鳞下核伤校对) | 一级伤损 | 有 | 监控 | 未到轻伤 |  |  |  |  | 2023.2.23 |  | 张培星 |  |  |  | 高铁
131 | 10925 | 2023 | 2 | 17 | 徐州工务段 | 青盐线 | 下 | 左 | K252+468 |  | 轨底伤损 | 轨底 | 3 | 连云港43#岔直导轨（伤损距盐端直基本轨焊缝9.4米） | 一级伤损 | 无 |  | 无伤 |  |  |  |  | 2023.2.23 |  | 张培星 |  |  |  | 高铁
132 | 10927 | 2023 | 2 | 17 | 阜阳工务段 | 符夹线 | 上 | 左 | K44+251 |  | 焊缝伤损 | 轨腰 | 5 | 岱河17#尖轨跟焊缝 | 一级伤损 | 无 |  | 无伤 |  |  |  |  | 2023.2.27 |  | 赵军 |  |  |  | 普铁
133 | 10927 | 2023 | 2 | 17 | 徐州工务段 | 夹北线 | 上 | 右 | K8+183 |  | 焊缝伤损 | 轨头中间 | 10 | 杨屯4#尖轨跟加固焊缝 | 一级伤损 | 有 | 监控 | 轻伤 |  |  |  | 现场复核为尖轨后德铝焊轨头点状缺陷,线路养护状态良好。 | 2023.2.24 |  | 赵军 | 对比更换 |  | 202303 | 普铁
134 | 10927 | 2023 | 2 | 17 | 徐州工务段 | 夹北线 | 上 | 左 | K10+013 | 夹端 | 螺孔裂纹 | 1A | 5 | 杨屯39#岔前普通接头 | 一级伤损 | 无 |  | 无伤 |  |  |  |  | 2023.2.21 |  | 赵军 | 对比更换 |  | 202303 | 普铁
135 | 10927 | 2023 | 2 | 17 | 徐州工务段 | 夹北线 | 上 | 右 | K17+198 | 北端 | 螺孔裂纹 | 1C | 5 | 周宅子9#直护轨基本轨 | 一级伤损 | 无 |  | 无伤 |  |  |  |  | 2023.2.17 |  | 赵军 |  |  |  | 普铁
136 | 10926 | 2023 | 2 | 18 | 芜湖工务段 | 皖赣线 | 单 | 右 | K202+482 |  | 轨头伤损 | 轨头中间 | 8 | 赣端89米有一导孔 | 一级伤损 | 有 | 监控 | 轻伤 |  |  |  |  | 2023.2.27 |  | 苏多虎 |  |  |  | 普铁
137 | 10926 | 2023 | 2 | 18 | 芜湖工务段 | 皖赣线 | 单 | 右 | K253+126 |  | 焊缝伤损 | 轨腰 | 3 | 皖端9.7米有一导孔；赣端24.8米有一焊头 | 一级伤损 | 无 |  | 无伤 |  |  |  |  | 2023.2.23 |  | 苏多虎 |  |  |  | 普铁
138 | 10927 | 2023 | 2 | 18 | 徐州工务段 | 京沪线 | 下 | 右 | K809+734 |  | 焊缝伤损 | 焊缝轨底 | 4 | 高家营15#岔趾焊缝 | 一级伤损 | 无 |  | 无伤 |  |  |  |  | 2023.2.28 |  | 陈林 |  |  |  | 普铁
139 | 10923 | 2023 | 2 | 19 | 宁波工务段 | 杭深线 | 上 | 左 | K318+177 |  | 轨头伤损 | 轨头擦伤 | 10*12 | 宁波东25#岔基本轨 | 一级伤损 | 有 | 监控 | 未到轻伤 |  |  |  | CH9:1.0-3.0多次反射 | 2023.2.23 |  | 王长明 |  |  |  | 高铁
140 | 10923 | 2023 | 2 | 19 | 宁波工务段 | 杭深线 | 上 | 左 | K318+090 |  | 轨头伤损 | 轨头擦伤 | 10*12 | 宁波东5#岔岔心 | 一级伤损 | 有 | 监控 | 未到轻伤 |  |  |  |  | 2023.2.23 |  | 王长明 |  |  |  | 高铁
141 | 10923 | 2023 | 2 | 19 | 宁波工务段 | 杭深线 | 上 | 右 | K315+986-K315+886 |  | 轨头伤损 | 轨头擦伤 | 10*12 | 连续擦伤，注意核伤校对 | 一级伤损 | 无 |  | 无伤 |  |  |  |  | 2023.2.28 |  | 王长明 |  |  |  | 高铁
142 | 10923 | 2023 | 2 | 19 | 宁波工务段 | 杭深线 | 上 | 右 | K315+716-K315+690 |  | 轨头伤损 | 轨头擦伤 | 10*12 | 连续擦伤，注意核伤校对 | 一级伤损 | 无 |  | 无伤 |  |  |  |  | 2023.2.28 |  | 王长明 |  |  |  | 高铁
143 | 10927 | 2023 | 2 | 19 | 南京桥工段 | 京沪线 | 下 | 左 | K1164+355 | 京端 | 轨腰伤损 | 轨腰轨端 | 5 | 宁东下行V场5127#岔前普通接头 | 一级伤损 | 有 | 更换 | 重伤 |  |  |  | 轨端下颚水平裂纹6mm | 2023.2.23 |  | 赵军 |  |  |  | 普铁
144 | 10923 | 2023 | 2 | 20 | 杭州工务段 | 杭深线 | 上 | 右 | K174+327 |  | 焊缝伤损 | 轨腰 | 5 | 距（杭端）杭州南杭甬场201#岔后焊缝50米 | 一级伤损 | 无 |  | 无伤 |  |  |  |  | 2023.2.20 |  | 朱立宏 |  |  |  | 高铁
145 | 10926 | 2023 | 2 | 20 | 杭州工务段 | 笕杭线 | 上 | 左 | K193+743 |  | 轨头核伤 | 轨头内中 | 9*10 | 距笕端艮山门线路所9#岔岔前焊缝约6.0米 | 一级伤损 | 无 |  | 无伤 |  |  |  |  | 2023.2.24 |  | 王长明 | 对比更换 |  | 202303 | 普铁
146 | 10927 | 2023 | 2 | 20 | 上海工务段 | 京沪线 | 下 | 左 | K1431+999 |  | 焊缝伤损 | 轨头内中 | 10 | 距沪端一焊缝21米，距黄渡4#岔后焊缝125米。 | 一级伤损 | 有 | 监控 | 未到轻伤 |  |  |  | 焊筋下颚存在缺口 | 2023.3.2 |  | 赵军 |  |  |  | 普铁
147 | 10926 | 2023 | 2 | 21 | 上海工务段 | 沪昆线 | 上 | 右 | K43+304 |  | 轨头伤损 | 轨头 内中 | 12 | 新桥11#岔心轨（伤损距岔趾焊缝1.5米） | 一级伤损 | 有 | 更换 | 轻伤 |  |  |  |  | 2023.3.2 |  | 张培星 |  |  |  | 普铁
148 | 10926 | 2023 | 2 | 21 | 上海工务段 | 沪昆线 | 上 | 右 | K29+477 |  | 轨头核伤 | 轨头 内中 | 12 | 昆端109米，沪端69.5米各有一个普通接头 | 一级伤损 | 有 | 更换 | 轻伤 |  |  |  |  | 2023.3.2 |  | 张培星 |  |  |  | 普铁
149 | 10926 | 2023 | 2 | 21 | 上海工务段 | 沪昆线 | 上 | 左 | K8+085 |  | 轨头核伤 | 轨头 内中 | 12 | 翔南5#岔心轨 | 一级伤损 | 有 | 更换 | 轻伤 |  |  |  |  | 2023.2.23 |  | 张培星 |  |  |  | 普铁
150 | 10923 | 2023 | 2 | 22 | 上海高铁基础设施段 | 宁杭高铁 | 下 | 右 | K55+280 |  | 轨头伤损 | 轨头中间 | 12 | 宁端24米，杭端56.8米各有一个导线孔 | 一级伤损 | 有 | 监控 | 轻伤 |  |  |  |  | 2023.2.24 |  | 张培星 |  |  |  | 高铁
151 | 10928 | 2023 | 2 | 24 | 合肥高铁基础设施段 | 宁安客专 | 下 | 左 | K257+085 |  | 焊缝伤损 | 轨头中内 | 8 | 安庆9#岔前焊缝 | 一级伤损 | 无 |  | 无伤 |  |  |  |  | 2023.2.27 |  | 朱立宏 | 对比更换 |  | 202304 | 高铁
152 | 10928 | 2023 | 2 | 25 | 合肥工务段 | 沪蓉线 | 上 | 右 | K459+717 |  | 轨头伤损 | 轨头中内 | 10*10 | 距沪端有缝接头43.8米，距蓉端焊缝19.2米，注意核伤校对 | 一级伤损 | 无 |  | 无伤 |  |  |  |  | 2023.2.25 |  | 朱立宏 |  |  |  | 高铁
153 | 10923 | 2023 | 2 | 26 | 杭州工务段 | 宁杭高铁 | 下 | 左 | K251+867 |  | 焊缝伤损 | 轨头中内 | 10*10 | 杭州东宁杭甬场329#岔后焊缝 | 一级伤损 | 无 |  | 无伤 |  |  |  |  | 2023.2.28 |  | 朱立宏 |  |  |  | 高铁
154 | 10923 | 2023 | 2 | 26 | 杭州工务段 | 杭深线 | 下 | 右 | K174+377 |  | 轨头伤损 | 轨头中内 | 15*15 | 杭州南杭甬场203#岔心，轨头擦伤 | 一级伤损 | 有 | 监控 | 未到轻伤 |  |  |  |  | 2023.3.7 |  | 朱立宏 |  |  |  | 高铁
155 | 10923 | 2023 | 2 | 26 | 杭州工务段 | 杭深线 | 下 | 右 | K175+947 |  | 轨头伤损 | 轨头中内 | 15*15 | 杭州南杭甬场212#岔直尖轨，轨头擦伤 | 一级伤损 | 无 |  | 无伤 |  |  |  |  | 2023.3.7 |  | 朱立宏 |  |  |  | 高铁
156 | 10927 | 2023 | 3 | 4 | 杭州工务段 | 沪昆线 | 下 | 左 | K261+763 |  | 轨头伤损 | 轨头内侧 | 10 | 诸暨东11#岔直股尖轨 | 一级伤损 | 无 |  | 无伤 |  |  |  |  | 2023.3.6 |  | 苏多虎 |  |  |  | 普铁
157 | 10927 | 2023 | 3 | 4 | 杭州工务段 | 沪昆线 | 下 | 右 | K361+264 |  | 焊缝伤损 | 轨头中心 | 8*9 | 距昆端金华427#岔岔前接头约27.4米 | 一级伤损 | 无 |  | 无伤 |  |  |  |  | 2023.3.7 |  | 王长明 | 对比更换 |  | 202304 | 普铁
158 | 10925 | 2023 | 3 | 6 | 新长工务段 | 宁启线 | 上 | 左 | K141+203 |  | 焊缝伤损 | 轨头外侧 | 8*9 | 距宁端泰州西8#岔岔跟焊缝约8.9米 | 一级伤损 | 有 | 监控 | 未到轻伤 |  |  |  |  | 2023.3.9 |  | 王长明 |  |  |  | 高铁
159 | 10927 | 2023 | 3 | 7 | 杭州工务段 | 衢宁线 | 单 | 右 | K145+636 |  | 焊缝伤损 | 轨头内中 | 8*9 | 距衢端龙泉市9#岔岔跟焊缝约12.5米 | 一级伤损 | 无 |  | 无伤 |  |  |  |  | 2023.3.9 |  | 王长明 |  |  |  | 普铁
160 | 10923 | 2023 | 3 | 8 | 杭州工务段 | 沪昆高速 | 上 | 左 | K156+540 | 沪端 | 螺孔裂纹 | 1C | 4 | 杭州东杭长场229#岔前接头 | 一级伤损 | 无 |  | 无伤 |  |  |  |  | 2023.3.15 |  | 朱立宏 |  |  |  | 高铁
161 | 10923 | 2023 | 3 | 9 | 上海高铁基础设施段 | 虹桥联络线 | 上 | 右 | K1+541 |  | 焊缝伤损 | 轨头中内 | 10 | （图中里程有误）距沪端导孔17.1米，距宁端导孔59米。 | 一级伤损 | 有 | 加固 | 轻伤 |  |  |  | 钢轨表面擦痕，原轻伤加固 | 2023.3.14 |  | 朱立宏 |  |  |  | 高铁
162 | 10927 | 2023 | 3 | 9 | 杭州工务段 | 沪昆线 | 上 | 左 | K267+926 |  | 轨头伤损 | 轨头擦伤 | 10*13 | 诸暨10#岔岔心 | 一级伤损 | 有 | 监控 | 未到轻伤 |  |  |  | 检查复核鱼鳞伤深3MM未到轻伤监控 | 2023.3.16 |  | 王长明 |  |  |  | 普铁
163 | 10927 | 2023 | 3 | 9 | 杭州工务段 | 沪昆线 | 上 | 右 | K211+365-K211+361 |  | 轨头伤损 | 轨头擦伤 | 10*12 | 杭州南315#岔尖轨尖前曲基本轨 | 一级伤损 | 有 | 监控 | 未到轻伤 |  |  |  | 检查复核鱼鳞伤深3MM未达轻伤 | 2023.3.16 |  | 王长明 |  |  |  | 普铁
164 | 10927 | 2023 | 3 | 9 | 杭州工务段 | 沪昆线 | 上 | 右 | K199+191 |  | 轨头伤损 | 轨头内侧 | 8*9 | 昆端约7.9米有一导线孔或沪端约4.7米有两个导线孔 | 一级伤损 | 无 |  | 无伤 |  |  |  |  | 2023.3.12 |  | 王长明 |  |  |  | 普铁
165 | 10928 | 2023 | 3 | 9 | 合肥工务段 | 淮南线 | 上 | 左 | K123+520 |  | 轨头伤损 | 轨头中内 | 10 | 淮端27.7M芜端71.3M各有一个导线孔 | 一级伤损 | 有 | 更换 | 重伤 |  |  |  | 大腰轨头核伤11*15mm，距轨面深度18mm | 2023.3.15 |  | 李晓坤 |  |  |  | 普铁
166 | 10928 | 2023 | 3 | 10 | 阜阳工务段 | 青阜线 | 上 | 右 | K97+228 |  | 轨头伤损 | 轨头内中 | 10 | 阜端37.2米有一导孔，青端0.6米有一焊缝 | 一级伤损 | 有 | 更换 | 重伤 |  |  |  |  | 2023.3.27 |  | 刘文消 |  |  |  | 普铁
167 | 10922 | 2023 | 3 | 10 | 南京桥工段 | 京沪线 | 上 | 右 | K1125+315 |  | 轨头伤损 | 轨头内测 | 10*10 | 伤损距京端上XF信号机接头26.304米（另注意距京端0.58米轨头的复核） | 一级伤损 | 无 |  | 无伤 |  |  |  |  | 2023.3.14 |  | 陈林 |  |  |  | 普铁
168 | 10922 | 2023 | 3 | 10 | 南京桥工段 | 京沪线 | 上 | 右 | K1055+864 |  | 轨头伤损 | 轨头内测 | 10 | 距沪端普通接头24米，距京端一导孔21米。 | 一级伤损 | 有 | 监控 | 未到轻伤 |  |  |  | 轨头内侧有一小掉块 | 2023.3.15 |  | 赵军 |  |  |  | 普铁
169 | 10928 | 2023 | 3 | 11 | 阜阳工务段 | 青阜线 | 下 | 右 | K104+991 | 阜端 | 轨腰伤损 | 轨端轨腰 | 3 | 西潘楼XI信号机接头 | 一级伤损 | 有 | 监控 | 未到轻伤 |  |  |  | 轨面擦伤，仪器无波形显示 | 2023.3.17 |  | 刘文消 |  |  |  | 普铁
170 | 10928 | 2023 | 3 | 11 | 阜阳工务段 | 青阜线 | 下 | 左 | K132+476 | 青端 | 螺孔裂纹 | 1A | 3 | 插花6#岔前接头 | 一级伤损 | 有 | 更换 | 重伤 |  |  |  | 青端一孔前上裂纹长5mm | 2023.3.14 |  | 刘文消 |  |  |  | 普铁
171 | 10922 | 2023 | 3 | 11 | 徐州工务段 | 京沪线 | 上 | 左 | K803+212 |  | 轨头伤损 | 轨头内中侧 | 10 | 徐州42#岔后菱形道岔岔心，经2道停车所经。 | 一级伤损 | 有 | 监控 | 未到轻伤 |  |  |  | 现场复核为高锰钢岔心，仪器有回波显示，但手工检查外观未发现伤损，线路养护状态良好 | 2023.3.16 |  | 赵军 |  |  |  | 普铁
172 | 10922 | 2023 | 3 | 11 | 徐州工务段 | 京沪线 | 上 | 左 | K788+729 |  | 轨头伤损 | 轨头内测 | 10*10 | 距京端一导孔27米，注意轨头下核伤校队。连续鱼鳞伤损。 | 一级伤损 | 无 |  | 无伤 |  |  |  |  | 2023.3.20 |  | 赵军 |  |  |  | 普铁
173 | 10922 | 2023 | 3 | 12 | 徐州工务段 | 陇海线 | 下 | 右 | K348+939 | 连端 | 螺孔裂纹 | 1B | 3 | 虞城县23#岔前接头 | 一级伤损 | 有 | 更换 | 重伤 |  |  |  | 连端接头1孔上裂重伤，线路养护状态良好 | 2023.3.16 |  | 陈林 |  |  |  | 普铁
174 | 10922 | 2023 | 3 | 12 | 徐州工务段 | 陇海线 | 上 | 右 | K238+075 |  | 轨头伤损 | 轨头内测 | 10 | 夹河寨48#尖轨 | 一级伤损 | 无 |  | 无伤 |  |  |  |  | 2023.3.18 |  | 赵军 |  |  |  | 普铁
175 | 10922 | 2023 | 3 | 12 | 徐州工务段 | 陇海线 | 上 | 右 | K238+046 |  | 轨头伤损 | 轨头内测 | 10 | 夹河寨48#岔心 | 一级伤损 | 无 |  | 无伤 |  |  |  |  | 2023.3.18 |  | 赵军 |  |  |  | 普铁
176 | 10922 | 2023 | 3 | 14 | 徐州工务段 | 陇海线 | 下 | 右 | K126+623 |  | 焊缝伤损 | 轨腰 | 5 | 距瓦窑进站信号机普通接头43米，距瓦窑3#岔后焊缝74米。 | 一级伤损 | 有 | 监控 | 未到轻伤 |  |  |  | 现场复核为气压焊缝轨腰焊瘤影响导致的回波，线路养护状态良好 | 2023.3.15 |  | 赵军 |  |  |  | 普铁
177 | 10927 | 2023 | 3 | 16 | 宁波工务段 | 萧甬线 | 下 | 右 | K80+230 |  | 轨头伤损 | 轨头内中 | 9*9 | 萧端约45.1米有一导线孔或甬端约42.6米有一导线孔 | 一级伤损 | 无 |  | 无伤 |  |  |  |  | 2023.3.22 |  | 王长明 |  |  |  | 普铁
178 | 10927 | 2023 | 3 | 16 | 宁波工务段 | 萧甬线 | 下 | 左 | K92+993 |  | 轨头伤损 | 轨头擦伤 | 12*13 | 余姚西1#岔基本轨 | 一级伤损 | 无 |  | 无伤 |  |  |  |  | 2023.3.22 |  | 王长明 |  |  |  | 普铁
179 | 10927 | 2023 | 3 | 16 | 宁波工务段 | 萧甬线 | 下 | 左 | K103+171 |  | 轨头伤损 | 轨头擦伤 | 8*8 | 蜀山9#岔直前导轨 | 一级伤损 | 有 | 监控 | 未到轻伤 |  |  |  | CH1:1.0-1.6 5.8-7.6 | 2023.3.21 |  | 王长明 |  |  |  | 普铁
180 | 10923 | 2023 | 3 | 17 | 上海高铁基础设施段 | 沪宁城际 | 上 | 左 | K257+601 |  | 轨头伤损 | 轨头中内 | 15*15 | 轨头擦伤，距沪端导孔5.8米，距宁端导孔54.3米 | 一级伤损 | 有 | 加固 | 轻伤 |  |  |  | 工厂焊接头表面鱼鳞伤深6.75MM，已通知工区加固 | 2023.3.22 |  | 朱立宏 |  |  |  | 高铁
181 | 10923 | 2023 | 3 | 17 | 南京桥工段 | 沪宁城际 | 下 | 右 | K300+576 | 沪端 | 螺孔裂纹 | 1A | 6 | 南京城际场6#岔与10#岔间有缝接头，距南京城际场10#岔前焊缝28.3米 | 一级伤损 | 有 | 更换 | 重伤 |  |  |  | 螺孔裂纹现场已判重伤 | 2023.3.18 |  | 朱立宏 |  |  |  | 高铁
182 | 10923 | 2023 | 3 | 17 | 上海高铁基础设施段 | 沪宁城际 | 下 | 左 | K300+211 |  | 轨头伤损 | 轨头中内 | 15*15 | 轨头擦伤，距宁端SF信号机接头4.6米（站外） | 一级伤损 | 有 | 监控 | 轻伤 |  |  |  | 擦伤深0.35mm，原轻伤监控，复核无发展 | 2023.3.21 |  | 朱立宏 |  |  |  | 高铁
183 | 10923 | 2023 | 3 | 17 | 南京桥工段 | 沪蓉线 | 下 | 右 | K308+629 |  | 焊缝伤损 | 轨头中外 | 10*10 | 距蓉端2个导孔14.1米 | 一级伤损 | 有 | 监控 | 未到轻伤 |  |  |  | 疑似焊缝本侧台阶出波，继续加强监控 | 2023.3.23 |  | 朱立宏 |  |  |  | 高铁
184 | 10924 | 2023 | 3 | 17 | 杭州工务段 | 杭深线 | 下 | 左 | K162+470 |  | 轨头伤损 | 轨头中心 | 15*15 | 深端36.6米有一导孔 | 一级伤损 | 无 |  | 无伤 |  |  |  |  | 2023.3.21 |  | 苏多虎 |  |  |  | 高铁
185 | 10927 | 2023 | 3 | 17 | 宁波工务段 | 北环线 | 上 | 左 | K3+623 |  | 轨头核伤 | 轨头内中 | 8*9 | 宁波北三场326#岔岔心（距岔趾焊缝约4.3米，距岔跟焊缝约5.7米） | 二级伤损 | 有 | 更换 | 重伤 |  |  |  | 心宽25MM处CH6:1.0-2.8,核伤7*8距轨面11MM | 2023.3.21 |  | 王长明 |  |  |  | 普铁
186 | 10927 | 2023 | 3 | 17 | 宁波工务段 | 北环线 | 上 | 左 | K2+129 |  | 轨头核伤 | 轨头内侧 | 8*9 | 邱隘端约67.2米有一导线孔或宁波北端约32.6米有一导线孔（注意焊缝） | 一级伤损 | 无 |  | 无伤 |  |  |  |  | 2023.3.21 |  | 王长明 |  |  |  | 普铁
187 | 10923 | 2023 | 3 | 18 | 合肥工务段 | 新客线 | 上 | 右 | K6+263 |  | 轨头伤损 | 轨头中内 | 10*10 | 轨头擦伤，距合端2个导孔26.7米 | 一级伤损 | 有 | 监控 | 轻伤 |  |  |  |  | 2023.3.22 |  | 朱立宏 |  |  |  | 普铁
188 | 10923 | 2023 | 3 | 18 | 合肥工务段 | 合武绕行线 | 下 | 右 | K0+168 |  | 焊缝伤损 | 轨头内侧 | 10 | 距小里程方向导孔2.6米，距大里程方向有缝接头7.9米（图中里程有误） | 一级伤损 | 无 |  | 无伤 |  |  |  |  | 2023.3.23 |  | 朱立宏 |  |  |  | 普铁
189 | 10923 | 2023 | 3 | 18 | 合肥工务段 | 合武绕行线 | 下 | 右 | K0+892 |  | 轨头伤损 | 轨头中内 | 12*12 | 轨头擦伤，合肥23#岔心 | 一级伤损 | 有 | 监控 | 轻伤 |  |  |  | 轨面擦伤深1.9mm | 2023.3.23 |  | 朱立宏 |  |  |  | 普铁
190 | 10923 | 2023 | 3 | 18 | 合肥工务段 | 合武绕行线 | 下 | 左 | K6+713 |  | 核伤 | 轨头内侧 | 10*10 | 距武端导孔11.4米 | 一级伤损 | 无 |  | 无伤 |  |  |  |  | 2023.3.22 |  | 朱立宏 |  |  |  | 普铁
191 | 10923 | 2023 | 3 | 18 | 合肥工务段 | 沪蓉线 | 下 | 右 | K517+363 |  | 轨头伤损 | 轨头中内 | 10*10 | 轨头擦伤，南分路1#岔心 | 一级伤损 | 无 |  | 无伤 |  |  |  |  | 2023.3.23 |  | 朱立宏 |  |  |  | 高铁
192 | 10923 | 2023 | 3 | 18 | 合肥工务段 | 沪蓉线 | 下 | 右 | K541+213 |  | 轨头伤损 | 轨头中内 | 12*12 | 轨头擦伤，距蓉端4个导孔45.2米 | 一级伤损 | 有 | 监控 | 轻伤 |  |  |  | 轨面擦伤深：0.8mm | 2023.3.24 |  | 朱立宏 |  |  |  | 高铁
193 | 10922 | 2023 | 3 | 18 | 新长工务段 | 新长线 | 单 | 左 | K160+444 |  | 焊缝伤损 | 轨头中内 | 10 | 距长端2个导孔28.9米，距长端焊缝25.2米 | 一级伤损 | 无 |  | 无伤 |  |  |  |  | 2023.3.21 |  | 朱立宏 |  |  |  | 普铁
194 | 10922 | 2023 | 3 | 18 | 新长工务段 | 新长线 | 单 | 左 | K202+130 |  | 焊缝伤损 | 轨头内侧 | 10 | 庆丰镇4#岔趾直股引轨 | 一级伤损 | 有 | 监控 | 未到轻伤 |  |  |  |  | 2023.3.21 |  | 朱立宏 |  |  |  | 普铁
195 | 10927 | 2023 | 3 | 18 | 宁波工务段 | 萧甬线 | 上 | 左 | K104+533-K104+525 |  | 轨头伤损 | 轨头中内 | 20*15 | 蜀山2#岔曲基本轨及岔前接头前 | 一级伤损 | 有 | 监控 | 未到轻伤 |  |  |  | CH1:1.0-1.8 5.0-7.0 | 2023.3.21 |  | 苏多虎 |  |  |  | 普铁
196 | 10927 | 2023 | 3 | 18 | 宁波工务段 | 萧甬线 | 上 | 左 | K104+383-K104+368 |  | 轨头伤损 | 轨头中内 | 15*15 | 蜀山14#岔直基本轨 | 一级伤损 | 有 | 监控 | 未到轻伤 |  |  |  | CH1:1.0-1.6 5.4-7.0 | 2023.3.21 |  | 苏多虎 |  |  |  | 普铁
197 | 10927 | 2023 | 3 | 18 | 杭州工务段 | 沪昆绕行线 | 上 | 右 | K2+934 |  | 轨头伤损 | 轨头内中 | 8*10 | 南星桥15#岔护基轨 | 一级伤损 | 有 | 监控 | 轻伤 |  |  |  | 南星桥N15岔左直护基轨沪端1-2枕木上轨头内侧鱼鳞伤深7.1MM | 2023.3.22 |  | 王长明 |  |  |  | 普铁
198 | 10927 | 2023 | 3 | 18 | 杭州工务段 | 笕杭线 | 上 | 右 | K197+981 |  | 焊缝伤损 | 轨腰 | 5 | 艮山门301#岔尖轨跟部焊缝 | 一级伤损 | 无 |  | 无伤 |  |  |  |  | 2023.3.22 |  | 王长明 |  |  |  | 普铁
199 | 10927 | 2023 | 3 | 18 | 杭州工务段 | 笕杭线 | 上 | 左 | K197+008 |  | 轨头伤损 | 轨头中心 | 8*12 | 艮山门106#岔护基轨 | 一级伤损 | 有 | 监控 | 未到轻伤 |  |  |  |  | 2023.3.22 |  | 王长明 |  |  |  | 普铁
200 | 10927 | 2023 | 3 | 18 | 杭州工务段 | 宣杭线 | 上 | 左 | K129+741 |  | 轨头核伤 | 轨头内中 | 8*10 | 湖州西18#岔岔心 | 一级伤损 | 无 |  | 无伤 |  |  |  |  | 2023.3.20 |  | 王长明 |  |  |  | 普铁
201 | 10928 | 2023 | 3 | 18 | 合肥工务段 | 宁西线 | 下 | 左 | K854+916-k854+908 |  | 轨头伤损 | 轨头中内 | 30*25 | 连续擦伤 | 一级伤损 | 有 | 更换 | 重伤 |  |  |  | 宁西下k854+900-k854+860左股轨面连续擦伤，854+870轨头核伤11*13mm，距轨面深度14mm | 2023.3.21 |  | 刘文消 |  |  |  | 普铁
202 | 10928 | 2023 | 3 | 18 | 合肥工务段 | 宁西线 | 下 | 左 | K853+474 |  | 轨头伤损 | 轨头内侧 | 10 | 宁端距六安线路所58#岔前焊缝0.6米 | 一级伤损 | 有 | 监控 | 轻伤 |  |  |  | 鱼鳞伤深9mm | 2023.3.21 |  | 刘文消 |  |  |  | 普铁
203 | 10928 | 2023 | 3 | 18 | 合肥工务段 | 宁西线 | 上 | 右 | K854+154 |  | 轨头伤损 | 轨头中间内侧 | 10 | 六安线路所60#岔曲护轨基本轨（2.15已下关注） | 一级伤损 | 有 | 监控 | 轻伤 |  |  |  | 连续鱼鳞伤深：9mm | 2023.3.21 |  | 李晓坤 |  |  |  | 普铁
204 | 10928 | 2023 | 3 | 18 | 合肥工务段 | 宁西线 | 上 | 左 | K861+555 | 西端 | 螺孔裂纹 | 1B | 3 | 六安216#岔前接头 | 一级伤损 | 有 | 更换 | 重伤 |  |  |  | 胶结接头孔裂1孔向二孔上裂5mm | 2023.3.22 |  | 李晓坤 |  |  |  | 普铁
205 | 10922 | 2023 | 3 | 19 | 新长工务段 | 新长线 | 单 | 左 | K277+034 |  | 轨头伤损 | 轨头中内 | 15*15 | 轨头擦伤，距长端导孔13.5米，距新端2个导孔49米 | 一级伤损 | 有 | 更换 | 轻伤 |  |  |  | 轻发伤，监控、建议更换 | 2023.3.23 |  | 朱立宏 |  |  |  | 普铁
206 | 10923 | 2023 | 3 | 21 | 合肥工务段 | 沪蓉线 | 下 | 右 | K656+060 |  | 焊缝伤损 | 轨头中外 | 10*10 | 墩义堂2#岔直前导轨与岔趾直股引轨间焊缝 | 一级伤损 | 有 | 加固 | 轻伤 |  |  |  | 出波：3.0-3.5，当量：φ3-8db. | 2023.3.22 |  | 朱立宏 |  |  |  | 高铁
207 | 10926 | 2023 | 3 | 21 | 杭州工务段 | 杭昌高速 | 上 | 左 | K5+193 |  | 轨头伤损 | 轨头 | 15*12 | 昌端10.6米有两导孔 | 一级伤损 | 有 | 监控 | 未到轻伤 |  |  |  |  | 2023.3.22 |  | 苏多虎 |  |  |  | 高铁
208 | 10926 | 2023 | 3 | 21 | 杭州工务段 | 杭昌高速 | 上 | 左 | K4+976-K4+886 |  | 轨头伤损 | 轨头 | 15*15 | 区间连续擦伤 | 一级伤损 | 有 | 监控 | 未到轻伤 |  |  |  |  | 2023.3.22 |  | 苏多虎 |  |  |  | 高铁
209 | 10926 | 2023 | 3 | 21 | 杭州工务段 | 杭昌高速 | 下 | 右 | K4+039-K4+159 |  | 轨头伤损 | 轨头内中 | 8*12 | 连续伤损 | 一级伤损 | 有 | 监控 | 未到轻伤 |  |  |  |  | 2023.3.22 |  | 苏多虎 |  |  |  | 高铁
210 | 10926 | 2023 | 3 | 21 | 杭州工务段 | 杭昌高速 | 下 | 右 | K4+196-K4+203 |  | 轨头伤损 | 轨头内中 | 8*12 | 连续伤损 | 一级伤损 | 有 | 加固 | 轻伤 |  |  |  |  | 2023.3.22 |  | 苏多虎 |  |  |  | 高铁
211 | 10926 | 2023 | 3 | 21 | 杭州工务段 | 杭昌高速 | 下 | 左 | K6+733-K6+821 |  | 轨头伤损 | 轨头内中 | 8*12 | 连续伤损 | 一级伤损 | 有 | 监控 | 未到轻伤 |  |  |  |  | 2023.3.23 |  | 苏多虎 |  |  |  | 高铁
212 | 10922 | 2023 | 3 | 21 | 徐州工务段 | 夹北线 | 下 | 右 | K7+846 |  | 焊缝伤损 | 轨头中间 | 10*10 | 距北端杨屯站SF信号机接头190.792米 | 一级伤损 | 有 | 打磨 | 未到轻伤 |  |  |  | 现场存在轻微本侧焊瘤导致的回波，打磨处理，线路养护状态良好 | 2023.3.23 |  | 陈林 |  |  |  | 普铁
213 | 10922 | 2023 | 3 | 21 | 阜阳工务段 | 青符联络线 | 下 | 左 | K0+157 |  | 焊缝伤损 | 轨腰 | 8 | 濉溪27#直基本轨（图中公里标错误） | 一级伤损 | 无 |  | 无伤 |  |  |  |  | 2023.3.24 |  | 赵军 |  |  |  | 普铁
214 | 10927 | 2023 | 3 | 21 | 芜湖工务段 | 皖赣线 | 下 | 左 | K11+518 |  | 轨头伤损 | 轨头中心 | 10 | 赣端0.25米有一导孔 | 一级伤损 | 有 | 监控 | 未到轻伤 |  |  |  |  | 2023.3.29 |  | 苏多虎 |  |  |  | 普铁
215 | 10927 | 2023 | 3 | 21 | 芜湖工务段 | 皖赣线 | 下 | 左 | K14+292 |  | 轨头伤损 | 轨头中心 | 10 | 赣端15.7米有一导孔 | 一级伤损 | 有 | 监控 | 轻伤 |  |  |  | 大腰轨面鱼鳞伤深度7.9mm▲ | 2023.3.28 |  | 苏多虎 |  |  |  | 普铁
216 | 10927 | 2023 | 3 | 21 | 芜湖工务段 | 皖赣线 | 下 | 左 | K22+676 |  | 轨头伤损 | 轨头中内 | 10 | 皖端18.3米有一导孔；赣端0.1米有一焊头 | 一级伤损 | 无 |  | 无伤 |  |  |  |  | 2023.3.29 |  | 苏多虎 |  |  |  | 普铁
217 | 10923 | 2023 | 3 | 22 | 合肥工务段 | 沪蓉线 | 上 | 左 | K485+972 |  | 轨头核伤 | 轨头中心 | 10 | 长安集7#岔岔心 | 一级伤损 | 无 |  | 无伤 |  |  |  |  | 2023.3.24 |  | 苏多虎 |  |  |  | 高铁
218 | 10923 | 2023 | 3 | 22 | 合肥工务段 | 合武绕行线 | 上 | 右 | K24+823 |  | 轨头伤损 | 轨头擦伤 | 8*12 | 武端约19.9米有一导线孔或合端约5.9米有两个导线孔 | 一级伤损 | 有 | 监控 | 轻伤 |  |  |  | 轨面鱼鳞伤深9mm | 2023.3.31 |  | 王长明 |  |  |  | 普铁
219 | 10923 | 2023 | 3 | 22 | 合肥工务段 | 合武绕行线 | 上 | 左 | K22+535 |  | 轨头伤损 | 轨头擦伤 | 8*13 | 武端约18.1米有一导线孔或合端约27.8米有一导线孔 | 一级伤损 | 有 | 监控 | 轻伤 |  |  |  | 轨面擦伤深1.5mm | 2023.3.28 |  | 王长明 |  |  |  | 普铁
220 | 10923 | 2023 | 3 | 22 | 合肥工务段 | 合武绕行线 | 上 | 左 | K10+008 |  | 焊缝伤损 | 轨腰 | 5 | 桃花店46#岔岔前焊缝 | 一级伤损 | 无 |  | 无伤 |  |  |  |  | 2023.3.30 |  | 王长明 |  |  |  | 普铁
221 | 10923 | 2023 | 3 | 22 | 合肥工务段 | 合武绕行线 | 上 | 左 | K1+580 |  | 轨头伤损 | 轨头内中 | 8*9 | 距武端合肥89#岔岔趾焊缝约5.2米 | 一级伤损 | 有 | 监控 | 轻伤 |  |  |  | 轨面擦伤深1.6mm | 2023.3.27 |  | 王长明 |  |  |  | 普铁
222 | 10927 | 2023 | 3 | 22 | 芜湖工务段 | 宣杭线 | 下 | 右 | k63+993 | 宣端 | 螺孔裂纹 | 螺孔 | 3 | 广德12#岔岔前接头（一孔向二水平） | 一级伤损 | 无 |  | 无伤 |  |  |  |  | 2023.3.24 |  | 苏多虎 |  |  |  | 普铁
223 | 10927 | 2023 | 3 | 22 | 杭州工务段 | 宣杭线 | 下 | 左 | K191+036 |  | 焊缝伤损 | 轨头内侧 | 8*9 | 宣端约3.1米有一导线孔或杭端约74.1米有一导线孔 | 一级伤损 | 无 |  | 无伤 |  |  |  |  | 2023.3.28 |  | 王长明 |  |  |  | 普铁
224 | 10927 | 2023 | 3 | 22 | 杭州工务段 | 宣杭线 | 下 | 左 | K198+819 |  | 轨头伤损 | 轨头内中 | 8*9 | 行宫塘7#岔尖轨 | 一级伤损 | 有 | 监控 | 轻伤 |  |  |  | 轨头内侧鱼鳞伤深7.1mm | 2023.3.27 |  | 王长明 |  |  |  | 普铁
225 | 10927 | 2023 | 3 | 22 | 杭州工务段 | 笕杭线 | 上 | 左 | K198+053 |  | 轨头伤损 | 轨头内中 | 7 | 艮山门304#岔尖轨（笕端约7.8米还有一处） | 一级伤损 | 有 | 监控 | 未到轻伤 |  |  |  | 经复核校对轨头鱼鳞伤深3MM未达轻伤 | 2023.3.22 |  | 王长明 |  |  |  | 普铁
226 | 10927 | 2023 | 3 | 22 | 杭州工务段 | 笕杭线 | 上 | 左 | K197+044 |  | 轨头伤损 | 轨头擦伤 | 8*10 | 艮山门106#岔护基轨（2023.02.20已发关注） | 一级伤损 | 有 | 监控 | 未到轻伤 |  |  |  | 检查复核鱼鳞伤深3.5MM未达轻伤、 （3.18号探伤车已发复核，为同一处 | 2023.3.22 |  | 王长明 |  |  |  | 普铁
227 | 10927 | 2023 | 3 | 22 | 杭州工务段 | 笕杭线 | 上 | 右 | K196+945 |  | 轨头伤损 | 轨头擦伤 | 8*10 | 艮山门110#岔直前导轨 | 一级伤损 | 有 | 监控 | 未到轻伤 |  |  |  | 经复核校对轨头鱼鳞伤深2-3MM未达轻伤 | 2023.3.22 |  | 王长明 |  |  |  | 普铁
228 | 10927 | 2023 | 3 | 22 | 杭州工务段 | 笕杭线 | 上 | 左 | K195+434 |  | 轨头伤损 | 轨头擦伤 | 8*10 | 艮山门151#岔基本轨 | 一级伤损 | 有 | 监控 | 未到轻伤 |  |  |  | 经复核校对轨头鱼鳞伤深3-4MM未达轻伤 | 2023.3.22 |  | 王长明 |  |  |  | 普铁
229 | 10927 | 2023 | 3 | 22 | 杭州工务段 | 笕杭线 | 上 | 左 | K193+382 |  | 轨头核伤 | 轨头内中 | 8*10 | 艮山门线路所7#岔岔心 | 一级伤损 | 无 |  | 无伤 |  |  |  |  | 2023.3.22 |  | 王长明 |  |  |  | 普铁
230 | 10922 | 2023 | 3 | 22 | 阜阳工务段 | 青符联络 | 上 | 左 | K8+816 |  | 焊缝伤损 | 焊缝轨底 | 5 | 伤损距青端40.409符端31.534各一个导线孔 | 一级伤损 | 无 |  | 无伤 |  |  |  |  | 2023.3.30 |  | 陈林 |  |  |  | 普铁
231 | 10922 | 2023 | 3 | 22 | 徐州工务段 | 夹北线 | 上 | 右 | K0+560 |  | 焊缝伤损 | 轨腰 | 8 | 夹河寨43#岔前焊缝，距河寨43#岔前普通接头1.8米。 | 一级伤损 | 无 |  | 无伤 |  |  |  |  | 2023.3.27 |  | 赵军 |  |  |  | 普铁
232 | 10928 | 2023 | 3 | 22 | 合肥工务段 | 淮南线 | 下 | 右 | K206+406 |  | 焊缝伤损 | 轨腰 | 3 | 距裕溪口淮端2#岔前接头10.2M | 一级伤损 | 有 | 监控 | 未到轻伤 |  |  |  |  | 2023.3.27 |  | 李晓坤 |  |  |  | 普铁
233 | 10927 | 2023 | 3 | 23 | 上海工务段 | 沪昆线 | 上 | 左 | K92+922 | 昆端 | 螺孔裂纹 | 1B | 3 | 嘉善16#岔岔前接头（2022.12.20已下一级） | 一级伤损 | 有 | 更换 | 重伤 |  |  |  | 直基本轨前端绝缘接头，一孔向二孔上裂，长度约5mm，4通道：3.9-4.2 | 2023.3.28 |  | 王长明 |  |  |  | 普铁
234 | 10927 | 2023 | 3 | 23 | 上海工务段 | 沪昆线 | 上 | 右 | K58+612 |  | 轨头伤损 | 轨头内中 | 8*10 | 昆端约35.6米有一导线孔或沪端约52.7米有一导线孔 | 一级伤损 | 无 |  | 无伤 |  |  |  |  | 2023.3.29 |  | 王长明 |  |  |  | 普铁
235 | 10927 | 2023 | 3 | 23 | 上海工务段 | 沪昆线 | 上 | 右 | K41+125 |  | 焊缝伤损 | 轨头内侧 | 8*9 | 春申2#岔护基轨跟部加固接头 | 一级伤损 | 有 | 更换 | 轻伤 |  |  |  | 直股护轮轨后接头轨头内侧鱼鳞伤深：8.55mm 7通道：4.5-6.5 | 2023.3.31 |  | 王长明 |  |  |  | 普铁
236 | 10927 | 2023 | 3 | 23 | 上海工务段 | 沪昆线 | 上 | 右 | K17+943 |  | 焊缝伤损 | 轨腰 | 5 | 距沪端封浜9#岔护基轨跟部加固接头约92.4米 | 一级伤损 | 无 |  | 无伤 |  |  |  |  | 2023.3.31 |  | 王长明 |  |  |  | 普铁
237 | 10927 | 2023 | 3 | 23 | 上海工务段 | 沪昆线 | 上 | 右 | K8+303 | 昆端 | 螺孔裂纹 | 1C | 5 | 翔南所13#岔岔前接头 | 一级伤损 | 有 | 更换 | 重伤 |  |  |  | 现场复核结果为无伤，回放发现可疑波形，要求一周内再次复核，4.7复核有伤更换 | 2023.4.7 |  | 王长明 |  |  |  | 普铁
238 | 10922 | 2023 | 3 | 24 | 南京桥工段 | 京沪线 | 下 | 右 | K1037+056 |  | 焊缝伤损 | 轨头内测 | 10*10 | 卞庄20#岔趾焊缝 | 一级伤损 | 无 |  | 无伤 |  |  |  |  | 2023.3.28 |  | 陈林 |  |  |  | 普铁
239 | 10922 | 2023 | 3 | 24 | 南京桥工段 | 京沪线 | 下 | 右 | K1129+696 |  | 轨头伤损 | 轨头中间 | 10 | 高里130#岔心，1道停车所经。 | 一级伤损 | 无 |  | 无伤 |  |  |  |  | 2023.3.30 |  | 赵军 |  |  |  | 普铁
240 | 10922 | 2023 | 3 | 24 | 南京桥工段 | 京沪线 | 下 | 右 | K1164+025 |  | 焊缝伤损 | 轨腰 | 5 | 距沪端一导孔46米，距京端一导孔49米。或距5125#岔后焊缝341米。 | 一级伤损 | 有 | 监控 | 未到轻伤 |  |  |  | 曲线上股疑似探头位置偏内，无异常波形 | 2023.3.29 |  | 赵军 |  |  |  | 普铁
241 | 10922 | 2023 | 3 | 24 | 上海工务段 | 京沪线 | 下 | 左 | K1241+770 | 京端 | 螺孔裂纹 | 1C | 5 | 丹阳1#岔前普通接头 | 一级伤损 | 有 | 更换 | 重伤 |  |  |  |  | 2023.3.29 |  | 赵军 |  |  |  | 普铁
242 | 10924 | 2023 | 3 | 25 | 宁波工务段 | 杭深线 | 下 | 右 | K319+596 |  | 焊缝伤损 | 轨头内侧 | 12 | 加固接头焊缝（深端13.3米有一个普通接头） | 一级伤损 | 有 | 加固 | 轻伤 |  |  |  | 轨头内侧3.0-5.6 | 2023.3.30 |  | 张培星 |  |  |  | 高铁
243 | 10924 | 2023 | 3 | 25 | 宁波工务段 | 杭深线 | 下 | 左 | K320+140 |  | 焊缝伤损 | 轨头内中 | 12 | 加固接头焊缝（注意对轨腰伤损复核）12月已下一级，现波形有发展 | 一级伤损 | 无 |  | 无伤 |  |  |  |  | 2023.3.30 |  | 张培星 |  |  |  | 高铁
244 | 10923 | 2023 | 3 | 26 | 合肥高铁基础设施段 | 京港高速 | 上 | 右 | K985+109 |  | 轨头伤损 | 轨头中间 | 10*10 | 淮南南2#道岔直基本轨(距2#岔前焊缝45厘米） | 一级伤损 | 无 |  | 无伤 |  |  |  |  | 2023.4.3 |  | 陈林 |  |  |  | 高铁
245 | 10922 | 2023 | 3 | 28 | 上海工务段 | 沪苏通 | 上 | 右 | K142+610 |  | 焊缝伤损 | 轨头中部 | 10 | 距南通端导孔9.7米，距沪端导孔88米 | 一级伤损 | 无 |  | 无伤 |  |  |  |  | 2023.4.4 |  | 朱立宏 |  |  |  | 高铁
246 | 10922 | 2023 | 3 | 28 | 上海工务段 | 沪苏通 | 上 | 左 | K106+036 |  | 焊缝伤损 | 轨头内侧 | 10 | 太仓通沪场112#岔直护轨基本轨 | 一级伤损 | 无 |  | 无伤 |  |  |  | 经复核该处无伤波无损伤，加强监视 | 2023.3.29 |  | 朱立宏 |  |  |  | 高铁
247 | 10922 | 2023 | 3 | 30 | 淮安高铁基础设施段 | 青盐线 | 上 | 左 | K354+236 |  | 核伤 | 轨头中部 | 10*10 | 滨海港12#岔直护轨基本轨，距盐端焊缝0.45米，距青端2个导孔1.9米 | 一级伤损 | 无 |  | 无伤 |  |  |  |  | 2023.4.7 |  | 朱立宏 |  |  |  | 高铁
248 | 10922 | 2023 | 3 | 31 | 徐州工务段 | 青盐线 | 下 | 右 | K198+355 |  | 核伤 | 轨头中内 | 10*10 | 赣榆北10#岔直尖轨（伤损距10#岔前接头5.3米） | 一级伤损 | 无 |  | 无伤 |  |  |  |  | 2023.4.6 |  | 朱立宏 |  |  |  | 高铁
249 | 10922 | 2023 | 3 | 31 | 徐州工务段 | 青盐线 | 下 | 右 | K252+400 |  | 焊缝伤损 | 轨头中内 | 10 | 连云港53#岔直导轨与直护轨基本轨间焊缝 | 一级伤损 | 无 |  | 无伤 |  |  |  |  | 2023.4.4 |  | 朱立宏 |  |  |  | 高铁
250 | 10926 | 2023 | 4 | 7 | 上海工务段 | 京沪线 | 上 | 右 | K1456+981 |  | 轨底伤损 | 轨底 | 5 | 45°轨底相交呈正八字 各3个点 距沪端上海西23#岔护基轨跟部加固接头约47.8米或京端约84.1米有一导线孔 | 一级伤损 | [9 empty] | 王长明 |  |  |  | 普铁
251 | 10926 | 2023 | 4 | 7 | 上海工务段 | 京沪线 | 上 | 右 | K1360+532 |  | 焊缝伤损 | 轨头内侧 | 8*9 | 内直70°8个点 沪端约7.0米有一接头（加固焊缝） | 一级伤损 | [9 empty] | 王长明 |  |  |  | 普铁
252 | 10926 | 2023 | 4 | 7 | 上海工务段 | 京沪线 | 上 | 左 | K1326+542 | 沪端 | 螺孔裂纹 | 1B | 3 | （45度三个点）无锡普速场26#岔岔前接头 | 一级伤损 | [9 empty] | 苏多虎 |  |  |  | 普铁
253 | 10926 | 2023 | 4 | 7 | 上海工务段 | 京沪线 | 上 | 右 | K1287+493 |  | 轨头伤损 | 轨头中内 | 10 | （中内70度各10个点）常州普速场128#岔岔心 | 一级伤损 | [9 empty] | 苏多虎 |  |  |  | 普铁
254 | 10926 | 2023 | 4 | 8 | 南京桥工段 | 京沪线 | 上 | 右 | K975+776 |  | 轨头伤损 | 轨头内中外 | 10 | （内6点、中8点、外3点）蚌埠东42#岔岔心 | 一级伤损 | [9 empty] | 苏多虎 |  |  |  | 普铁
255 | 10928 | 2023 | 4 | 9 | 南京桥工段 | 宁芜线 | 单 | 左 | K54+747 |  | 核伤 | 轨头中内 | 10*10 | 图形：轨面下10-30MM，前向直70度中间13个点，前向直70度内侧7个点。距芜端焊缝24米，距宁端焊缝50米，注意鱼鳞下核伤校对。 | 一级伤损 | [9 empty] | 朱立宏 |  |  |  | 普铁
256 | 10928 | 2023 | 4 | 9 | 芜湖工务段 | 宁芜线 | 单 | 左 | K60+757 | 芜端 | 螺孔裂纹 | 1A/1C | 5 | 图形：轨腰1孔第Ⅳ象限45度2个点，第Ⅰ象限45度1个点。安江2#岔前接头 | 一级伤损 | [9 empty] | 朱立宏 |  |  |  | 普铁
257 | 10928 | 2023 | 4 | 9 | 芜湖工务段 | 宁芜线 | 单 | 左 | K67+193 |  | 焊缝伤损 | 轨腰 | 10 | 图形：轨腰前45度5个点。马鞍山12#岔直护轨基本轨 | 一级伤损 | [9 empty] | 朱立宏 |  |  |  | 普铁
258 | 10928 | 2023 | 4 | 9 | 芜湖工务段 | 宁芜线 | 单 | 左 | K74+020 | 宁端 | 螺孔裂纹 | 3B | 4 | 图形：轨腰3孔第Ⅱ象限45度2个点。采石2#岔前接头 | 一级伤损 | [9 empty] | 朱立宏 |  |  |  | 普铁
259 | 10928 | 2023 | 4 | 9 | 芜湖工务段 | 宁芜线 | 单 | 右 | K79+789 | 芜端 | 螺孔裂纹 | 1D | 4 | 图形：轨腰1孔第Ⅲ象限45度2个点。黄梅山2#岔前接头 | 一级伤损 | [9 empty] | 朱立宏 |  |  |  | 普铁
260 | 10928 | 2023 | 4 | 9 | 芜湖工务段 | 宁芜线 | 下 | 左 | K96+762 |  | 轨头伤损 | 轨头内中 | 12 | 图形：轨面下10mm-30mm轨头前向中70度10个点，前向内70度8个点。塔桥16#岔尖轨（伤损距尖轨跟75cm） | 一级伤损 | [9 empty] | 张培星 |  |  |  | 普铁
261 | 10928 | 2023 | 4 | 10 | 合肥工务段 | 淮南线 | 上 | 左 | K96+180 |  | 焊缝伤损 | 轨腰 | 8 | 图形：轨腰前向45度4个点。距淮端有缝接头26.7米 | 一级伤损 | [9 empty] | 朱立宏 |  |  |  | 普铁
262 | 10928 | 2023 | 4 | 10 | 合肥工务段 | 淮南线 | 上 | 右 | K95+704 |  | 轨头伤损 | 轨头中内 | 15*10 | 图形：轨面下10-20MM，前向直70度中间10个点，内侧5个点，后向直70度中间10个点，前XF70度10个点。轨头擦伤，合肥东130#岔心 | 一级伤损 | [9 empty] | 朱立宏 |  |  |  | 普铁
263 | 10928 | 2023 | 4 | 10 | 合肥工务段 | 淮南线 | 上 | 左 | K85+520 |  | 轨头伤损 | 轨头中内 | 15*10 | 图形：轨面下10-20MM，前向直70度中间6个点，内侧5个点，后向直70度中间6个点，内侧5个点，前XF70度8个点。轨头连续擦伤，距淮端导孔9米 | 一级伤损 | [9 empty] | 朱立宏 |  |  |  | 普铁
264 | 10928 | 2023 | 4 | 10 | 合肥工务段 | 双雷线 | 下 | 右 | K18+695 |  | 焊缝伤损 | 轨头内侧 | 10*10 | 图形：轨面下10-20MM，前后XF70度各8个点，距双端2个导孔23.2米 | 一级伤损 | [9 empty] | 朱立宏 |  |  |  | 普铁
265 | 10922 | 2023 | 4 | 11 | 淮安高铁基础设施段 | 连镇客专 | 上 | 左 | K336+443 |  | 轨腰伤损 | 轨腰 | 10 | 后发45度10个点，大港南4#岔心 | 一级伤损 | 无 |  | 无伤 |  |  |  | 高灵敏度探伤下B超图形未发现可疑波形,现场确认无伤 | 2023.4.11 |  | 李晓坤 |  |  |  | 高铁
266 | 10928 | 2023 | 4 | 13 | 合肥工务段 | 阜六线 | 下 | 左 | K149+786 | 阜端 | 螺孔裂纹 | 3A | 6 | 图形：轨腰3孔第Ⅰ象限45度3个点，分路口6#岔前接头 | 一级伤损 | [9 empty] | 朱立宏 |  |  |  | 普铁
267 | 10928 | 2023 | 4 | 13 | 阜阳工务段 | 阜六线 | 单 | 右 | K54+496 |  | 轨头伤损 | 轨头内侧 | 10*10 | 图形：轨面下10-30MM，前向直70度内侧6个点。距大里程方向导孔45.4米，距小里程方向导孔49.6米 | 一级伤损 | [9 empty] | 朱立宏 |  |  |  | 普铁
268 | 10924 | 2023 | 4 | 14 | 宁波工务段 | 金温线 | 上 | 左 | K53+331 |  | 轨头伤损 | 轨头擦伤 | 8*13 | 大公里端约1.6米有一导线孔或小公里端约77.2米有一导线孔（轨面擦伤 0°监视及0°轨底失波） | 一级伤损 | [9 empty] | 王长明 |  |  |  | 高铁
269 | 10928 | 2023 | 4 | 14 | 阜阳工务段 | 京九线 | 下 | 左 | K741+981 | 九端 | 螺孔裂纹 | 2C | 6 | 图形：轨腰2孔第Ⅳ象限45度3个点。距大里程方向焊缝31.3米，距小里程方向有缝接头74.5米 | 一级伤损 | [9 empty] | 朱立宏 |  |  |  | 普铁
270 | 10928 | 2023 | 4 | 15 | 阜阳工务段 | 阜淮线 | 下 | 右 | K11+017 | 淮端 | 螺孔裂纹 | 2A | 5 | 图形：1象限前发45度4个点 袁寨16#岔跟接头 | 一级伤损 | [9 empty] | 李晓坤 |  |  |  | 普铁
271 | 10923 | 2023 | 4 | 16 | 南京桥工段 | 沪蓉线 | 上 | 左 | K334+368 | 沪端 | 螺孔裂纹 | 1C | 5 | 图形：沪端1孔第3象限后向45°4个点 浦口10#岔后普通接头（并注意观察1D） | 一级伤损 | [9 empty] | 张培星 |  |  |  | 高铁
272 | 10924 | 2023 | 4 | 17 | 上海工务段 | 沪昆线 | 下 | 右 | K39+225 | 沪端 | 螺孔裂纹 | 1C | 5 | 图形：三象限后发45度7个点 春申进站信号机接头 | 一级伤损 | [9 empty] | 李晓坤 |  |  |  | 普铁
273 | 10923 | 2023 | 4 | 17 | 上海高铁基础设施段 | 沪宁城际 | 下 | 右 | K69+007 |  | 轨头伤损 | 轨头中间 | 10*10 | （中前向70度5个点，中后向2点）小公里端8.1米有一导孔 | 一级伤损 | [9 empty] | 苏多虎 |  |  |  | 高铁
274 | 10923 | 2023 | 4 | 18 | 上海高铁基础设施段 | 沪昆高速 | 下 | 左 | K11+877-K11+880 |  | 轨头伤损 | 轨头中间内侧 | 30*35 | 轨面下方10MM处前直中间70度6个点后直中间70度4个点前直内3个点并伴随轨底0度失波 连续擦伤 | 一级伤损 | [9 empty] | 李晓坤 |  |  |  | 高铁
275 | 10923 | 2023 | 4 | 18 | 上海高铁基础设施段 | 沪昆高速 | 下 | 左 | K13+501 |  | 轨头伤损 | 轨头中间内侧 | 30*35 | 轨面下方10MM处前直中间70度9个点后直中间70度3个点前内4个点并伴随轨底0度失波 小公里方向21M有两个导线孔 | 一级伤损 | [9 empty] | 李晓坤 |  |  |  | 高铁
276 | 10923 | 2023 | 4 | 18 | 上海高铁基础设施段 | 沪昆高速 | 下 | 左 | K21+187 |  | 轨头伤损 | 轨头中间内侧 | 30*35 | 轨面下方10MM处前直中间70度4个点后直中间70度4个点前内3个点并伴随轨底0度失波 小公里方向67.3M大公里方向12.7M各有一个导线孔 | 一级伤损 | [9 empty] | 李晓坤 |  |  |  | 高铁
277 | 10923 | 2023 | 4 | 18 | 上海高铁基础设施段 | 沪昆高速 | 下 | 左 | K45+093-K45+135 |  | 轨头伤损 | 轨头中间内侧 | 30*35 | 轨面下方10MM处前直中间70度6个点后直中间70度6个点后直外6个点并伴随轨底0度失波 金山北3#岔直护轨基本轨与直导轨 连续擦伤 | 一级伤损 | [9 empty] | 李晓坤 |  |  |  | 高铁
278 | 10923 | 2023 | 4 | 18 | 上海高铁基础设施段 | 沪昆高速 | 下 | 右 | K77+416 |  | 轨头伤损 | 轨头中间 | 10*12 | （前向中70度4个点）小公里端25.4米有一导孔 | 一级伤损 | [9 empty] | 苏多虎 |  |  |  | 高铁
279 | 10923 | 2023 | 4 | 18 | 上海高铁基础设施段 | 沪昆高速 | 下 | 右 | K110+820 |  | 轨头伤损 | 轨头中间 | 20*20 | （后向中70度5个点）桐乡站2#岔直股尖轨连续擦伤 | 一级伤损 | [9 empty] | 苏多虎 |  |  |  | 高铁
280 | 10923 | 2023 | 4 | 18 | 上海高铁基础设施段 | 沪昆高速 | 下 | 右 | K111+278 |  | 轨头伤损 | 轨头中间 | 20*20 | （后向中70度4个点）大公里端23.5米有一导孔 | 一级伤损 | [9 empty] | 苏多虎 |  |  |  | 高铁
281 | 10924 | 2023 | 4 | 21 | 杭州工务段 | 沪昆线 | 上 | 左 | K282+696 |  | 焊缝伤损 | 轨头内侧 | 8 | 前向直70°内侧6个点，牌头2#岔直基本轨根部焊缝 | 一级伤损 | [9 empty] | 刘文消 |  |  |  | 普铁
282 | 10926 | 2023 | 4 | 21 | 徐州工务段 | 夹北线 | 下 | 左 | K10+133 |  | 焊缝伤损 | 轨腰 | 5 | 杨屯21#岔尖轨跟部加固焊缝（轨腰前45°7个点，同时0°失底波） | 一级伤损 | [9 empty] | 王长明 |  |  |  | 普铁
283 | 10926 | 2023 | 4 | 21 | 阜阳工务段 | 符夹线 | 下 | 左 | K49+327 |  | 轨头伤损 | 轨头中心 | 10 | （前向中直70度10个点）淮北北普速场208#岔岔心 | 一级伤损 | [9 empty] | 苏多虎 |  |  |  | 普铁
284 | 10928 | 2023 | 4 | 21 | 合肥工务段 | 水蚌线 | 单 | 左 | K42+550 | 蚌端 | 螺孔裂纹 | 1B | 6 | 图形：轨腰1孔第Ⅱ象限45度3个点。年家岗20#岔直护轨基本轨接头 | 一级伤损 | [9 empty] | 朱立宏 |  |  |  | 普铁
285 | 10928 | 2023 | 4 | 21 | 合肥工务段 | 淮南线 | 下 | 右 | K95+656 | 淮端 | 螺孔裂纹 | 1D | 5 | 图形：轨腰1孔第Ⅲ象限45度4个点。合肥东三场3050#岔与3052#岔之间普通接头,(此普通接头距3050#岔后焊缝53.6米) | 一级伤损 | [9 empty] | 张培星 |  |  |  | 普铁
286 | 10926 | 2023 | 4 | 22 | 阜阳工务段 | 青阜线 | 上 | 左 | K48+942 |  | 焊缝伤损 | 轨腰 | 5 | 大公里端约0.5米有一导线孔（45°4个点 0°失波） | 一级伤损 | [9 empty] | 王长明 |  |  |  | 普铁
287 | 10926 | 2023 | 4 | 22 | 阜阳工务段 | 青阜线 | 上 | 左 | K24+644 |  | 焊缝伤损 | 轨头中心 | 8*9 | 大公里端约14.8米有一导线孔或小公里端约65.0米有一导线孔（中心直70°8个点） | 一级伤损 | [9 empty] | 王长明 |  |  |  | 普铁
288 | 10924 | 2023 | 4 | 23 | 宁波工务段 | 萧甬线 | 下 | 左 | K61+137 |  | 轨头伤损 | 轨头外中内 | 10 | 前向70°外侧6个点，中间6个点，后向70°内侧4个点，小公里方向40.6米有两导孔，大公里方向0.3米有一焊缝 | 一级伤损 | [9 empty] | 刘文消 |  |  |  | 普铁
289 | 10926 | 2023 | 4 | 23 | 徐州工务段 | 京沪线 | 下 | 左 | K838+737 |  | 轨头伤损 | 轨头外中 | 8*10 | 小公里方向约41.1米有一导线孔或大公里方向约50.2米有一导线孔（外侧70°8个点中心70°3个点） | 一级伤损 | [9 empty] | 王长明 |  |  |  | 普铁
290 | 10926 | 2023 | 4 | 23 | 阜阳工务段 | 符夹线 | 下 | 左 | K4+960 |  | 轨头伤损 | 轨头中心 | 7 | 大公里方向约21.0米有三个导线孔或小公里方向约54.2米有一导线孔（前中心70°5个点后中心70°3个点） | 一级伤损 | [9 empty] | 王长明 |  |  |  | 普铁
291 | 10924 | 2023 | 4 | 24 | 宁波工务段 | 萧甬线 | 上 | 右 | K99+409 |  | 轨头伤损 | 轨头中间外侧 | 30*35 | 轨面下10MM处前直70度中间10个点，外侧9个点后直70度2个点 大公里方向86.5M有一个导线孔小公里方向3.8M有一焊缝 | 一级伤损 | [9 empty] | 李晓坤 |  |  |  | 普铁
292 | 10924 | 2023 | 4 | 24 | 宁波工务段 | 萧甬线 | 上 | 左 | K18+941 |  | 轨头伤损 | 轨头中间外侧 | 30*35 | 轨面下10MM至20MM处后直70度中间7个点前向偏角70度7个点，前后45度共10个点距钱清大公里方向进站信号机接头73.3M小公里方向2.2M有一个焊缝 | 一级伤损 | [9 empty] | 李晓坤 |  |  |  | 普铁
293 | 10924 | 2023 | 4 | 24 | 宁波工务段 | 萧甬线 | 上 | 右 | K16+673 |  | 焊缝伤损 | 轨头外侧 | 10 | 轨面下10MM至20MM处后直70度中间7个点前向偏角70度7个点，前后45度共10个点距钱清大公里方向进站信号机接头73.3M小公里方向2.2M有一个焊缝 | 一级伤损 | [9 empty] | 李晓坤 |  |  |  | 普铁
294 | 10924 | 2023 | 4 | 24 | 杭州工务段 | 宣杭线 | 上 | 左 | K136+588 |  | 轨头伤损 | 轨头擦伤 | 30*25 | 轨面下5-20mm处前直70°中间6个点，后直70°中间6个点，大公里方向0.3米，小公里方向18米各有一导孔 | 一级伤损 | [9 empty] | 刘文消 |  |  |  | 普铁
295 | 10926 | 2023 | 4 | 24 | 南京桥工段 | 京沪线 | 下 | 左 | K898+775 |  | 焊缝核伤 | 轨头内中 | 8*9 | 小公里端约65.2米或大公里端约29.7米有一导线孔（后内、中各6个点、xf70°1个点） | 一级伤损 | [9 empty] | 王长明 |  |  |  | 普铁
296 | 10926 | 2023 | 4 | 24 | 南京桥工段 | 京沪线 | 下 | 右 | K902+434 |  | 轨头伤损 | 轨头中心 | 10 | （后向中70度12个点）芦岭18#岔岔心 | 一级伤损 | [9 empty] | 苏多虎 |  |  |  | 普铁
297 | 10926 | 2023 | 4 | 24 | 南京桥工段 | 京沪线 | 下 | 右 | K917+469 | 沪端 | 螺孔裂纹 | 3B | 3 | （45度4个点，第二象限）唐南集9#岔岔前接头 | 一级伤损 | [9 empty] | 苏多虎 |  |  |  | 普铁
298 | 10923 | 2023 | 4 | 25 | 宁波工务段 | 杭深线 | 上 | 右 | K317+887-K317+826 |  | 轨头伤损 | 轨头内中侧 | 10 | 连续鱼鳞伤损，注意轨头下核伤校队。后向中间70度和内测70度各10个点。 | 一级伤损 | [9 empty] | 赵军 |  |  |  | 高铁
299 | 10924 | 2023 | 4 | 25 | 芜湖工务段 | 宁芜线 | 下 | 左 | K113+663 |  | 焊缝伤损 | 轨头外中 | 10 | 后向直70度外侧5个点，中间4个点，小公里方向6米有一导孔，大公里方向50米有一焊缝，小公里方向距芜湖普速场反向进站信号机接头615米 | 一级伤损 | [9 empty] | 刘文消 |  |  |  | 普铁
300 | 10924 | 2023 | 4 | 25 | 芜湖工务段 | 铜九线 | 单 | 右 | K11+041 |  | 焊缝伤损 | 轨头内侧 | 10 | 后向直70°内侧6个点，小公里方向距3米有一有缝接头 | 一级伤损 | [9 empty] | 刘文消 |  |  |  | 普铁
301 | 10924 | 2023 | 4 | 25 | 芜湖工务段 | 铜九线 | 单 | 右 | K29+184 |  | 焊缝伤损 | 轨头中间 | 10 | 后直70°中间4个点，新河镇1#岔心后第二个焊缝，加固，注意焊缝对侧 | 一级伤损 | [9 empty] | 刘文消 |  |  |  | 普铁
302 | 10926 | 2023 | 4 | 25 | 南京桥工段 | 京沪线 | 下 | 右 | K1158+516 |  | 轨头伤损 | 轨头中心 | 10 | （后向中间直70度8个点）距大里程端南京东客站101#岔岔前接头24.6米 | 一级伤损 | [9 empty] | 苏多虎 |  |  |  | 普铁
303 | 10926 | 2023 | 4 | 25 | 上海工务段 | 京沪线 | 下 | 右 | K1218+929 |  | 螺孔裂纹 | 轨腰 | 5 | （45度5个点，岔趾趾端方向）镇江东8#岔岔心 | 一级伤损 | [9 empty] | 苏多虎 |  |  |  | 普铁
304 | 10924 | 2023 | 4 | 27 | 芜湖工务段 | 皖赣线 | 下 | 右 | K13+623-K13+634 |  | 轨头伤损 | 轨头中间内侧 | 30*35 | 直70度前向4个点后向5个点后向偏角6个点前向偏角3个点（连续擦伤） | 一级伤损 | [9 empty] | 李晓坤 |  |  |  | 普铁
305 | 10924 | 2023 | 4 | 27 | 芜湖工务段 | 皖赣线 | 下 | 右 | K14+250-K14+251 |  | 轨头伤损 | 轨头中间内侧 | 30*35 | 直70度前向4个点后向4个点后向偏角5个点前向偏角6个点（连续擦伤） | 一级伤损 | [9 empty] | 李晓坤 |  |  |  | 普铁
306 | 10924 | 2023 | 4 | 27 | 芜湖工务段 | 皖赣线 | 下 | 左 | K47+034 | 皖端 | 螺孔裂纹 | 1B | 3 | 2象限后向45度3个点。距巷口桥小公里方向25#岔后焊缝48.3M（25#岔后普通接头） | 一级伤损 | [9 empty] | 李晓坤 |  |  |  | 普铁
307 | 10924 | 2023 | 4 | 27 | 芜湖工务段 | 皖赣线 | 下 | 右 | K48+498 | 皖端 | 螺孔裂纹 | 1B | 3 | 2象限后向45度2个点。巷口桥下行出站信号机接头 | 一级伤损 | [9 empty] | 李晓坤 |  |  |  | 普铁
308 | 10924 | 2023 | 4 | 28 | 杭州工务段 | 宣杭线 | 下 | 右 | K89+402 |  | 焊缝伤损 | 轨头中间内侧 | 10 | 直70度后向中间2个点后向内侧4个点偏角后向7个点泗安7#岔后焊缝 | 一级伤损 | [9 empty] | 李晓坤 |  |  |  | 普铁
309 | 10924 | 2023 | 4 | 28 | 杭州工务段 | 宣杭线 | 下 | 右 | K122+512 |  | 轨头伤损 | 轨头中间内侧 | 10 | 直70度前向中间7个点前向内侧13个点偏角前向8个点.大公里方向1.3M有两个导线孔小公里方向2.7M有一个焊缝距此处0.34M轨头还有一处 | 一级伤损 | [9 empty] | 李晓坤 |  |  |  | 普铁
310 | 10924 | 2023 | 4 | 28 | 杭州工务段 | 笕杭线 | 上 | 右 | K197+049 |  | 轨头伤损 | 轨头内侧 | 10 | 直70度后向内侧3个点偏角后向5个点.距艮山门小公里方向303#岔后焊缝2.1M(303#岔直护基本轨) | 一级伤损 | [9 empty] | 李晓坤 |  |  |  | 普铁