## 11月质量评定
钢轨探伤车检测质量评定表
工班及车号： 五工班 10927 |  | 日期：2023.08.29
序号 | 考核内容 | 评分细则 | 综合得分 | 备注
1 | 发生触碰红线及以上问题。 | 发生此项考核内容中的任意一项，当日检测质量评定为0分
2 | 三级伤损及以上长大伤损未及时发现。
3 | 检测设备故障造成检测任务未完成。
4 | 检测速度超过规定速度，道岔区域检测速度不超过55km/h，曲线半径1000米及以下地段检测速度不超过60km/h，超7亿吨地段不超过50km/h。
5 | 延迟、闸门、阈值、抑制与标准参数一致。
6 | 输入线路、区间、上下行、检测方向、操作人员是否输入正确。 | 输入错误每处扣3分
7 | 高灵敏度检测，开始检测检测灵敏度是否由高到低的过程，检测B型图中有零星杂波图形。 | 不符合要求每次扣5分
8 | 40、60、80km/h以下三种速度的同通道灵敏度值相差≤12dB | 不符合要求每处扣1分
9 | 各通道出波是否完整，接头出波点数符合标准 ，检查每位操作员检测的高铁连续5对接头，5对满足标准为合格。普铁连续10对接头，8对满足标准为合格。 | 每少一对接头扣2分 | 836 DF 280823 003.t1k 1、徐军 K181+338 左、右股70°出波不够 -2 | 速度38以上，接头不够说明情况即可
10 | 检查空间参数拼图，测距小于等于10mm。 | 不符合要求每人扣5分
11 | 检测中对中不良，出现连续0度监视杂波且0度失底波长度超过200米未及时干预（道岔区除外）。 | 不符合要求每处扣2分
12 | 探轮调零不佳和晶片性能状态不佳等问题造成出波不良。70度轨头出现连续杂波超过500米未及时干预。 | 探轮状态不佳扣2分，处置不及时扣4分 | 1、王文博 宁杭高铁 下行 K232+000-K250+176、杭深线 下行K159+400-K169+500 左右股0°失波地段较多 -10
14 | 日报中填报信息错误， | 工务段管辖范围，未检里程、线别、股别、通过股道信息填报错误每处扣4分，其他填写错误每处扣2分
15 | 普速线路未检控制在3%以下。 | 未检每超过1%扣0.5分
16 | 高速线路单次未检控制在1.5公里以下 | 超过1次扣2分
17 | 高速动态标定质量评定：40、60和75速度各有一次100%检出率、误报率15%以下，且75速度10遍检出率85%，误报率小于15%。 | 满足要求，评定为优良；未达到则为失格
评分及认定标准：90分及以上为优良；75分至89分为一般；60分至74分为合格。 |  |  | 88
考核结果：一般 |  |  | 工班日报备注下雨影响
检查： | 王长明 | 审核：

## 11月质量评定_副本
钢轨探伤车检测质量评定表
工班及车号： 五工班 10927 |  | 日期：2023.08.29
序号 | 考核内容 | 评分细则 | 扣分 | 备注
1 | 发生触碰红线及以上问题。 | 发生此项考核内容中的任意一项，当日检测质量评定为0分
2 | 三级伤损及以上长大伤损未及时发现。
3 | 检测设备故障造成检测任务未完成。
4 | 检测速度超过规定速度，道岔区域检测速度不超过55km/h，曲线半径1000米及以下地段检测速度不超过60km/h，超7亿吨地段不超过50km/h。
5 | 延迟、闸门、阈值、抑制与标准参数一致。
6 | 输入线路、区间、上下行、检测方向、操作人员是否输入正确。 | 输入错误每处扣3分
7 | 高灵敏度检测，开始检测检测灵敏度是否由高到低的过程，检测B型图中有零星杂波图形。 | 不符合要求每次扣5分
8 | 40、60、80km/h以下三种速度的同通道灵敏度值相差≤12dB | 不符合要求每处扣1分
9 | 各通道出波是否完整，接头出波点数符合标准 ，检查每位操作员检测的高铁连续5对接头，5对满足标准为合格。普铁连续10对接头，8对满足标准为合格。 | 每少一对接头扣2分 | -2 | 836 DF 280823 003.t1k 1、徐军 K181+338 左、右股70°出波不够 2、速度38以上，接头不够说明情况即可
10 | 检查空间参数拼图，测距小于等于10mm。 | 不符合要求每人扣5分
11 | 检测中对中不良，出现连续0度监视杂波且0度失底波长度超过200米未及时干预（道岔区除外）。 | 不符合要求每处扣2分
12 | 探轮调零不佳和晶片性能状态不佳等问题造成出波不良。70度轨头出现连续杂波超过500米未及时干预。 | 探轮状态不佳扣2分，处置不及时扣4分 | -10 | 1、王文博 宁杭高铁 下行 K232+000-K250+176、杭深线 下行K159+400-K169+500 左右股0°失波地段较多
14 | 日报中填报信息错误， | 工务段管辖范围，未检里程、线别、股别、通过股道信息填报错误每处扣4分，其他填写错误每处扣2分
15 | 普速线路未检控制在3%以下。 | 未检每超过1%扣0.5分
16 | 高速线路单次未检控制在1.5公里以下 | 超过1次扣2分
17 | 高速动态标定质量评定：40、60和75速度各有一次100%检出率、误报率15%以下，且75速度10遍检出率85%，误报率小于15%。 | 满足要求，评定为优良；未达到则为失格
评分及认定标准：90分及以上为优良；75分至89分为一般；60分至74分为合格。 |  |  | 综合得分： | 88
考核结果：一般 |  |  | 报告说明： | 工班日报备注下雨影响
检查： | 王长明 | 审核：