## 2021
序号 |  | 时间 |  |  |  | 伤损位置 |  |  |  |  | 伤损情况 |  |  |  |  | 复核反馈 |  |  |  | 复核伤损情况 |  |  |  | 伤损截图 |  | 备注
| 车号 | 年 | 月 | 日 | 工务段 | 线名 | 行别 | 股别 | 里程 | 轨头方向 | 伤损类型 | 伤损位置 | 参考尺寸 | 伤损具体情况 | 伤损等级 | 复核情况 | 采取措施 | 伤损程度 | 系统反馈 | 伤损类型 | 出波情况 | 伤损具体情况 | 复核时间 | 探伤车 | 发现人 |  |  | 对比更换时间 | 线路类型
1 | 10923 | 2021 | 1 | 7 | 上海高铁基础设施段 | 沪昆高速 | 下 | 右 | K123+184 |  | 轨头伤损 | 擦伤 | 30*30 | 距昆端导线孔86米 | 一级伤损 | 有 | 监控 | 未到轻伤 |  |  |  | 未达轻伤 | 2021.1.14 |  | 毛永胜 |  |  |  | 高铁
2 | 10923 | 2021 | 1 | 8 | 杭州工务段 | 沪昆高速 | 下 | 右 | K156+333 |  | 轨头伤损 | 轨头 | 16*13 | 杭州东207#岔曲护基轨（ 23道停车所经） | 一级伤损 | 有 | 监控 | 轻伤 |  |  |  | 轻伤 | 2021.1.18 |  | 王长明 |  |  |  | 高铁
3 | 10923 | 2021 | 1 | 8 | 宁波工务段 | 杭深线 | 下 | 右 | K201+135 |  | 轨底伤损 | 轨底 | 3 | 深端约31.3米有一接头 | 一级伤损 | 无 |  | 无伤 |  |  |  |  | 2021.1.18 |  | 王长明 |  |  |  | 高铁
4 | 10923 | 2021 | 1 | 9 | 宁波工务段 | 杭深线 | 下 | 右 | K458+842 |  | 轨底伤损 | 轨底 | 3 | 杭州方向14米；深圳方向1米各有两导孔 | 一级伤损 | 无 |  | 无伤 |  |  |  |  | 2021.1.15 |  | 苏多虎 |  |  |  | 高铁
5 | 10923 | 2021 | 1 | 10 | 宁波工务段 | 杭深线 | 下 | 右 | K569+104 |  | 轨头伤损 | 轨头内中外 | 12*20 | 距杭端导孔2米，距深端2个导孔18.3米 | 一级伤损 | 无 |  | 无伤 |  |  |  |  | 2021.1.19 |  | 朱立宏 |  |  |  | 高铁
6 | 10923 | 2021 | 1 | 10 | 宁波工务段 | 杭深线 | 下 | 左 | K587+673 |  | 焊缝伤损 | 轨头内侧 | 10 | 焊缝边鱼鳞，距深端有缝接头51米，同时注意校对焊缝深端3米处轨头鱼鳞 | 一级伤损 | 无 |  | 无伤 |  |  |  |  | 2021.1.15 |  | 朱立宏 |  |  |  | 高铁
7 | 10923 | 2021 | 1 | 10 | 宁波工务段 | 杭深线 | 下 | 左 | K592+112-K592+117 |  | 轨头伤损 | 轨头中内 | 10 | 连续鱼鳞，注意K592+113处核伤校对 | 一级伤损 | 无 |  | 无伤 |  |  |  |  | 2021.1.14 |  | 朱立宏 | 对比更换 |  | 202102 | 高铁
8 | 10923 | 2021 | 1 | 10 | 宁波工务段 | 杭深线 | 下 | 左 | K609+490 |  | 轨头伤损 | 轨头中内 | 10 | 距杭端导孔28.9米，距深端导孔29.4米（注意核伤校对） | 一级伤损 | 无 |  | 无伤 |  |  |  |  | 2021.1.20 |  | 朱立宏 |  |  |  | 高铁
9 | 10924 | 2021 | 1 | 5 | 上海工务段 | 沪宁城际 | 上 | 右 | K1+478 |  | 轨头伤损 | 轨头中内 | 10 | 距沪端6.3m，宁端19.8m各有一导孔 | 一级伤损 | 有 | 监控 | 未到轻伤 |  |  |  | 经现场复核轨面有鱼鳞伤损回波，未到达轻伤标准。加强监视 | 2021.1.11 |  | 刘文消 |  |  |  | 高铁
10 | 10924 | 2021 | 1 | 5 | 上海高铁基础设施段 | 沪宁城际 | 上 | 右 | K21+345 |  | 轨底伤损 | 轨底 | 3 | 距安亭北所进站信号机159.3m | 一级伤损 | 无 |  | 无伤 |  |  |  |  | 2021.1.8 |  | 刘文消 |  |  |  | 高铁
11 | 10924 | 2021 | 1 | 6 | 上海高铁基础设施段 | 沪宁城际 | 上 | 左 | K248+179 |  | 轨底伤损 | 轨底 | 3 | 距沪端22.5m，宁端58m各有一导孔 | 一级伤损 | 无 |  | 无伤 |  |  |  |  | 2021.1.8 |  | 刘文消 |  |  |  | 高铁
12 | 10924 | 2021 | 1 | 8 | 合肥工务段 | 京港高速 | 下 | 右 | K1197+197 |  | 焊缝伤损 | 轨腰 | 5 | 距京端51.4米，港端24.6米各有一导孔 | 一级伤损 | 无 |  | 无伤 |  |  |  |  | 2021.1.18 |  | 刘文消 |  |  |  | 高铁
13 | 10924 | 2021 | 1 | 8 | 合肥工务段 | 京港高速 | 下 | 右 | K1198+398 |  | 焊缝伤损 | 轨腰 | 5 | 距京端22.9米有一导孔，港端5.7米各有两导孔 | 一级伤损 | 无 |  | 无伤 |  |  |  |  | 2021.1.18 |  | 刘文消 |  |  |  | 高铁
14 | 10924 | 2021 | 1 | 8 | 合肥工务段 | 双岭联络线 | 下 | 右 | K3+824 |  | 螺孔裂纹 | 单孔下裂 | 5 | 龙山线路所N3岔直基本轨 | 一级伤损 | 无 |  | 无伤 |  |  |  |  | 2021.1.14 |  | 刘文消 |  |  |  | 高铁
15 | 10924 | 2021 | 1 | 10 | 合肥工务段 | 合武绕行线 | 下 | 右 | K1+455-k1+464 |  | 轨头伤损 | 轨头内侧 | 8 | 连续鱼鳞伤损 | 一级伤损 | 有 | 更换 | 重伤 |  |  |  | K1+300右连续鱼鳞伤深11mm | 2021.1.14 |  | 刘文消 |  |  |  | 普铁
16 | 10924 | 2021 | 1 | 10 | 合肥工务段 | 合武绕行线 | 下 | 左 | K13+785 |  | 焊缝伤损 | 轨腰 | 5 | 合端25米有一焊缝 | 一级伤损 | 无 |  | 无伤 |  |  |  |  | 2021.1.14 |  | 刘文消 |  |  |  | 普铁
17 | 10925 | 2021 | 1 | 5 | 杭州工务段 | 沪昆线 | 下 | 左 | K138+207 | 沪端 | 螺孔裂纹 | 1C | 6 | 海宁110#岔岔前接头 | 二级伤损 | 有 | 更换 | 重伤 |  |  |  | 杭端1孔头部朝轨端向下螺孔裂纹5mm，朝2孔向上裂纹5mm | 2021.1.11 |  | 苏多虎 |  |  |  | 普铁
18 | 10925 | 2021 | 1 | 5 | 上海工务段 | 南何线 | 单 | 右 | K11+271 |  | 焊缝伤损 | 轨头内侧 | 8*9 | 距何端北郊16#岔护基轨跟部接头54.8米 | 一级伤损 | 有 | 打磨 | 未到轻伤 |  |  |  | 铝焊焊筋有台阶回波，打磨处理 | 2021.1.7 |  | 王长明 |  |  |  | 普铁
19 | 10925 | 2021 | 1 | 5 | 上海工务段 | 南何线 | 单 | 右 | K10+553 |  | 轨底伤损 | 轨底 | 3 | 何端约85.6米有一导线孔或南端约22.2米有一导线孔 | 一级伤损 | 无 |  | 无伤 |  |  |  |  | 2021.1.7 |  | 王长明 |  |  |  | 普铁
20 | 10925 | 2021 | 1 | 5 | 上海工务段 | 南何线 | 单 | 左 | K7+220 |  | 轨头伤损 | 轨头内侧 | 10*8 | 何端约25.1米有一接头或南端约174.5米有一导线孔 | 一级伤损 | 无 |  | 无伤 |  |  |  |  | 2021.1.7 |  | 王长明 |  |  |  | 普铁
21 | 10925 | 2021 | 1 | 5 | 上海工务段 | 沪昆线 | 下 | 左 | K19+682 |  | 焊缝伤损 | 轨头内中 | 8*9 | 距昆端封浜28#岔护基轨跟部加固接头约76.1米 | 一级伤损 | 无 |  | 无伤 |  |  |  |  | 2021.1.14 |  | 王长明 |  |  |  | 普铁
22 | 10925 | 2021 | 1 | 5 | 上海工务段 | 沪昆线 | 下 | 右 | K34+787 |  | 焊缝伤损 | 轨头内侧 | 8*9 | 昆端约34.7米有一导线孔或沪端约39.8米有一导线孔 | 一级伤损 | 有 | 更换 | 轻重伤 |  |  |  | 轻重伤 | 2021.1.12 |  | 王长明 |  |  |  | 普铁
23 | 10925 | 2021 | 1 | 5 | 上海工务段 | 沪昆线 | 下 | 右 | K67+189 |  | 焊缝伤损 | 轨头内侧 | 8*9 | 石湖荡8#岔岔趾焊缝 | 一级伤损 | 有 | 监控 | 未到轻伤 |  |  |  | 经复核该处下颚有焊渣回波显示，加强监控 | 2021.1.14 |  | 王长明 |  |  |  | 普铁
24 | 10925 | 2021 | 1 | 5 | 上海工务段 | 沪昆线 | 下 | 左 | K67+537 |  | 焊缝伤损 | 轨头内侧 | 8*9 | 昆端约1.3米有一导线孔或沪端约133.5米有一接头 | 一级伤损 | 无 |  | 无伤 |  |  |  |  | 2021.1.14 |  | 王长明 |  |  |  | 普铁
25 | 10925 | 2021 | 1 | 5 | 杭州工务段 | 沪昆线 | 下 | 左 | K149+819 |  | 焊缝伤损 | 轨底 | 3 | 斜桥8#岔直护轨基本轨 | 一级伤损 | 无 |  | 无伤 |  |  |  |  | 2021.1.12 |  | 苏多虎 |  |  |  | 普铁
26 | 10925 | 2021 | 1 | 6 | 杭州工务段 | 沪昆线 | 下 | 右 | K191+498 |  | 轨底伤损 | 轨底 | 3 | 笕桥34#岔基本轨或距岔前焊缝约4.5米 | 一级伤损 | 无 |  | 无伤 |  |  |  |  | 2021.1.16 |  | 王长明 |  |  |  | 普铁
27 | 10925 | 2021 | 1 | 6 | 杭州工务段 | 沪昆线 | 下 | 右 | K191+766 |  | 轨头伤损 | 轨头 | 12*13 | 笕桥10#岔直导轨 | 一级伤损 | 有 | 监控 | 轻伤 |  |  |  | 距杭端焊缝2枕木处轨头鱼鳞伤8mm | 2021.1.16 |  | 王长明 | 对比更换 | 202102 | 202102 | 普铁
28 | 10925 | 2021 | 1 | 6 | 杭州工务段 | 沪昆线 | 下 | 右 | K343+681 |  | 轨底伤损 | 轨底 | 3 | 塘雅1号岔心 | 一级伤损 | 无 |  | 无伤 |  |  |  |  | 2021.1.11 |  | 毛永胜 |  |  |  | 普铁
29 | 10925 | 2021 | 1 | 7 | 杭州工务段 | 衢宁线 | 单 | 左 | K63+570 |  | 轨底伤损 | 轨底 | 3 | 距衢端遂昌12#岔岔前焊缝约1.2米（伤损代码：62） | 一级伤损 | 无 |  | 无伤 |  |  |  |  | 2021.1.17 |  | 王长明 |  |  |  | 普铁
30 | 10925 | 2021 | 1 | 7 | 杭州工务段 | 衢宁线 | 单 | 左 | K114+093 |  | 轨底伤损 | 轨底 | 3 | 距衢端焊缝231米（伤损代码：62） | 一级伤损 | 无 |  | 无伤 |  |  |  |  | 2021.1.13 |  | 毛永胜 |  |  |  | 普铁
31 | 10925 | 2021 | 1 | 8 | 杭州工务段 | 衢九线 | 下 | 左 | K14+666 |  | 轨底伤损 | 轨底 | 3 | 衢端约68.5米有一导线孔或九端约12.7米有一导线孔 | 一级伤损 | 有 | 监控 | 未到轻伤 |  |  |  | 轨底有锈蚀，未见划痕 | 2021.1.15 |  | 王长明 |  |  |  | 高铁
32 | 10925 | 2021 | 1 | 8 | 杭州工务段 | 衢九线 | 上 | 左 | K41+159 |  | 轨底伤损 | 轨底 | 3 | 九江方向44.1米；衢州普速场方向33.2米各有一导孔 | 一级伤损 | 有 | 监控 | 未到轻伤 |  |  |  | 轨底有锈蚀，未见划痕 | 2021.1.15 |  | 苏多虎 |  |  |  | 高铁
33 | 10926 | 2021 | 1 | 5 | 南京桥工段 | 宁芜线 | 单 | 右 | K10+897 |  | 轨底伤损 | 焊缝轨底 | 3 | 伤损距苍波门4#岔后普通接头307米 | 一级伤损 | 有 | 监控 | 未到轻伤 |  |  |  | 现场确认焊缝轨底焊筋突起，无伤损 | 2020.1.7 |  | 陈林 |  |  |  | 普铁
34 | 10926 | 2021 | 1 | 5 | 合肥工务段 | 淮南线 | 上 | 右 | K157+078 | 芜端 | 螺孔裂纹 | 2B | 3 | 巢湖西24#岔前接头 | 一级伤损 | 有 | 监控 | 未到轻伤 |  |  |  | 铭牌孔出波 | 2021.1.14 |  | 张培星 |  |  |  | 普铁
35 | 10926 | 2021 | 1 | 8 | 蚌埠工务段 | 青阜线 | 上 | 右 | K48+911 |  | 焊缝伤损 | 焊缝轨腰 | 3 | 青町站2#岔后第二个焊缝 | 一级伤损 | 无 |  | 无伤 |  |  |  |  | 2021.1.18 |  | 陈林 |  |  |  | 普铁
36 | 10926 | 2021 | 1 | 8 | 蚌埠工务段 | 青阜线 | 上 | 左 | K47+099 |  | 轨头伤损 | 岔心轨头 | 8 | 青町站45#道岔岔心 | 一级伤损 | 无 |  | 无伤 |  |  |  |  | 2021.1.18 |  | 陈林 |  |  |  | 普铁
37 | 10926 | 2021 | 1 | 8 | 蚌埠工务段 | 青阜线 | 上 | 右 | K35+216 |  | 轨底伤损 | 轨底 | 3 | 伤损距阜端24.5米青端39.620米各有一个导线孔 | 一级伤损 | 无 |  | 无伤 |  |  |  |  | 2021.1.11 |  | 陈林 |  |  |  | 普铁
38 | 10926 | 2021 | 1 | 8 | 蚌埠工务段 | 青阜线 | 上 | 右 | K23+604 |  | 轨底伤损 | 轨底 | 3 | 青端25米，阜端43米各有一个导线孔 | 一级伤损 | 无 |  | 无伤 |  |  |  |  | 2021.1.11 |  | 张培星 |  |  |  | 普铁
39 | 10926 | 2021 | 1 | 8 | 蚌埠工务段 | 符夹线 | 下 | 左 | K67+228 |  | 焊缝伤损 | 轨底 | 3 | 萧县19#岔前焊缝 | 一级伤损 | 无 |  | 无伤 |  |  |  |  | 2021.1.12 |  | 张培星 |  |  |  | 普铁
40 | 10926 | 2021 | 1 | 9 | 蚌埠工务段 | 青符联络线 | 下 | 右 | K3+175 |  | 轨底伤损 | 轨底 | 3 | 伤损距符端方向0.303米有二个导线孔 | 一级伤损 | 无 |  | 无伤 |  |  |  |  | 2021.1.14 |  | 陈林 |  |  |  | 普铁
41 | 10926 | 2021 | 1 | 9 | 蚌埠工务段 | 青阜线 | 下 | 左 | K46+849 |  | 焊缝伤损 | 焊缝轨腰 | 3 | 伤损距青町站17#岔后焊缝11.94米 | 一级伤损 | 无 |  | 无伤 |  |  |  |  | 2021.1.11 |  | 陈林 |  |  |  | 普铁
42 | 10926 | 2021 | 1 | 9 | 阜阳工务段 | 青阜线 | 下 | 右 | K70+594 |  | 轨底伤损 | 轨底 | 3 | 青端62米，阜端13.5米各有一个导线孔 | 一级伤损 | 无 |  | 无伤 |  |  |  |  | 20210118 |  | 张培星 |  |  |  | 普铁
43 | 10927 | 2021 | 1 | 6 | 上海工务段 | 京沪线 | 上 | 右 | K1459+468 |  | 轨头伤损 | 轨头 | 10*10 | 距京端一导孔12.6米 | 一级伤损 | 有 | 监控 | 未到轻伤 |  |  |  | 经复核该处有擦伤回波显示，未达轻伤标准，加强监控 | 2021.1.11 |  | 赵军 |  |  |  | 普铁
44 | 10927 | 2021 | 1 | 6 | 上海工务段 | 京沪线 | 上 | 右 | K1343+042 |  | 焊缝伤损 | 轨头内侧 | 10 | 硕放10#岔后焊缝 | 一级伤损 | 无 |  | 无伤 |  |  |  |  | 2021.1.11 |  | 朱立宏 |  |  |  | 普铁
45 | 10927 | 2021 | 1 | 7 | 南京桥工段 | 京沪线 | 上 | 左 | K1148+109 | 沪端 | 轨腰伤损 | 轨端轨腰 | 5 | 距京端一焊缝8.4米 | 一级伤损 | 有 | 更换 | 重伤 |  |  |  | 现场已判重伤 | 2020.1.8 |  | 赵军 |  |  |  | 普铁
46 | 10927 | 2021 | 1 | 7 | 蚌埠工务段 | 京沪线 | 上 | 右 | K1098+201 |  | 轨底伤损 | 轨底 | 6 | 距沪端导孔18.5米，距京端导孔47.7米 | 一级伤损 | 无 |  | 无伤 |  |  |  |  | 2021.1.7 |  | 赵军 |  |  |  | 普铁
47 | 10927 | 2021 | 1 | 7 | 蚌埠工务段 | 京沪线 | 上 | 左 | K1030+539 |  | 轨底伤损 | 轨底 | 8 | 明光16#岔直导轨 | 一级伤损 | 无 |  | 无伤 |  |  |  |  | 2021.1.12 |  | 朱立宏 |  |  |  | 普铁
48 | 10927 | 2021 | 1 | 8 | 徐州工务段 | 京沪线 | 下 | 左 | K793+183 |  | 核伤 | 轨头中部 | 10*12 | 距京端2个导孔70.3米，距沪端导孔39.5米 | 二级伤损 | 有 | 更换 | 重伤 |  |  |  | 现场复核确认为厂焊轨头伤损 | 2021.1.13 |  | 朱立宏 |  |  |  | 普铁
49 | 10927 | 2021 | 1 | 8 | 蚌埠工务段 | 京沪线 | 上 | 左 | K966+493 |  | 轨头伤损 | 轨头 | 10 | 蚌埠19#岔心 | 一级伤损 | 无 |  | 无伤 |  |  |  |  | 2021.1.13 |  | 赵军 |  |  |  | 普铁
50 | 10927 | 2021 | 1 | 8 | 徐州工务段 | 京沪线 | 上 | 左 | K811+410 |  | 焊缝伤损 | 轨腰 | 8 | 高家营14#岔趾直股引轨 | 一级伤损 | 有 | 更换 | 重伤 |  |  |  | 现场复核为焊缝轨腰伤损 | 2021.1.18 |  | 朱立宏 |  |  |  | 普铁
51 | 10927 | 2021 | 1 | 8 | 徐州工务段 | 京沪线 | 上 | 左 | K804+393 |  | 轨头伤损 | 轨头内侧 | 8 | 距沪端2个导孔65.2米，距京端2个导孔14米 | 一级伤损 | 无 |  | 无伤 |  |  |  |  | 2021.1.18 |  | 朱立宏 |  |  |  | 普铁
52 | 10928 | 2021 | 1 | 4 | 上海工务段 | 京沪高铁 | 上 | 右 | K1318+288 |  | 焊缝伤损 | 轨头内侧 | 8 | 上海虹桥115#岔曲尖轨根焊缝20道发车经由 | 一级伤损 | 有 | 监控 | 未到轻伤 |  |  |  | 经复核该处有擦伤回波显示，未达轻伤标准，加强监控 | 2021.1.8 |  | 李晓坤 |  |  |  | 高铁
53 | 10928 | 2021 | 1 | 4 | 上海工务段 | 京沪高铁 | 上 | 左 | K1318+049 |  | 轨头伤损 | 轨头内侧中间 | 40*30 | 上海虹桥101#岔心轨距101#岔后焊缝0.14M | 一级伤损 | 有 | 更换 | 轻重伤 |  |  |  | 轻重伤 | 2021.1.8 |  | 李晓坤 |  |  |  | 高铁
54 | 10928 | 2021 | 1 | 4 | 上海工务段 | 京沪高铁 | 上 | 右 | K1318+041-K1318+037 |  | 轨头伤损 | 轨头内侧中间 | 40*30 | 上海虹桥101#岔直护基本轨连续擦伤 | 一级伤损 | 有 | 更换 | 轻重伤 |  |  |  | 轻重伤 | 2021.1.8 |  | 李晓坤 |  |  |  | 高铁
55 | 10928 | 2021 | 1 | 4 | 上海高铁基础设施段 | 京沪高铁 | 上 | 右 | 1244+874 |  | 轨头伤损 | 轨头内侧中间 | 40*30 | 京端80.8M有两导线孔沪端116M有一导线孔 | 一级伤损 | 有 | 监控 | 轻伤 |  |  |  | 擦伤 | 2021.1.8 |  | 李晓坤 |  |  |  | 高铁
56 | 10928 | 2021 | 1 | 4 | 上海高铁基础设施段 | 京沪高铁 | 上 | 左 | K1237+278-K1237+274 |  | 轨头伤损 | 轨头内侧中间 | 40*30 | 苏州北3#岔尖轨连续擦伤 | 一级伤损 | 无 |  | 无伤 |  |  |  |  | 2021.1.11 |  | 李晓坤 |  |  |  | 高铁
57 | 10928 | 2021 | 1 | 4 | 上海高铁基础设施段 | 京沪高铁 | 上 | 左 | K1154+232 |  | 焊缝伤损 | 轨头内侧 | 8 | 常州北8#岔直护基本轨焊缝 | 一级伤损 | 无 |  | 无伤 |  |  |  |  | 2021.1.14 |  | 李晓坤 |  |  |  | 高铁
58 | 10928 | 2021 | 1 | 5 | 南京桥工段 | 京沪高铁 | 上 | 右 | K1027+876 |  | 螺孔裂纹 | 轨撑孔下裂 | 2 | 秦淮河线路所2#岔尖轨(2020年11月24日已下关注) | 一级伤损 | 有 | 监控 | 未到轻伤 |  |  |  | 多孔 | 2020.1.8 |  | 李晓坤 |  |  |  | 高铁
59 | 10928 | 2021 | 1 | 8 | 徐州工务段 | 徐兰高速 | 上 | 右 | K191+921 |  | 焊缝伤损 | 轨腰 | 5 | 徐州东线路所6#岔尖轨根焊缝 | 一级伤损 | 有 | 监控 | 未到轻伤 |  |  |  | 现场复核伟本侧轨头颚部焊瘤反射，1010s复核校对不够轻伤线 | 2021.1.9 |  | 赵军 |  |  |  | 高铁
60 | 10923 | 2021 | 1 | 11 | 宁波工务段 | 杭深线 | 上 | 左 | K554+104 |  | 轨头伤损 | 轨头 | 10*12 | 距深端导孔82米，距杭端导孔6.3米 | 一级伤损 | 有 | 监控 | 轻伤 |  |  |  | 轻伤 | 2021.1.16 |  | 朱立宏 |  |  |  | 高铁
61 | 10925 | 2021 | 1 | 10 | 杭州工务段 | 沪昆线 | 下 | 右 | K491+173 |  | 焊缝伤损 | 下颚中心 | 8*9 | 贺村8#岔护基轨跟部焊缝 | 一级伤损 | 无 |  | 无伤 |  |  |  |  | 2021.1.18 |  | 王长明 |  |  |  | 普铁
62 | 10925 | 2021 | 1 | 10 | 杭州工务段 | 沪昆线 | 上 | 左 | K483+409 |  | 轨底伤损 | 轨底 | 3 | 上铺27#岔尖轨 | 一级伤损 | 无 |  | 无伤 |  |  |  |  | 2021.1.20 |  | 王长明 |  |  |  | 普铁
63 | 10925 | 2021 | 1 | 10 | 杭州工务段 | 沪昆线 | 上 | 右 | K455+842 |  | 焊缝伤损 | 轨头内侧 | 8*8 | 沪端7.5米；昆端74.6米各有一导孔 | 一级伤损 | 有 | 更换 | 重伤 |  |  |  | 工厂焊上方轨头内侧鱼鳞伤。线路工区已更换 | 2021.1.19 |  | 苏多虎 |  |  |  | 普铁
64 | 10925 | 2021 | 1 | 10 | 杭州工务段 | 沪昆线 | 上 | 左 | K408+896 |  | 焊缝伤损 | 轨底 | 3 | 沪端25.7米有一导孔；昆端18米有一焊头 | 一级伤损 | 无 |  | 无伤 |  |  |  |  | 2021.1.20 |  | 苏多虎 |  |  |  | 普铁
65 | 10925 | 2021 | 1 | 10 | 杭州工务段 | 沪昆线 | 上 | 右 | K383+778 |  | 焊缝伤损 | 轨底 | 3 | 沪端25米；昆端25米各有一焊头 | 一级伤损 | 无 |  | 无伤 |  |  |  |  | 2021.1.18 |  | 苏多虎 |  |  |  | 普铁
66 | 10925 | 2021 | 1 | 10 | 杭州工务段 | 沪昆线 | 上 | 左 | K382+666 |  | 焊缝伤损 | 轨头中外 | 8*8 | 蒋塘16#岔直护轨基本轨 | 一级伤损 | 无 |  | 无伤 |  |  |  |  | 2021.1.18 |  | 苏多虎 |  |  |  | 普铁
67 | 10926 | 2021 | 1 | 10 | 阜阳工务段 | 阜六线 | 单 | 左 | K18+294 |  | 焊缝伤损 | 焊缝轨腰 | 3 | 袁寨站32@岔前焊缝 | 一级伤损 | 无 |  | 无伤 |  |  |  |  | 20210119 |  | 陈林 |  |  |  | 普铁
68 | 10923 | 2021 | 1 | 12 | 宁波工务段 | 杭深线 | 上 | 右 | K318+023 |  | 轨头伤损 | 轨头中内 | 10*12 | 宁波东5#岔直导轨 | 一级伤损 | 有 | 监控 | 轻伤 |  |  |  | 鱼鳞5.2-6.5，鄂校2.2 | 2021.1.21 |  | 朱立宏 |  |  |  | 高铁
69 | 10923 | 2021 | 1 | 12 | 宁波工务段 | 杭深线 | 上 | 左 | K318+001 |  | 轨头伤损 | 轨头中内 | 12*12 | 宁波东5#岔直前导轨 | 一级伤损 | 无 |  | 无伤 |  |  |  |  | 2021.1.22 |  | 朱立宏 |  |  |  | 高铁
70 | 10923 | 2021 | 1 | 12 | 宁波工务段 | 杭深线 | 上 | 右 | K317+977 | 深端/杭端 | 螺孔裂纹 | 1C/1C | 2021-06-04 | 宁波东5#岔前接头 | 一级伤损 | 有 | 监控 | 轻伤 |  |  |  | 轻伤 | 2021.1.22 |  | 朱立宏 | 对比更换 |  | 202107 | 高铁
71 | 10923 | 2021 | 1 | 12 | 宁波工务段 | 杭深线 | 上 | 左 | K312+014 |  | 轨头伤损 | 轨头内中外 | 10*12 | 宁波5#岔长芯轨 | 一级伤损 | 有 | 监控 | 轻伤 |  |  |  | 轨面剥离 | 2021.1.19 |  | 朱立宏 |  |  |  | 高铁
72 | 10923 | 2021 | 1 | 12 | 宁波工务段 | 杭深线 | 上 | 左 | K307+650 |  | 轨头伤损 | 轨头中内 | 8 | 距杭端2个导孔3.9米，距深端导孔14.4米 | 一级伤损 | 无 |  | 无伤 |  |  |  |  | 2021.1.21 |  | 朱立宏 |  |  |  | 高铁
73 | 10923 | 2021 | 1 | 13 | 宁波工务段 | 北仑线 | 单 | 左 | K160+921 | 宝幢端 | 螺孔裂纹 | 1B |  | 距邱隘107号岔后焊缝130米，正向通过经由 | 一级伤损 | 无 |  | 无伤 |  |  |  |  | 2021.1.20 |  | 毛永胜 |  |  |  | 普铁
74 | 10924 | 2021 | 1 | 16 | 合肥工务段 | 宁西线 | 上 | 右 | K861+341 | 西端 | 螺孔裂纹 | 1C | 4 | 距六安202#岔后焊缝109米 | 一级伤损 | 有 | 更换 | 重伤 |  |  |  | 胶结头孔裂一孔向轨端下裂3mm | 2021.1.25 |  | 朱立宏 |  |  |  | 普铁
75 | 10924 | 2021 | 1 | 17 | 合肥工务段 | 沪蓉线 | 上 | 左 | K525+981 |  | 轨头伤损 | 轨头擦伤 | 30*30 | 蓉端44米有一导孔，沪端69.7米有两导孔 | 一级伤损 | 有 | 监控 | 轻伤 |  |  |  | 526.050左股轨面擦伤45*30*0.6mm | 2021.1.22 |  | 刘文消 |  |  |  | 高铁
76 | 10924 | 2021 | 1 | 17 | 合肥工务段 | 沪蓉线 | 上 | 右 | K439+935 |  | 轨头伤损 | 轨头擦伤 | 30*30 | 肥东站N8岔直前导轨连续擦伤 | 一级伤损 | 有 | 监控 | 轻伤 |  |  |  | 连续擦伤30*25*0.5mm | 2021.1.27 |  | 刘文消 |  |  |  | 高铁
77 | 10924 | 2021 | 1 | 18 | 合肥工务段 | 沪蓉线 | 上 | 左 | K384+183 |  | 轨头伤损 | 轨头擦伤 | 30*30 | 沪端76.3米，蓉端76.8米各有一导孔 | 一级伤损 | 有 | 监控 | 轻伤 |  |  |  | 轨面擦伤20*10*0.4mm | 2021.1.28 |  | 刘文消 |  |  |  | 高铁
78 | 10924 | 2021 | 1 | 18 | 新长工务段 | 宁启线 | 下 | 右 | K3+042-k3+118 |  | 轨头伤损 | 轨头擦伤 | 30*40 | 宁端0.88米有两导孔 | 一级伤损 | 有 | 监控 | 未到轻伤 |  |  |  | 轨面剥离达不到判伤标准 | 2021.1.26 |  | 刘文消 |  |  |  | 高铁
79 | 10924 | 2021 | 1 | 19 | 新长工务段 | 宁启线 | 下 | 右 | K254+458 |  | 轨头伤损 | 轨头 | 30*40 | 宁端23.1米有一焊缝，启端0.5米有一导线孔 | 一级伤损 | 有 | 监控 | 未到轻伤 |  |  |  | 轨面剥离达不到判伤标准 | 2021.1.24 |  | 刘文消 |  |  |  | 高铁
80 | 10925 | 2021 | 1 | 14 | 杭州工务段 | 金华南联络线 | 上 | 右 | K2+636 |  | 焊缝伤损 | 焊缝轨腰 | 3 | 东孝4#岔岔跟焊缝（4道停车所经图中里程和股别有误） | 一级伤损 | 无 |  | 无伤 |  |  |  |  | 2021.1.23 |  | 王长明 |  |  |  | 普铁
81 | 10925 | 2021 | 1 | 14 | 杭州工务段 | 沪昆线 | 上 | 左 | K212+997 |  | 螺孔裂纹 | 轨腰 | 3 | 杭州南普速场304#岔直基本轨 | 一级伤损 | 无 |  | 无伤 |  |  |  |  | 2021.1.21 |  | 苏多虎 |  |  |  | 普铁
82 | 10925 | 2021 | 1 | 14 | 杭州工务段 | 沪昆线 | 上 | 右 | K211+191 |  | 焊缝伤损 | 轨底 | 3 | 杭州南普速场303#岔前焊头 | 一级伤损 | 有 | 打磨 | 未到轻伤 |  |  |  | 经校对，为焊筋打磨未干净凸起部分，经线路工区打磨后回波幅度降低 | 2021.1.22 |  | 苏多虎 |  |  |  | 普铁
83 | 10925 | 2021 | 1 | 14 | 杭州工务段 | 沪昆线 | 上 | 左 | K205+099 |  | 轨头伤损 | 轨头中内 | 10*10 | 盈宁5#岔岔心 | 一级伤损 | 无 |  | 无伤 |  |  |  |  | 2021.1.22 |  | 苏多虎 |  |  |  | 普铁
84 | 10925 | 2021 | 1 | 14 | 杭州工务段 | 沪昆线 | 上 | 右 | K195+304 |  | 轨头伤损 | 轨头内中 | 10*10 | 杭州东普速场101#岔直护基轨 | 一级伤损 | 有 | 监控 | 未到轻伤 |  |  |  | 101直护基轨，有鱼鳞伤但未达到判伤标准 | 2021.1.18 |  | 苏多虎 |  |  |  | 普铁
85 | 10925 | 2021 | 1 | 15 | 杭州工务段 | 笕杭线 | 下 | 右 | K190+618 |  | 轨头伤损 | 轨头内中 | 10*10 | 笕桥20#岔岔心（图中里程有误） | 一级伤损 | 无 |  | 无伤 |  |  |  |  | 2021.1.18 |  | 王长明 |  |  |  | 普铁
86 | 10925 | 2021 | 1 | 15 | 杭州工务段 | 笕杭线 | 下 | 左 | K190+736 |  | 轨头伤损 | 轨头内中 | 10*113 | 笕桥8#岔岔心 （图中里程有误） | 一级伤损 | 无 |  | 无伤 |  |  |  |  | 2021.1.18 |  | 王长明 |  |  |  | 普铁
87 | 10925 | 2021 | 1 | 15 | 杭州工务段 | 笕杭线 | 下 | 右 | K197+809 |  | 轨头伤损 | 轨头内侧 | 10*9 | 笕端约27.1米有两个导线孔或杭端约54.5米有一导线孔 | 一级伤损 | 有 | 监控 | 未到轻伤 |  |  |  | 经鄂部校对鱼鳞伤深5MM未达监控标准 | 2021.1.22 |  | 王长明 |  |  |  | 普铁
88 | 10925 | 2021 | 1 | 15 | 杭州工务段 | 沪昆绕行线 | 下 | 左 | K1+546 |  | 轨头伤损 | 轨头 | 10*16 | 杭端约8.5米有一导线孔或萧端约65.8米有三个导线孔 | 一级伤损 | 有 | 监控 | 未到轻伤 |  |  |  | 经校对鱼鳞伤深未达到轻伤，出波:1.1-1.6 | 2021.1.19 |  | 王长明 |  |  |  | 普铁
89 | 10925 | 2021 | 1 | 15 | 杭州工务段 | 沪昆绕行线 | 下 | 右 | K19+898 |  | 轨头伤损 | 轨头 | 10*16 | 萧山西1#岔尖轨 | 一级伤损 | 有 | 监控 | 未到轻伤 |  |  |  | 萧西站N1右尖轨，有鱼鳞伤但未达到判伤标准 | 2021.1.21 |  | 王长明 |  |  |  | 普铁
90 | 10925 | 2021 | 1 | 15 | 杭州工务段 | 萧甬线 | 下 | 左 | K2+769 |  | 焊缝伤损 | 轨头内中 | 10*8 | 距萧端杭州南306#岔岔前接头约12.4米 | 一级伤损 | 有 | 监控 | 未到轻伤 |  |  |  | 经校对，该处为焊筋台阶波 | 2021.1.21 |  | 王长明 |  |  |  | 普铁
91 | 10925 | 2021 | 1 | 15 | 宁波工务段 | 萧甬线 | 下 | 右 | K37+923 | 萧端 | 螺孔裂纹 | 1C | 3 | 绍兴1#岔岔前接头 | 一级伤损 | 无 |  | 无伤 |  |  |  |  | 2021.1.25 |  | 王长明 |  |  |  | 普铁
92 | 10925 | 2021 | 1 | 15 | 宁波工务段 | 萧甬线 | 下 | 左 | K39+108 |  | 焊缝伤损 | 轨头外中 | 10*12 | 距甬端绍兴14#岔护基轨跟部接头约107.6米（3道通过所经） | 一级伤损 | 无 |  | 无伤 |  |  |  |  | 2021.1.25 |  | 王长明 |  |  |  | 普铁
93 | 10925 | 2021 | 1 | 15 | 宁波工务段 | 萧甬线 | 下 | 左 | K103+253 |  | 焊缝伤损 | 轨头内侧 | 8*8 | 萧端7.8米；甬端12.3米各有一焊头 | 一级伤损 | 无 |  | 无伤 |  |  |  |  | 2021.1.25 |  | 苏多虎 |  |  |  | 普铁
94 | 10925 | 2021 | 1 | 15 | 宁波工务段 | 萧甬线 | 下 | 右 | K127+424 |  | 轨底伤损 | 轨底 | 3 | 萧端27米有一导孔；甬端4.1米有两导孔 | 一级伤损 | 无 |  | 无伤 |  |  |  |  | 2021.1.25 |  | 苏多虎 |  |  |  | 普铁
95 | 10925 | 2021 | 1 | 15 | 宁波工务段 | 萧甬线 | 下 | 右 | K131+181-K131+183 |  | 轨头伤损 | 轨头内侧 | 8*8 | K131+181萧端21.2米有一导孔；甬端10.2米有一加固接头 | 一级伤损 | 无 |  | 无伤 |  |  |  |  | 2021.1.25 |  | 苏多虎 |  |  |  | 普铁
96 | 10925 | 2021 | 1 | 15 | 宁波工务段 | 萧甬线 | 上 | 左 | K74+630 |  | 焊缝伤损 | 轨底 | 3 | 甬端32.2米有；萧端31米各有一导孔 | 一级伤损 | 无 |  | 无伤 |  |  |  |  | 2021.1.25 |  | 苏多虎 |  |  |  | 普铁
97 | 10925 | 2021 | 1 | 16 | 宁波工务段 | 萧甬线 | 上 | 左 | K65+103 |  | 轨头伤损 | 轨头内测 | 10 | 距萧端一导孔21.6米 | 一级伤损 | 无 |  | 无伤 |  |  |  |  | 2021.1.20 |  | 赵军 |  |  |  | 普铁
98 | 10925 | 2021 | 1 | 16 | 宁波工务段 | 萧甬线 | 上 | 左 | K8+379 |  | 焊缝伤损 | 轨头中间 | 10 | 夏家桥4#岔趾直股引轨 | 一级伤损 | 无 |  | 无伤 |  |  |  |  | 2021.1.26 |  | 赵军 |  |  |  | 普铁
99 | 10925 | 2021 | 1 | 16 | 宁波工务段 | 萧甬线 | 上 | 左 | K3+141 | 萧端 | 螺孔裂纹 | 1C | 5 | 距甬端普通接头9.2米，萧端普通接头24.9米 | 一级伤损 | 无 |  | 无伤 |  |  |  |  | 2021.1.26 |  | 赵军 |  |  |  | 普铁
100 | 10925 | 2021 | 1 | 16 | 杭州工务段 | 萧甬线 | 上 | 右 | K0+703 |  | 焊缝伤损 | 轨头中间 | 10 | 杭州南进站第四组道岔岔后焊缝，16道停车 | 一级伤损 | 无 |  | 无伤 |  |  |  |  | 2021.1.21 |  | 王长明 |  |  |  | 普铁
101 | 10925 | 2021 | 1 | 16 | 杭州工务段 | 沪昆绕行线 | 上 | 左 | K8+574 | 杭端 | 螺孔裂纹 | 1B | 3 | 有缝与无缝结合处开始从大公里往小公里第15个接头 同时注意萧端1C | 一级伤损 | 无 |  | 无伤 |  |  |  |  | 2021.1.22 |  | 王长明 |  |  |  | 普铁
102 | 10925 | 2021 | 1 | 16 | 杭州工务段 | 沪昆绕行线 | 上 | 左 | K4+196 |  | 轨头伤损 | 轨头 | 16*18 | 南星桥26#岔基本轨 | 一级伤损 | 有 | 监控 | 未到轻伤 |  |  |  | 经使用通用仪校对南星桥站N26道岔左直基本轨轨面鱼鳞伤深：5mm,未达到轻伤， | 2021.1.22 |  | 王长明 |  |  |  | 普铁
103 | 10925 | 2021 | 1 | 16 | 杭州工务段 | 沪昆绕行线 | 上 | 右 | K3+352-K3+282 |  | 轨头伤损 | 轨头 | 16*18 | 轨头连续伤损 | 一级伤损 | 有 | 更换 | 设备已更换 |  |  |  | 线路工区已更换 | 2021.1.22 |  | 王长明 |  |  |  | 普铁
104 | 10925 | 2021 | 1 | 16 | 杭州工务段 | 沪昆绕行线 | 上 | 左 | K3+194-K3+181 |  | 轨头伤损 | 轨头 | 16*18 | 轨头连续伤损 | 一级伤损 | 有 | 更换 | 设备已更换 |  |  |  | 线路工区已更换 | 2021.1.22 |  | 王长明 |  |  |  | 普铁
105 | 10925 | 2021 | 1 | 16 | 杭州工务段 | 沪昆绕行线 | 上 | 右 | K1+883 |  | 轨头伤损 | 轨头 | 10*13 | 萧端约1.6米有一导线孔或杭端约36.2米有三个导线孔 | 一级伤损 | 有 | 监控 | 未到轻伤 |  |  |  | 经正反向手工校对1+925处鱼鳞伤深5MM未达监控标准 | 2021.1.24 |  | 王长明 |  |  |  | 普铁
106 | 10925 | 2021 | 1 | 16 | 杭州工务段 | 沪昆绕行线 | 上 | 左 | K0+902-K0+875 |  | 轨头伤损 | 轨头 | 16*18 | 距杭端杭州10#岔岔前接头约76.6米 | 一级伤损 | 有 | 监控 | 轻伤 |  |  |  | 沪端3-7轨枕上轨头鱼鳞伤深7MM | 2021.1.25 |  | 王长明 |  |  |  | 普铁
107 | 10925 | 2021 | 1 | 16 | 杭州工务段 | 笕杭线 | 上 | 左 | K200+789-K200+787 |  | 轨头伤损 | 轨头 | 15*16 | 杭端约28.2米有三个导线孔 | 一级伤损 | 有 | 监控 | 轻伤 |  |  |  | 杭端1-4木上轨头鱼鳞伤深7MM | 2021.1.26 |  | 王长明 |  |  |  | 普铁
108 | 10925 | 2021 | 1 | 16 | 杭州工务段 | 笕杭线 | 上 | 右 | K196+867 |  | 轨头伤损 | 轨头 | 15*16 | 艮山门110#岔曲导轨（4道通过所经） | 一级伤损 | 有 | 监控 | 轻伤 |  |  |  | 经鄂部校对鱼鳞伤深5MM未达监控标准 | 2021.1.22 |  | 王长明 |  |  |  | 普铁
109 | 10925 | 2021 | 1 | 16 | 杭州工务段 | 宣杭线 | 上 | 左 | K198+717 |  | 焊缝伤损 | 轨头内侧 | 8*10 | 行宫塘1#岔岔跟焊缝 | 一级伤损 | 无 |  | 无伤 |  |  |  |  | 2021.1.18 |  | 王长明 |  |  |  | 普铁
110 | 10925 | 2021 | 1 | 16 | 杭州工务段 | 宣杭线 | 上 | 左 | K133+077 |  | 焊缝伤损 | 轨头内侧 | 8*8 | 杭端9.5米有一焊头；宣端124.7米有一有缝接头 | 一级伤损 | 无 |  | 无伤 |  |  |  |  | 2021.1.26 |  | 苏多虎 |  |  |  | 普铁
111 | 10925 | 2021 | 1 | 16 | 杭州工务段 | 宣杭线 | 上 | 左 | K113+475 |  | 轨头伤损 | 轨头内侧 | 10 | 杭州方向11米有一焊头；宣城方向9.7米有两导孔 | 一级伤损 | 有 | 监控 | 轻伤 |  |  |  | 鱼鳞深7MM | 2021.1.26 |  | 苏多虎 |  |  |  | 普铁
112 | 10925 | 2021 | 1 | 16 | 杭州工务段 | 宣杭线 | 上 | 左 | K98+725 | 杭州 | 螺孔裂纹 | 1C | 3 | 大云13#岔岔前有缝接头 | 一级伤损 | 有 | 更换 | 重伤 |  |  |  | 重伤 | 2021.1.25 |  | 苏多虎 |  |  |  | 普铁
113 | 10925 | 2021 | 1 | 17 | 芜湖工务段 | 宣杭线 | 上 | 右 | K0+131 |  | 轨头伤损 | 轨头内侧 | 7*8 | 距宣端宣城226#岔岔前接头约6.4米 | 一级伤损 | 无 |  | 无伤 |  |  |  |  | 2021.1.27 |  | 王长明 |  |  |  | 普铁
114 | 10925 | 2021 | 1 | 17 | 芜湖工务段 | 芜铜线 | 单 | 左 | K46+015 |  | 焊缝伤损 | 轨头内侧 | 8*8 | 钟鸣19#岔直护轨基本轨 | 一级伤损 | 无 |  | 无伤 |  |  |  |  | 2021.1.20 |  | 苏多虎 |  |  |  | 普铁
115 | 10925 | 2021 | 1 | 17 | 芜湖工务段 | 铜九线 | 单 | 右 | K26+273 |  | 轨头伤损 | 轨头内侧 | 8*8 | 两端25米各有一焊头 | 一级伤损 | 无 |  | 无伤 |  |  |  |  | 2021.1.25 |  | 苏多虎 |  |  |  | 普铁
116 | 10925 | 2021 | 1 | 17 | 芜湖工务段 | 铜九线 | 单 | 右 | K4+281 |  | 焊缝伤损 | 轨头内侧 | 8*8 | 铜端24.8米；九端35.8米各有一焊头 | 一级伤损 | 无 |  | 无伤 |  |  |  |  | 2021.1.25 |  | 苏多虎 |  |  |  | 普铁
117 | 10925 | 2021 | 1 | 18 | 芜湖工务段 | 铜九线 | 单 | 右 | K114+945 |  | 焊缝伤损 | 轨头内中 | 9*10 | 铜端约688.6米有三个导线孔或九端约280.6米有两个导线孔 | 一级伤损 | 无 |  | 无伤 |  |  |  |  | 2021.1.22 |  | 王长明 |  |  |  | 普铁
118 | 10925 | 2021 | 1 | 19 | 芜湖工务段 | 皖赣线 | 下 | 左 | K25+687 |  | 轨底伤损 | 轨底 | 3 | 皖端约1.9米有两个导线孔或贵端约13.2米有三个导线孔（伤损代码：62） | 一级伤损 | 无 |  | 无伤 |  |  |  |  | 2021.1.28 |  | 王长明 |  |  |  | 普铁
119 | 10926 | 2021 | 1 | 12 | 阜阳工务段 | 阜淮线 | 下 | 左 | K55+909 |  | 焊缝伤损 | 轨腰 | 5 | 谢桥3#岔前焊缝 | 一级伤损 | 有 | 监控 | 未到轻伤 |  |  |  | 现场灵敏度80%的基础上释放20db，前37度刚冒波，无位移，现场外观也无异常 | 20210121 |  | 张培星 |  |  |  | 普铁
120 | 10926 | 2021 | 1 | 13 | 合肥工务段 | 淮南线 | 下 | 右 | K35+403 | 淮端 | 螺孔裂纹 | 1B | 5 | 戴集1#岔前普通接头 | 一级伤损 | 有 | 更换 | 重伤 |  |  |  | 淮端胶结头孔裂一孔向二孔上裂4mm | 2021.1.18 |  | 张培星 |  |  |  | 普铁
121 | 10926 | 2021 | 1 | 16 | 阜阳工务段 | 京港高速 | 下 | 左 | K847+333 |  | 轨底伤损 | 轨底 | 3 | 伤损距阜阳西京港场111#道岔尖轨跟焊缝2.854米 | 一级伤损 | 有 | 打磨 | 轻伤 |  |  |  | 现场复核为轨底划痕，已通知线路工区打磨处理 | 20210121 |  | 陈林 |  |  |  | 高铁
122 | 10926 | 2021 | 1 | 18 | 阜阳工务段 | 京港高速 | 下 | 左 | K929+191 |  | 轨底伤损 | 轨底 | 5 | 京端51米，港端9米各有一个导线孔 | 一级伤损 | 有 | 打磨 | 轻伤 |  |  |  | 复核为轨底划痕，已通知线路工区打磨处理 | 20210122 |  | 张培星 |  |  |  | 高铁
123 | 10926 | 2021 | 1 | 18 | 阜阳工务段 | 京港高速 | 下 | 右 | K1028+707 |  | 轨头伤损 | 轨头内侧 | 12 | 京端18米有一个焊缝，港端3.5米有一个导线孔 | 一级伤损 | 无 |  | 无伤 |  |  |  |  | 20210128 |  | 张培星 |  |  |  | 高铁
124 | 10926 | 2021 | 1 | 19 | 芜湖工务段 | 合杭高速 | 下 | 右 | K184+076 |  | 轨底伤损 | 轨底 | 5 | 合端42m杭端19m各有2个导线孔 | 一级伤损 | 无 |  | 无伤 |  |  |  |  | 2021.1.26 |  | 张培星 |  |  |  | 高铁
125 | 10926 | 2021 | 1 | 20 | 上海高铁基础设施段 | 合杭高速 | 下 | 右 | K307+141 |  | 轨头伤损 | 轨头 | 10 | 合端0.69米有一焊缝，杭端25.8米有一导孔 | 一级伤损 | 无 |  | 无伤 |  |  |  |  | 2021.1.26 |  | 刘文消 |  |  |  | 高铁
126 | 10926 | 2021 | 1 | 20 | 芜湖工务段 | 合杭高速 | 上 | 左 | K211+808 |  | 轨底伤损 | 轨底 | 5 | 杭端47.4米有两导孔，合端11.3米有一导孔 | 一级伤损 | 无 |  | 无伤 |  |  |  |  | 2021.1.26 |  | 刘文消 |  |  |  | 高铁
127 | 10927 | 2021 | 1 | 14 | 徐州工务段 | 陇海线 | 上 | 左 | K6+353 | 连端 | 螺孔裂纹 | 3A | 8 | 距墟沟18#岔后接头56.3米，同时注意1C孔裂 | 二级伤损 | 有 | 更换 | 重伤 |  |  |  | 现场复核确认为一孔下裂纹 | 2021.1.24 |  | 朱立宏 |  |  |  | 普铁
128 | 10927 | 2021 | 1 | 14 | 徐州工务段 | 陇海线 | 上 | 左 | K13+464 | 连端 | 螺孔裂纹 | 1孔水平 | 5 | 连云港东45#岔前接头 | 一级伤损 | 无 |  | 无伤 |  |  |  |  | 2021.1.18 |  | 朱立宏 | 对比更换 |  | 202102 | 普铁
129 | 10927 | 2021 | 1 | 14 | 徐州工务段 | 陇海线 | 上 | 右 | K73+436 | 连端 | 核伤 | 轨头内中外 | 12*12 | 东海县11#岔趾直股引轨，1孔上方。同时请复核轨腰裂纹 | 一级伤损 | 有 | 更换 | 重伤 |  |  |  | 现场设备已经更换 | 2021.1.18 |  | 朱立宏 |  |  |  | 普铁
130 | 10927 | 2021 | 1 | 14 | 徐州工务段 | 陇海线 | 上 | 左 | K112+491 |  | 核伤 | 轨头中部 | 10 | 距连端导孔26.5米，距兰端导孔39.4米 | 一级伤损 | 有 | 更换 | 重伤 |  |  |  | 现场复核确认为厂焊轨头核伤 | 2021.1.18 |  | 朱立宏 |  |  |  | 普铁
131 | 10927 | 2021 | 1 | 15 | 新长工务段 | 新长线 | 单 | 左 | K39+903 |  | 核伤 | 轨头中部 | 10 | 庙头镇1#岔直尖轨 | 一级伤损 | 无 |  | 无伤 |  |  |  |  | 2021.1.21 |  | 朱立宏 |  |  |  | 普铁
132 | 10927 | 2021 | 1 | 15 | 新长工务段 | 新长线 | 单 | 左 | K110+698 |  | 轨头伤损 | 轨头 | 10 | 距长端一导孔4.5米 | 一级伤损 | 有 | 监控 | 未到轻伤 |  |  |  | 轨面剥离 | 2021.1.19 |  | 赵军 |  |  |  | 普铁
133 | 10927 | 2021 | 1 | 15 | 新长工务段 | 新长线 | 单 | 左 | K186+019 |  | 轨头伤损 | 轨头 | 10 | 距长端一对导孔33.3米 | 一级伤损 | 无 |  | 无伤 |  |  |  |  | 2021.1.21 |  | 赵军 |  |  |  | 普铁
134 | 10927 | 2021 | 1 | 17 | 徐州工务段 | 青盐线 | 上 | 右 | K332+536 |  | 焊缝伤损 | 轨底 | 5 | 响水县8#尖轨根焊缝 | 一级伤损 | 无 |  | 无伤 |  |  |  |  | 2021.1.25 |  | 赵军 |  |  |  | 高铁
135 | 10927 | 2021 | 1 | 17 | 徐州工务段 | 青盐线 | 上 | 右 | K331+268 |  | 焊缝伤损 | 轨腰 | 5 | 响水县7#岔前焊缝 | 一级伤损 | 无 |  | 无伤 |  |  |  |  | 2021.1.25 |  | 赵军 |  |  |  | 高铁
136 | 10927 | 2021 | 1 | 17 | 徐州工务段 | 青盐线 | 上 | 右 | K307+518 |  | 焊缝伤损 | 轨底轨腰 | 5 | 灌云东2#基本轨 | 一级伤损 | 无 |  | 无伤 |  |  |  |  | 2021.1.25 |  | 赵军 |  |  |  | 高铁
137 | 10927 | 2021 | 1 | 18 | 徐州工务段 | 青盐线 | 下 | 左 | K363+971 |  | 轨底伤损 | 轨底 | 5 | 距青端一导孔43.2米 | 一级伤损 | 无 |  | 无伤 |  |  |  |  | 2021.1.20 |  | 赵军 |  |  |  | 高铁
138 | 10927 | 2021 | 1 | 18 | 徐州工务段 | 青盐线 | 下 | 左 | K364+527 |  | 焊缝伤损 | 轨底 | 5 | 距盐端一导孔8.6米 | 一级伤损 | 无 |  | 无伤 |  |  |  |  | 2021.1.20 |  | 赵军 |  |  |  | 高铁
139 | 10927 | 2021 | 1 | 18 | 徐州工务段 | 青盐线 | 下 | 右 | K394+824 |  | 轨底伤损 | 轨底 | 5 | 距盐端一导孔15.7米 | 一级伤损 | 无 |  | 无伤 |  |  |  |  | 2021.1.19 |  | 赵军 |  |  |  | 高铁
140 | 10927 | 2021 | 1 | 19 | 新长工务段 | 新长线 | 单 | 左 | K277+016 |  | 轨头伤损 | 轨头 | 10 | 距长端一导孔13.3米 | 一级伤损 | 有 | 监控 | 未到轻伤 |  |  |  | 轨面剥离 | 2021.1.25 |  | 赵军 |  |  |  | 普铁
141 | 10927 | 2021 | 1 | 19 | 新长工务段 | 新长线 | 单 | 右 | K334+132 |  | 轨头伤损 | 轨头内测 | 10 | 距新端一导孔9.4米 | 一级伤损 | 无 |  | 无伤 |  |  |  |  | 2021.1.25 |  | 赵军 |  |  |  | 普铁
142 | 10923 | 2021 | 1 | 22 | 上海高铁基础设施段 | 宁杭高铁 | 上 | 右 | K96+090 |  | 轨头伤损 | 轨头中内 | 12 | 距溧阳3#岔前焊缝23.2米（前后有连续鱼鳞伤） | 一级伤损 | 无 |  | 无伤 |  |  |  |  | 2021.1.27 |  | 朱立宏 |  |  |  | 高铁
143 | 10923 | 2021 | 1 | 22 | 上海高铁基础设施段 | 宁杭高铁 | 上 | 左 | K60+068 |  | 轨腰伤损 | 轨腰 | 6 | 距宁端导孔10.5米 | 一级伤损 | 无 |  | 无伤 |  |  |  |  | 2021.1.30 |  | 朱立宏 |  |  |  | 高铁
144 | 10923 | 2021 | 1 | 22 | 上海高铁基础设施段 | 宁杭高铁 | 上 | 右 | K44+347 |  | 轨头伤损 | 轨头中内 | 12 | 距宁端有缝接头2.3米（前后有连续鱼鳞伤） | 一级伤损 | 无 |  | 无伤 |  |  |  |  | 2021.1.30 |  | 朱立宏 |  |  |  | 高铁
145 | 10924 | 2021 | 1 | 21 | 新长工务段 | 宁启线 | 上 | 右 | K260+985 |  | 轨头伤损 | 轨头 | 30*40 | 宁端22.3米有一导孔，启端90.5米有两导孔 | 一级伤损 | 有 | 监控 | 未到轻伤 |  |  |  | 轨面剥离达不到判伤标准 | 2021.1.21 |  | 刘文消 |  |  |  | 高铁
146 | 10924 | 2021 | 1 | 21 | 新长工务段 | 宁启线 | 上 | 左 | K261+551 |  | 轨头伤损 | 轨头 | 30*40 | 启端34.3米有一导孔，宁端6.9米有两导孔 | 一级伤损 | 有 | 监控 | 未到轻伤 |  |  |  | 轨面剥离达不到判伤标准 | 2021.1.21 |  | 刘文消 |  |  |  | 高铁
147 | 10924 | 2021 | 1 | 21 | 新长工务段 | 宁启线 | 上 | 右 | K100+706 |  | 轨头伤损 | 轨头内侧 | 10 | 启端110.9米，宁端35.5米各有一导孔 | 一级伤损 | 无 |  | 无伤 |  |  |  |  | 2021.1.27 |  | 刘文消 |  |  |  | 高铁
148 | 10924 | 2021 | 1 | 22 | 新长工务段 | 宁启线 | 上 | 左 | K6+018 |  | 轨头伤损 | 轨头中间 | 12 | 宁端13.5米，启端82米各有有一个导线孔 | 一级伤损 | 无 |  | 无伤 |  |  |  |  | 2021.1.27 |  | 张培星 |  |  |  | 高铁
149 | 10924 | 2021 | 1 | 22 | 南京桥工段 | 永全线 | 下 | 左 | K343+375 |  | 焊缝伤损 | 轨头下颚中心 | 15 | 永端17.3米有一个导线孔，全端24.9米有一个焊缝 | 一级伤损 | 无 |  | 无伤 |  |  |  |  | 2021.1.27 |  | 张培星 |  |  |  | 高铁
150 | 10925 | 2021 | 1 | 20 | 杭州工务段 | 宣杭线 | 下 | 左 | K104+971 |  | 焊缝伤损 | 轨头 下颚中心 | 15 | 宣端6.1米，杭端114米各有一个导线孔 | 一级伤损 | 无 |  | 无伤 |  |  |  |  | 2021.1.28 |  | 张培星 |  |  |  | 普铁
151 | 10925 | 2021 | 1 | 20 | 杭州工务段 | 宣杭线 | 下 | 右 | K133+050 |  | 轨头伤损 | 轨头内中 | 15 | 伤损距湖州普速场下行进站信号机接头19.6米 | 一级伤损 | 有 | 更换 | 重伤 |  |  |  | 轻伤发展 | 2021.1.25 |  | 张培星 |  |  |  | 普铁
152 | 10925 | 2021 | 1 | 20 | 杭州工务段 | 宣杭线 | 下 | 左 | K142+205 |  | 焊缝伤损 | 轨头水平 | 8 | 宣端16.7米有一个导线孔，杭端24.5米有一个焊缝 | 一级伤损 | 无 |  | 无伤 |  |  |  |  | 2021.1.28 |  | 张培星 |  |  |  | 普铁
153 | 10925 | 2021 | 1 | 21 | 杭州工务段 | 沪昆线 | 上 | 左 | K184+613 |  | 焊缝伤损 | 轨底 | 2 | 乔司208#岔岔趾焊缝 | 一级伤损 | 无 |  | 无伤 |  |  |  |  | 2021.1.26 |  | 王长明 |  |  |  | 普铁
154 | 10925 | 2021 | 1 | 23 | 上海工务段 | 沪苏通 | 下 | 左 | K38+535 |  | 焊缝伤损 | 轨底 | 3 | 南通西端24.7米有一有缝接头 | 一级伤损 | 无 |  | 无伤 |  |  |  |  | 2021.2.2 |  | 苏多虎 |  |  |  | 高铁
155 | 10927 | 2021 | 1 | 20 | 新长工务段 | 海洋线 | 下 | 左 | K9+555 |  | 轨底伤损 | 轨底 | 5 | 距洋端一导孔68.9米 | 一级伤损 | 无 |  | 无伤 |  |  |  |  | 2021.1.25 |  | 赵军 |  |  |  | 普铁
156 | 10927 | 2021 | 1 | 20 | 新长工务段 | 海洋线 | 单 | 右 | K45+866 | 洋端 | 螺孔裂纹 | 1B | 5 | 距洋端普通接头24.7米 | 一级伤损 | 无 |  | 无伤 |  |  |  |  | 2021.1.26 |  | 赵军 |  |  |  | 普铁
157 | 10927 | 2021 | 1 | 22 | 徐州工务段 | 陇海线 | 上 | 左 | K126+278 | 连端 | 螺孔裂纹 | 1C | 3 | 瓦窑1#岔岔前接头 | 一级伤损 | 有 | 更换 | 重伤 |  |  |  | 现场复核确认为一孔下裂纹 | 2021.1.27 |  | 王长明 |  |  |  | 普铁
158 | 10927 | 2021 | 1 | 22 | 徐州工务段 | 夹北线 | 上 | 左 | K1+333 |  | 焊缝伤损 | 轨腰 | 5 | 距北端夹河寨87#岔护基轨跟部加固接头约34.9米 | 一级伤损 | 有 | 更换 | 重伤 |  |  |  | 重伤 | 2021.1.25 |  | 王长明 |  |  |  | 普铁
159 | 10927 | 2021 | 1 | 22 | 徐州工务段 | 夹北线 | 上 | 右 | K5+608 |  | 轨底伤损 | 轨底 | 3 | 夹端约35.1米有四个导线孔或北端约36.8米有两个导线孔 | 一级伤损 | 无 |  | 无伤 |  |  |  |  | 2021.1.27 |  | 王长明 |  |  |  | 普铁
160 | 10927 | 2021 | 1 | 22 | 徐州工务段 | 夹北线 | 上 | 右 | K17+139 | 北端 | 螺孔裂纹 | 1B | 3 | 周宅子4#岔岔趾接头 | 一级伤损 | 无 |  | 无伤 |  |  |  |  | 2021.2.1 |  | 王长明 |  |  |  | 普铁
161 | 10927 | 2021 | 1 | 22 | 徐州工务段 | 夹北线 | 下 | 左 | K16+986 |  | 焊缝伤损 | 轨腰 | 5 | 徐北端11.4米；夹河寨31.9米各有一铝焊头 | 一级伤损 | 无 |  | 无伤 |  |  |  |  | 2021.2.1 |  | 苏多虎 |  |  |  | 普铁
162 | 10928 | 2021 | 1 | 21 | 徐州工务段 | 徐连高铁 | 下 | 右 | K107+846 |  | 轨头伤损 | 轨头内侧 | 10 | 距徐端一导孔43.1米 | 一级伤损 | 无 |  | 无伤 |  |  |  |  | 2021.1.29 |  | 赵军 |  |  |  | 高铁
163 | 10928 | 2021 | 1 | 21 | 徐州工务段 | 徐连高铁 | 上 | 右 | K0+901 |  | 轨头伤损 | 轨头内侧 | 10 | 距徐端一导孔18.6米 | 一级伤损 | 无 |  | 无伤 |  |  |  |  | 2021.1.23 |  | 李晓坤 |  |  |  | 高铁
164 | 10928 | 2021 | 1 | 23 | 合肥工务段 | 合福高速 | 下 | 右 | K964+788 |  | 轨底伤损 | 轨底 | 3 | 合端46.7M福端12.4M各有一导线孔 | 一级伤损 | 无 |  | 无伤 |  |  |  |  | 2021.1.27 |  | 李晓坤 |  |  |  | 高铁
165 | 10928 | 2021 | 1 | 24 | 芜湖工务段 | 铜陵北联络线 | 下 | 左 | K1141+320 |  | 焊缝伤损 | 轨头内侧 | 8 | 巢湖端15.5M铜陵端98.3M各有一个导线孔 | 一级伤损 | 无 |  | 无伤 |  |  |  |  | 2021.1.29 |  | 李晓坤 |  |  |  | 高铁
166 | 10925 | 2021 | 1 | 26 | 上海工务段 | 沪苏通 | 下 | 右 | K63+700 |  | 焊缝伤损 | 轨底 | 3 | 张家港通沪场23.4米有一焊头；黄渡方向1.8米有一导孔 | 一级伤损 | 有 | 打磨 | 未到轻伤 |  |  |  | 经复核该处有波达不到判轻伤标准，通知线路工区打磨处理 | 2021.2.2 |  | 苏多虎 |  |  |  | 高铁
167 | 10925 | 2021 | 1 | 26 | 上海工务段 | 沪苏通 | 下 | 右 | K141+103 |  | 焊缝伤损 | 轨底 | 3 | 张家港通沪场25.6米；黄渡方向15.6米各有一导孔 | 一级伤损 | 无 |  | 无伤 |  |  |  |  | 2021.2.4 |  | 苏多虎 |  |  |  | 高铁
168 | 10926 | 2021 | 1 | 25 | 合肥工务段 | 合九线 | 单 | 左 | K28+331 | 合端 | 螺孔裂纹 | 1D | 5 | 丰乐1#岔前接头 | 一级伤损 | 有 | 更换 | 重伤 |  |  |  | 重伤 | 2021.2.1 |  | 张培星 |  |  |  | 普铁
169 | 10927 | 2021 | 1 | 26 | 蚌埠工务段 | 符夹线 | 上 | 左 | K26+560 |  | 焊缝伤损 | 轨头外内测 | 10 | 青龙山121#岔前焊缝 | 一级伤损 | 无 |  | 无伤 |  |  |  |  | 2021.1.28 |  | 赵军 |  |  |  | 普铁
170 | 10927 | 2021 | 1 | 26 | 蚌埠工务段 | 符夹线 | 上 | 左 | K10+427 | 符端 | 轨头伤损 | 轨头内中侧 | 10 | 闸河33#岔前普通接头 | 一级伤损 | 无 |  | 无伤 |  |  |  |  | 2021.2.1 |  | 赵军 |  |  |  | 普铁
171 | 10927 | 2021 | 1 | 26 | 蚌埠工务段 | 宿淮线 | 下 | 右 | K9+437 |  | 轨底伤损 | 轨底 | 8 | 距符端导孔38.5米，距淮端导孔55.6米 | 一级伤损 | 无 |  | 无伤 |  |  |  |  | 2021.2.3 |  | 朱立宏 |  |  |  | 普铁
172 | 10928 | 2021 | 1 | 25 | 杭州工务段 | 杭昌高速 | 上 | 右 | K143+347 |  | 轨腰伤损 | 轨腰 | 5 | 杭端37.1M昌端17.6M各有一个导线孔 | 一级伤损 | 有 | 监控 | 未到轻伤 |  |  |  | 钢印 | 2021.2.3 |  | 李晓坤 |  |  |  | 高铁
173 | 10928 | 2021 | 1 | 25 | 芜湖工务段 | 杭昌高速 | 上 | 左 | K254+135 |  | 焊缝伤损 | 轨头内侧 | 6 | 歙县北杭黄场203#岔岔前焊缝 | 一级伤损 | 无 |  | 无伤 |  |  |  |  | 2021.1.26 |  | 李晓坤 |  |  |  | 高铁
174 | 10928 | 2021 | 1 | 27 | 芜湖工务段 | 杭昌高速 | 下 | 右 | K231+308 |  | 轨底伤损 | 轨底 | 3 | 距绩溪北杭黄场132#岔直护轨基本轨杭州端焊头24.5米 | 一级伤损 | 无 |  | 无伤 |  |  |  |  | 2021.1.29 |  | 苏多虎 |  |  |  | 高铁
175 | 10924 | 2021 | 1 | 27 | 合肥工务段 | 安庆线 | 单 | 左 | K36+162 |  | 焊缝伤损 | 轨底 | 3 | 安庆端25米有一焊缝，安庆西端26.8有一导孔 | 一级伤损 | 无 |  | 无伤 |  |  |  |  | 2021.2.3 |  | 刘文消 |  |  |  | 普铁
176 | 10923 | 2021 | 1 | 28 | 杭州工务段 | 沪昆高速 | 上 | 左 | K173+720 |  | 轨头伤损 | 轨头 | 10*15 | 杭州南杭长场N118#道岔直基本轨 | 一级伤损 | 有 | 监控 | 轻伤 |  |  |  | 杭州南杭长场N118#道岔直基本轨轨头掉块 | 2021.1.31 |  | 陈林 |  |  |  | 高铁
177 | 10924 | 2021 | 1 | 28 | 芜湖工务段 | 宁安客专 | 上 | 右 | K98+599 |  | 焊缝伤损 | 轨头 | 10 | 弋江18#岔心前焊缝 | 一级伤损 | 无 |  | 无伤 |  |  |  |  | 2021.2.1 |  | 刘文消 |  |  |  | 高铁
178 | 10924 | 2021 | 1 | 30 | 上海高铁基础设施段 | 沪宁城际 | 下 | 右 | K40+104 |  | 轨头伤损 | 轨头 | 40*40 | 花桥站2#岔直尖轨 | 一级伤损 | 有 | 监控 | 轻伤 |  |  |  | 轨头连续鱼鳞约300mm，深约3m | 2021.2.9 |  | 刘文消 | 对比更换 |  | 202103 | 高铁
179 | 10924 | 2021 | 1 | 30 | 上海工务段 | 虹桥联络线 | 下 | 左右 | K0+961 |  | 轨头伤损 | 轨头 | 40*40 | 宁端距上海虹桥站219#岔前接头2.16米左右股 | 一级伤损 | 有 | 更换 | 重伤 |  |  |  | 鱼鳞伤深9mm | 2021.2.8 |  | 刘文消 |  |  |  | 高铁
180 | 10924 | 2021 | 1 | 30 | 上海高铁基础设施段 | 虹桥联络线 | 上 | 右 | K1+552 |  | 焊缝伤损 | 轨头内侧 | 10 | 距上海虹桥站反向进站信号机206米 | 一级伤损 | 无 |  | 无伤 |  |  |  |  | 2021.2.1 |  | 刘文消 |  |  |  | 高铁
181 | 10924 | 2021 | 1 | 30 | 上海工务段 | 沪宁城际 | 下 | 左 | K4+412 |  | 焊缝伤损 | 轨头外中 | 10 | 上海西站8#岔直护基轨焊缝 | 一级伤损 | 有 | 更换 | 重伤 |  |  |  | 焊缝轨头外侧下颚伤损 | 2021.2.4 |  | 刘文消 |  |  |  | 高铁
182 | 10925 | 2021 | 1 | 28 | 上海工务段 | 沪春线 | 下 | 左 | K5+779 |  | 焊缝伤损 | 轨底 | 3 | 莘庄5#岔直基本轨 | 一级伤损 | 无 |  | 无伤 |  |  |  |  | 2021.2.1 |  | 苏多虎 |  |  |  | 普铁
183 | 10925 | 2021 | 1 | 28 | 上海工务段 | 金山线 | 下 | 右 | K20+673 |  | 轨底伤损 | 轨底 | 3 | 车墩9#岔岔心（3道停车） | 一级伤损 | 无 |  | 无伤 |  |  |  |  | 2021.1.29 |  | 苏多虎 |  |  |  | 高铁
184 | 10925 | 2021 | 1 | 28 | 上海工务段 | 金山线 | 上 | 左 | K14+584 |  | 轨头伤损 | 轨头内中 | 8*8 | 金山卫端8.6米有一导孔；春申端36.7米有一焊头 | 一级伤损 | 有 | 监控 | 轻伤 |  |  |  | 轨面剥离 未到轻伤深度 | 2021.2.4 |  | 苏多虎 |  |  |  | 高铁
185 | 10925 | 2021 | 1 | 28 | 上海工务段 | 沪春线 | 上 | 左 | K5+768 |  | 焊缝伤损 | 轨底 | 3 | 莘庄7#岔岔趾焊头 | 一级伤损 | 有 | 监控 | 未到轻伤 |  |  |  | 轨底划痕，有回波显示 | 2021.2.1 |  | 苏多虎 |  |  |  | 普铁
186 | 10925 | 2021 | 1 | 28 | 上海工务段 | 沪春线 | 上 | 左 | K2+683 |  | 轨底伤损 | 轨底 | 3 | 春申端69米；上海南端19.2米各有一导孔 | 一级伤损 | 有 | 监控 | 未到轻伤 |  |  |  | k2+700里程标第五木枕下轨底划痕，有回波显示 | 2021.2.1 |  | 苏多虎 |  |  |  | 普铁
187 | 10925 | 2021 | 1 | 28 | 上海工务段 | 李莘线 | 单 | 右 | K2+278 |  | 焊缝伤损 | 轨头内侧 | 8*8 | 李家塘端9.7米；莘庄端62.4米各有一导孔 | 一级伤损 | 有 | 监控 | 未到轻伤 |  |  |  | 铝热焊接头轨头内侧伤损Φ3-8.2db | 2021.2.4 |  | 苏多虎 |  |  |  | 普铁
188 | 10926 | 2021 | 1 | 28 | 合肥工务段 | 淮南线 | 下 | 左 | K101+860 |  | 焊缝伤损 | 轨头中间 | 10 | 三十里铺4号岔后焊缝 | 一级伤损 | 有 | 加固 | 轻伤 |  |  |  | 轨头焊缝伤损 | 2021.2.6 |  | 毛永胜 |  |  |  | 普铁
189 | 10927 | 2021 | 1 | 28 | 蚌埠工务段 | 京沪线 | 下 | 左 | K1037+021 |  | 焊缝伤损 | 轨腰 | 5 | 卞庄20#岔后焊缝 | 一级伤损 | 无 |  | 无伤 |  |  |  |  | 2021.2.4 |  | 赵军 |  |  |  | 普铁
190 | 10927 | 2021 | 1 | 28 | 蚌埠工务段 | 京沪线 | 下 | 右 | K1070+482 |  | 焊缝伤损 | 轨腰 | 5 | 张八岭6#岔后第二个焊缝 | 一级伤损 | 有 | 更换 | 重伤 |  |  |  | 重伤 | 2021.2.1 |  | 赵军 |  |  |  | 普铁
191 | 10927 | 2021 | 1 | 28 | 蚌埠工务段 | 京沪线 | 下 | 右 | K1093+328 | 京端 | 螺孔裂纹 | 1C | 5 | 滁州北13#岔前普通接头 | 一级伤损 | 有 | 更换 | 重伤 |  |  |  | 重伤 | 2021.2.4 |  | 赵军 |  |  |  | 普铁
192 | 10927 | 2021 | 1 | 28 | 南京桥工段 | 京沪线 | 下 | 左 | K1148+914 | 京端 | 螺孔裂纹 | 1C | 6 | 南京9#岔前接头 | 一级伤损 | 有 | 更换 | 重伤 |  |  |  | 现场已判重伤 | 2020.1.29 |  | 朱立宏 |  |  |  | 普铁
193 | 10927 | 2021 | 1 | 29 | 上海工务段 | 京沪线 | 下 | 左 | K1367+661 |  | 焊缝伤损 | 轨头轨腰 | 20*15 | 苏州普速场15#岔直基本轨 | 三级伤损 | 有 | 更换 | 重伤 |  |  |  | 轨头伤Φ3+0.8db轨底三角区Φ4+0db | 2021.1.29 |  | 朱立宏 |  |  |  | 普铁
194 | 10927 | 2021 | 1 | 29 | 上海工务段 | 京沪线 | 下 | 右 | K1317+592 |  | 焊缝伤损 | 轨头 | 5 | 无锡北17#基本轨 | 一级伤损 | 有 | 监控 | 未到轻伤 |  |  |  | 经复核该处有波达不到判轻伤标准，加强监控 | 2021.2.4 |  | 赵军 |  |  |  | 普铁
195 | 10927 | 2021 | 1 | 29 | 上海工务段 | 京沪线 | 下 | 左 | K1369+109 |  | 轨头伤损 | 轨头中内 | 10 | 苏州普速场30#岔曲基本轨 | 一级伤损 | 有 | 监控 | 轻伤 |  |  |  | 鱼鳞伤多处深约7mm | 2021.2.4 |  | 朱立宏 |  |  |  | 普铁
196 | 10927 | 2021 | 1 | 29 | 上海工务段 | 京沪线 | 下 | 右 | K1426+187 |  | 轨头伤损 | 轨头下颚 | 10 | 安亭2#岔心 | 一级伤损 | 无 |  | 无伤 |  |  |  |  | 2021.2.1 |  | 朱立宏 |  |  |  | 普铁
197 | 10923 | 2021 | 2 | 3 | 南京桥工段 | 宁芜线 | 单 | 左 | K13+652 |  | 核伤 | 轨头 | 10*10 | 伤损距宁端方向58.244米芜端29.852米各有一个导线孔 | 二级伤损 | 有 | 监控 | 未到轻伤 |  |  |  | 现场检查为轨头鄂部焊瘤 | 2021.2.4 |  | 陈林 |  |  |  | 普铁
198 | 10923 | 2021 | 2 | 3 | 南京桥工段 | 宁芜线 | 单 | 左 | K17+461 | 芜端 | 螺孔裂纹 | 1B | 3 | 光华门2#岔后接头（一道发车所经） | 一级伤损 | 有 | 监控 | 未到轻伤 |  |  |  | 套孔 | 2021.2.4 |  | 陈林 |  |  |  | 普铁
199 | 10923 | 2021 | 2 | 5 | 阜阳工务段 | 阜淮线 | 上 | 右 | K47+911 |  | 轨头伤损 | 轨头 | 10*15 | 颍上站4#道岔岔心 | 一级伤损 | 有 | 更换 | 重伤 |  |  |  | 4#道岔岔心心轨拼装部位距作用边15mm轨面裂纹长5.8mm | 2021.2.9 |  | 陈林 |  |  |  | 普铁
200 | 10923 | 2021 | 2 | 6 | 蚌埠工务段 | 符夹线 | 下 | 右 | K46+063 |  | 轨底伤损 | 轨底 | 5 | 岱河3#岔心轨（上月已下关注） | 一级伤损 | 无 |  | 无伤 |  |  |  |  | 2021.2.10 |  | 张培星 |  |  |  | 普铁
201 | 10923 | 2021 | 2 | 7 | 阜阳工务段 | 青阜线 | 下 | 左 | K139+510 |  | 焊缝伤损 | 轨头外中 | 15 | 阜北一场105#A岔前焊缝 | 二级伤损 | 无 |  | 无伤 |  |  |  |  | 2021.2.9 |  | 张培星 |  |  |  | 普铁
202 | 10923 | 2021 | 2 | 7 | 阜阳工务段 | 青阜线 | 下 | 右 | K74+409 |  | 焊缝伤损 | 轨头下颚 | 13 | 青端13.9米阜端1.9米各有有一个导线孔 | 一级伤损 | 有 | 更换 | 重伤 |  |  |  | 青端铝焊焊缝中心发现一处核伤，距轨头内侧10mm，距顶下18mm，垂直高度9mm，横向宽度13mm | 2021.2.17 |  | 张培星 |  |  |  | 普铁
203 | 10923 | 2021 | 2 | 9 | 阜阳工务段 | 京九线 | 下 | 左 | K775+869 | 京端 | 螺孔裂纹 | 1C | 5 | 古城集站5#岔前接头 | 一级伤损 | 无 |  | 无伤 |  |  |  |  | 2021.2.10 |  | 刘文消 |  |  |  | 普铁
204 | 10923 | 2021 | 2 | 9 | 阜阳工务段 | 京九线 | 下 | 右 | K800+205 |  | 焊缝伤损 | 轨底 | 3 | 三堂集站10#岔心后焊缝 | 一级伤损 | 有 | 监控 | 未到轻伤 |  |  |  | 现场复核排查为焊筋轨底台阶 | 2021.2.19 |  | 刘文消 |  |  |  | 普铁
205 | 10923 | 2021 | 2 | 9 | 阜阳工务段 | 阜淮线 | 下 | 左 | K46+083 |  | 焊缝伤损 | 轨腰 | 5 | 距颍上进站信号机接头25M | 一级伤损 | 无 |  | 无伤 |  |  |  |  | 2021.2.18 |  | 李晓坤 |  |  |  | 普铁
206 | 10923 | 2021 | 2 | 9 | 阜阳工务段 | 阜淮线 | 下 | 右 | K120+055 |  | 焊缝伤损 | 轨头内侧 | 8 | 淮南西二场2006#岔后第三个焊缝（注意焊缝轨底） | 一级伤损 | 无 |  | 无伤 |  |  |  |  | 2021.2.18 |  | 李晓坤 |  |  |  | 普铁
207 | 10923 | 2021 | 2 | 9 | 阜阳工务段 | 阜淮线 | 下 | 右 | K120+078 |  | 轨头伤损 | 轨头中间 | 10 | 淮南西二场2006#岔岔心 | 一级伤损 | 无 |  | 无伤 |  |  |  |  | 2021.2.18 |  | 李晓坤 |  |  |  | 普铁
208 | 10923 | 2021 | 2 | 9 | 阜阳工务段 | 阜淮线 | 下 | 左 | K122+768 |  | 焊缝伤损 | 轨腰 | 5 | 阜端0.4M淮端13.6M各有两个导线孔 | 一级伤损 | 有 | 监控 | 未到轻伤 |  |  |  | 现场复核未焊缝边缘年炉号 | 2021.2.18 |  | 李晓坤 |  |  |  | 普铁
209 | 10923 | 2021 | 2 | 10 | 合肥工务段 | 水淮联络线 | 单 | 右 | K5+762 | 张家岗端 | 螺孔裂纹 | 1D | 5 | 水家湖站N27岔曲股岔趾接头，数据里程有误 | 一级伤损 | 无 |  | 无伤 |  |  |  |  | 2021.2.10 |  | 李晓坤 |  |  |  | 普铁
210 | 10924 | 2021 | 2 | 2 | 上海工务段 | 沪宁城际 | 上 | 左 | K5+685 |  | 核伤 | 轨头 | 12 | 距沪端43.6米有一接头，距33#岔心后焊缝93.3米，9月4日下过一级 | 二级伤损 | 有 | 更换 | 重伤 |  |  |  | 重伤 | 2021.2.4 |  | 刘文消 |  |  |  | 高铁
211 | 10924 | 2021 | 2 | 2 | 上海工务段 | 沪宁城际 | 上 | 右 | K2+745 |  | 轨头伤损 | 轨头 | 40*40 | 距沪端10.1米，宁端2.7米各有一焊缝 | 一级伤损 | 有 | 监控 | 轻伤 |  |  |  | 钢轨表面擦痕 | 2021.2.8 |  | 刘文消 |  |  |  | 高铁
212 | 10924 | 2021 | 2 | 12 | 南京桥工段 | 沪蓉线 | 下 | 左 | K304+603 |  | 焊缝伤损 | 轨头外中 | 12 | 南京南233#岔直护基轨焊缝，14道发车经由 | 一级伤损 | 有 | 监控 | 未到轻伤 |  |  |  | 现场检查无问题，为轨头鄂部焊瘤 | 2021.2.13 |  | 刘文消 |  |  |  | 高铁
213 | 10924 | 2021 | 2 | 12 | 合肥工务段 | 沪蓉线 | 下 | 右 | K354+354 |  | 轨头伤损 | 轨头 | 10 | 沪端160.8米，蓉端139.7米各有一导孔 | 一级伤损 | 无 |  | 无伤 |  |  |  |  | 2021.2.22 |  | 刘文消 |  |  |  | 高铁
214 | 10924 | 2021 | 2 | 12 | 合肥工务段 | 沪蓉线 | 下 | 左 | K413+920 |  | 轨头伤损 | 轨面 | 15*20 | 沪端13.7米、蓉端37.2米各有两导孔 | 一级伤损 | 有 | 监控 | 轻伤 |  |  |  | 轨面擦伤28*20*0.5MM | 2021.2.22 |  | 刘文消 |  |  |  | 高铁
215 | 10924 | 2021 | 2 | 12 | 合肥工务段 | 新客线 | 上 | 右 | K3+357 |  | 轨腰伤损 | 接头轨端 | 5 | 合肥站112-118#岔后第二个普通接头，进六道经由 | 一级伤损 | 无 |  | 无伤 |  |  |  |  | 2021.2.21 |  | 刘文消 |  |  |  | 普铁
216 | 10924 | 2021 | 2 | 13 | 合肥工务段 | 京港高速 | 下 | 左 | K1220+052 |  | 轨底伤损 | 轨底 | 3 | 京端23.3米，港端32米各有一导孔 | 一级伤损 | 无 |  | 无伤 |  |  |  |  | 2021.2.19 |  | 刘文消 |  |  |  | 高铁
217 | 10925 | 2021 | 2 | 1 | 上海工务段 | 京沪高铁 | 上 | 左 | K1318+120-k1318+118 |  | 轨头伤损 | 轨头 | 30*30 | 上海虹桥站113#曲尖轨（20道出站经由） | 一级伤损 | 有 | 更换 | 重伤 |  |  |  | 重伤 | 2021.2.5 |  | 刘文消 |  |  |  | 高铁
218 | 10925 | 2021 | 2 | 1 | 上海高铁基础设施段 | 京沪高铁 | 上 | 右 | K1246+511 |  | 轨头伤损 | 轨头内侧 | 8 | 距沪端17.5米，京端40.9米各有一导孔 | 一级伤损 | 无 |  | 无伤 |  |  |  |  | 2021.2.6 |  | 刘文消 |  |  |  | 高铁
219 | 10925 | 2021 | 2 | 1 | 上海高铁基础设施段 | 京沪高铁 | 上 | 右 | K1121+724 |  | 焊缝伤损 | 轨头内侧 | 8 | 丹阳北4#岔岔前焊缝 | 一级伤损 | 无 |  | 无伤 |  |  |  |  | 2021.2.6 |  | 李晓坤 |  |  |  | 高铁
220 | 10925 | 2021 | 2 | 1 | 上海高铁基础设施段 | 京沪高铁 | 上 | 右 | K1120+639 |  | 轨腰伤损 | 轨腰 | 5 | 京端120.5M有一导线孔沪端136.7M有两导线孔 | 一级伤损 | 无 |  | 无伤 |  |  |  |  | 2021.2.6 |  | 李晓坤 |  |  |  | 高铁
221 | 10925 | 2021 | 2 | 2 | 上海高铁基础设施段 | 京沪高铁 | 上 | 右 | K1054+452 |  | 轨腰伤损 | 轨腰 | 5 | 沪端61M有一导线孔京端490M有一导线孔 | 一级伤损 | 无 |  | 无伤 |  |  |  |  | 2021.2.6 |  | 李晓坤 |  |  |  | 高铁
222 | 10925 | 2021 | 2 | 2 | 南京桥工段 | 京沪高铁 | 上 | 右 | K1027+769 |  | 轨底伤损 | 轨底 | 3 | 秦淮河线路所2#岔心 | 一级伤损 | 有 | 监控 | 未到轻伤 |  |  |  | 现场检查确认无伤损，为焊瘤，未到轻伤 | 2021.2.3 |  | 李晓坤 |  |  |  | 高铁
223 | 10925 | 2021 | 2 | 2 | 南京桥工段 | 京沪高铁 | 上 | 左 | K1024+815 |  | 焊缝伤损 | 轨头中间 | 8 | 南京南京沪场114#岔直基本轨 | 一级伤损 | 有 | 监控 | 未到轻伤 |  |  |  | 现场检查确认无伤损，为焊瘤，未到轻伤 | 2021.2.3 |  | 李晓坤 |  |  |  | 高铁
224 | 10925 | 2021 | 2 | 2 | 南京桥工段 | 京沪高铁 | 上 | 左 | K1024+636 |  | 焊缝伤损 | 轨头内侧 | 8 | 南京南京沪场128#岔岔前焊缝 | 一级伤损 | 有 | 监控 | 未到轻伤 |  |  |  | 现场检查确认无伤损，为焊瘤，未到轻伤 | 2021.2.3 |  | 李晓坤 |  |  |  | 高铁
225 | 10925 | 2021 | 2 | 2 | 蚌埠工务段 | 京沪高铁 | 上 | 左 | K907+888 |  | 焊缝伤损 | 轨头内侧 | 8 | 沪端0.6M有两导线孔京端39.5M有一导线孔 | 一级伤损 | 无 |  | 无伤 |  |  |  |  | 2021.2.6 |  | 李晓坤 |  |  |  | 高铁
226 | 10925 | 2021 | 2 | 13 | 蚌埠工务段 | 淮萧联络线 | 上 | 右 | K1+851 |  | 轨底伤损 | 轨底 | 3 | 淮端93.7M萧端0.94M各有两个导线孔 | 一级伤损 | 无 |  | 无伤 |  |  |  |  | 2021.2.22 |  | 李晓坤 |  |  |  | 高铁
227 | 10925 | 2021 | 2 | 14 | 新长工务段 | 徐盐客专 | 下 | 左 | K56+080 |  | 焊缝伤损 | 轨腰 | 3 | 徐端4.1M盐端53.3M各有一个导线孔 | 一级伤损 | 有 | 监控 | 未到轻伤 |  |  |  | 无异常波形，推瘤不干净 | 2021.2.22 |  | 李晓坤 |  |  |  | 高铁
228 | 10925 | 2021 | 2 | 14 | 新长工务段 | 徐盐客专 | 下 | 左 | K92+767 |  | 焊缝伤损 | 轨腰 | 3 | 徐端0.83M盐端75.7M各有一个导线孔 | 一级伤损 | 有 | 监控 | 未到轻伤 |  |  |  | 无异常波形，推瘤不干净 | 2021.2.22 |  | 李晓坤 |  |  |  | 高铁
229 | 10925 | 2021 | 2 | 16 | 南京桥工段 | 连镇客专 | 上 | 左 | K350+479 |  | 焊缝伤损 | 轨腰 | 5 | 横山线路所3#岔前焊缝 | 一级伤损 | 有 | 监控 | 未到轻伤 |  |  |  | 现场检查发现轨腰存在钢种符号出波 | 2021.2.22 |  | 张培星 |  |  |  | 高铁
230 | 10925 | 2021 | 2 | 16 | 南京桥工段 | 连镇客专 | 下 | 左 | K355+293 |  | 焊缝伤损 | 轨腰 | 5 | 连端4.4米，镇端50.1米各有一个导线孔 | 一级伤损 | 有 | 监控 | 未到轻伤 |  |  |  | 现场检查发现焊缝轨腰轮廓不规则,未达到轻伤标准 | 2021.2.22 |  | 张培星 |  |  |  | 高铁
231 | 10926 | 2021 | 2 | 4 | 上海工务段 | 京沪线 | 上 | 左 | K1326+953 |  | 轨头伤损 | 轨头中内 | 10 | 距沪端导孔55.4米 | 一级伤损 | 有 | 监控 | 轻伤 |  |  |  | 鱼鳞伤深7mm | 2021.2.8 |  | 朱立宏 |  |  |  | 普铁
232 | 10926 | 2021 | 2 | 4 | 上海工务段 | 京沪线 | 上 | 左 | K1458+872 |  | 轨底伤损 | 轨底 | 5 | 距京端一导孔20.1米 | 一级伤损 | 无 |  | 无伤 |  |  |  |  | 2021.2.8 |  | 赵军 |  |  |  | 普铁
233 | 10926 | 2021 | 2 | 4 | 上海工务段 | 京沪线 | 上 | 右 | K1425+988 |  | 焊缝伤损 | 轨头 | 10 | 安亭进站第二组岔岔趾直股引轨 | 一级伤损 | 无 |  | 无伤 |  |  |  |  | 2021.2.8 |  | 赵军 |  |  |  | 普铁
234 | 10926 | 2021 | 2 | 4 | 上海工务段 | 京沪线 | 上 | 右 | K1423+701 |  | 轨头伤损 | 轨头内中侧 | 10 | 距京端一导孔9.4米 | 一级伤损 | 有 | 加固 | 轻伤 |  |  |  | 轨头擦伤50*40（上股、工厂焊） | 2021.2.8 |  | 赵军 |  |  |  | 普铁
235 | 10926 | 2021 | 2 | 4 | 上海工务段 | 京沪线 | 上 | 右 | K1403+708 |  | 焊缝伤损 | 轨腰 | 5 | 昆山2#基本轨 | 一级伤损 | 有 | 监控 | 未到轻伤 |  |  |  | 经复核该处无伤波显示（接头旁钢印，加强监控） | 2021.2.8 |  | 赵军 |  |  |  | 普铁
236 | 10926 | 2021 | 2 | 4 | 上海工务段 | 京沪线 | 上 | 左 | K1386+059 |  | 焊缝伤损 | 轨腰 | 5 | 唯亭12#岔后焊缝 | 一级伤损 | 无 |  | 无伤 |  |  |  |  | 2021.2.8 |  | 赵军 |  |  |  | 普铁
237 | 10926 | 2021 | 2 | 5 | 蚌埠工务段 | 京沪线 | 上 | 左 | K1047+223 | 沪端 | 螺孔裂纹 | 1A | 6 | 距管店14#岔后接头7.8米 | 一级伤损 | 有 | 更换 | 重伤 |  |  |  | 线路工区在复核前已确认为套孔，已更换处理。 | 2021.2.6 |  | 朱立宏 |  |  |  | 普铁
238 | 10926 | 2021 | 2 | 5 | 南京桥工段 | 京沪线 | 上 | 右 | K1149+976 |  | 焊缝伤损 | 轨腰 | 5 | 南京69#岔前焊缝 | 一级伤损 | 有 | 监控 | 未到轻伤 |  |  |  | 现场检查确认无伤损，轨腰焊筋边缘有凹坑 | 2021.2.7 |  | 赵军 |  |  |  | 普铁
239 | 10926 | 2021 | 2 | 5 | 南京桥工段 | 京沪线 | 上 | 左 | K1125+831 |  | 焊缝伤损 | 轨底 | 5 | 永宁镇9#岔趾焊缝 | 一级伤损 | 有 | 监控 | 未到轻伤 |  |  |  | 现场检查无问题，为焊缝焊筋突起 | 2021.2.8 |  | 赵军 |  |  |  | 普铁
240 | 10926 | 2021 | 2 | 6 | 徐州工务段 | 京沪线 | 上 | 右 | K811+203 |  | 核伤 | 轨头中部 | 10*12 | 高家营22#岔直尖轨 | 一级伤损 | 无 |  | 无伤 |  |  |  |  | 2021.2.10 |  | 朱立宏 |  |  |  | 普铁
241 | 10926 | 2021 | 2 | 6 | 蚌埠工务段 | 京沪线 | 上 | 左 | K967+595 |  | 轨头伤损 | 轨头 | 10 | 距京端普通接头37.1米，5道发车。 | 一级伤损 | 无 |  | 无伤 |  |  |  |  | 2021.2.8 |  | 赵军 |  |  |  | 普铁
242 | 10926 | 2021 | 2 | 6 | 蚌埠工务段 | 京沪线 | 上 | 右 | K967+534 | 沪端 | 螺孔裂纹 | 3C | 5 | 距京端普通接头23.6米，5道发车 | 一级伤损 | 无 |  | 无伤 |  |  |  |  | 2021.2.8 |  | 赵军 |  |  |  | 普铁
243 | 10926 | 2021 | 2 | 6 | 蚌埠工务段 | 京沪线 | 上 | 左 | K862+358 |  | 焊缝伤损 | 轨底 | 5 | 符离集59#岔后第三个焊缝 | 一级伤损 | 无 |  | 无伤 |  |  |  |  | 2021.2.8 |  | 赵军 |  |  |  | 普铁
244 | 10926 | 2021 | 2 | 7 | 徐州工务段 | 陇海线 | 下 | 左 | K317+253 |  | 核伤 | 轨头中外 | 10 | 距连端2个导孔39.3米，距兰端2个导孔39.4米 | 一级伤损 | 无 |  | 无伤 |  |  |  |  | 2021.2.17 |  | 朱立宏 |  |  |  | 普铁
245 | 10926 | 2021 | 2 | 8 | 徐州工务段 | 陇海线 | 下 | 左 | K115+368 |  | 核伤 | 轨头中内 | 10 | 新沂33#岔曲尖轨 | 一级伤损 | 无 |  | 无伤 |  |  |  |  | 2021.2.18 |  | 朱立宏 |  |  |  | 普铁
246 | 10926 | 2021 | 2 | 8 | 徐州工务段 | 陇海线 | 上 | 右 | K224+084 |  | 轨头伤损 | 轨头外内 | 10 | 距连端一对导孔40.3米 | 一级伤损 | 有 | 监控 | 轻伤 |  |  |  | 曲线地段原鱼鳞轻伤，现场复核无明显发展，线路养护状态良好 | 2021.2.17 |  | 赵军 |  |  |  | 普铁
247 | 10926 | 2021 | 2 | 9 | 徐州工务段 | 陇海线 | 上 | 左 | K2+478 |  | 焊缝伤损 | 轨头外侧 | 12 | 距连端导孔70米，距兰端导孔26.1米 | 一级伤损 | 有 | 监控 | 轻伤 |  |  |  | 现场复核确认为焊缝轨头点状伤损 | 2021.2.18 |  | 朱立宏 | 对比更换 |  | 202103 | 普铁
248 | 10926 | 2021 | 2 | 9 | 徐州工务段 | 陇海线 | 上 | 右 | K5+886 | 连端 | 螺孔裂纹 | 3A | 4 | 墟沟12#岔前接头 | 一级伤损 | 无 |  | 无伤 |  |  |  |  | 2021.2.18 |  | 朱立宏 |  |  |  | 普铁
249 | 10926 | 2021 | 2 | 9 | 徐州工务段 | 陇海线 | 上 | 左 | K10+559 |  | 焊缝伤损 | 轨头中内 | 12 | 距连端导孔52.2米，距兰端导孔25米 | 一级伤损 | 无 |  | 无伤 |  |  |  |  | 2021.2.19 |  | 朱立宏 |  |  |  | 普铁
250 | 10926 | 2021 | 2 | 9 | 徐州工务段 | 陇海线 | 下 | 左 | K113+273 |  | 焊缝伤损 | 轨头外中侧 | 10 | 距连端普通接头14.7米，连端一焊缝9.6米。 | 一级伤损 | 无 |  | 无伤 |  |  |  |  | 2021.2.19 |  | 赵军 |  |  |  | 普铁
251 | 10926 | 2021 | 2 | 10 | 新长工务段 | 新长线 | 单 | 右 | K93+005 |  | 焊缝伤损 | 轨头内中侧 | 10 | 距长端一焊缝25.1米 | 一级伤损 | 无 |  | 无伤 |  |  |  |  | 2021.2.19 |  | 赵军 |  |  |  | 普铁
252 | 10926 | 2021 | 2 | 10 | 新长工务段 | 新长线 | 单 | 右 | K106+558 |  | 焊缝伤损 | 轨头 | 10 | 距新端一焊缝36.5米 | 一级伤损 | 无 |  | 无伤 |  |  |  |  | 2021.2.19 |  | 赵军 |  |  |  | 普铁
253 | 10926 | 2021 | 2 | 12 | 徐州工务段 | 青盐线 | 上 | 右 | K252+740 |  | 轨头伤损 | 轨头中外 | 10 | 连云港29#岔直尖轨 | 一级伤损 | 无 |  | 无伤 |  |  |  |  | 2021.2.20 |  | 朱立宏 |  |  |  | 高铁
254 | 10926 | 2021 | 2 | 12 | 徐州工务段 | 青盐线 | 上 | 左 | K316+713 |  | 焊缝伤损 | 轨底 | 5 | 距青端一焊缝24.6米 | 一级伤损 | 无 |  | 无伤 |  |  |  |  | 2021.2.20 |  | 赵军 |  |  |  | 高铁
255 | 10927 | 2021 | 2 | 3 | 上海工务段 | 沪昆线 | 下 | 右 | K41+149 | 沪端 | 螺孔裂纹 | 1A | 3 | 春申4#岔岔前接头 | 一级伤损 | 有 | 更换 | 重伤 |  |  |  | 岔前接头一孔向断面上裂 | 2021.2.8 |  | 王长明 |  |  |  | 普铁
256 | 10927 | 2021 | 2 | 3 | 杭州工务段 | 沪昆线 | 下 | 左 | K107+408 |  | 焊缝伤损 | 轨腰 | 5 | 嘉兴东26#岔岔跟焊头 | 一级伤损 | 无 |  | 无伤 |  |  |  |  | 2021.2.8 |  | 苏多虎 |  |  |  | 普铁
257 | 10927 | 2021 | 2 | 3 | 杭州工务段 | 沪昆线 | 下 | 左 | K108+031 |  | 轨底伤损 | 轨底 | 3 | 沪端65.1米；昆端29.7米各有一导孔 | 一级伤损 | 无 |  | 无伤 |  |  |  |  | 2021.2.8 |  | 苏多虎 |  |  |  | 普铁
258 | 10927 | 2021 | 2 | 3 | 杭州工务段 | 沪昆线 | 下 | 右 | K109+316 | 沪端 | 螺孔裂纹 | 1C | 3 | 连续有缝接头（沪端起第六个有缝接头） | 一级伤损 | 无 |  | 无伤 |  |  |  |  | 2021.2.7 |  | 苏多虎 |  |  |  | 普铁
259 | 10927 | 2021 | 2 | 3 | 上海工务段 | 南何线 | 单 | 右 | K11+262 |  | 焊缝伤损 | 轨头内测 | 10 | 距何端普通接头6.2米 | 一级伤损 | 有 | 监控 | 未到轻伤 |  |  |  | 焊筋台阶 | 2021.2.5 |  | 赵军 |  |  |  | 普铁
260 | 10927 | 2021 | 2 | 3 | 上海工务段 | 南何线 | 单 | 右 | K11+168 |  | 轨底伤损 | 轨底 | 5 | 距何端一导孔2.9米 | 一级伤损 | 无 |  | 无伤 |  |  |  |  | 2021.2.5 |  | 赵军 |  |  |  | 普铁
261 | 10927 | 2021 | 2 | 3 | 上海工务段 | 南何线 | 单 | 右 | K9+562 |  | 焊缝伤损 | 轨底 | 5 | 距何端一导孔10.3米 | 一级伤损 | 有 | 监控 | 未到轻伤 |  |  |  | 焊筋台阶 | 2021.2.5 |  | 赵军 |  |  |  | 普铁
262 | 10927 | 2021 | 2 | 3 | 上海工务段 | 南何线 | 单 | 左 | K6+318 |  | 轨头伤损 | 轨头内测 | 10 | 距何端一对导孔6.7米 | 一级伤损 | 有 | 监控 | 未到轻伤 |  |  |  | 钢轨表面擦痕 | 2021.2.9 |  | 赵军 |  |  |  | 普铁
263 | 10927 | 2021 | 2 | 4 | 杭州工务段 | 沪昆线 | 下 | 左 | K221+204 | 沪端 | 轨腰伤损 | 轨头下颚 | 3 | 萧山进站信号机接头（2021.01.06已下关注） | 一级伤损 | 有 | 更换 | 重伤 |  |  |  | 重伤 | 2021.2.8 |  | 王长明 |  |  |  | 普铁
264 | 10927 | 2021 | 2 | 4 | 杭州工务段 | 沪昆线 | 下 | 左 | K221+735 |  | 焊缝伤损 | 轨腰 | 3 | 萧山27#岔基本轨跟部焊缝 | 一级伤损 | 有 | 监控 | 未到轻伤 |  |  |  | 此处为钢印 | 2021.2.8 |  | 王长明 |  |  |  | 普铁
265 | 10927 | 2021 | 2 | 4 | 杭州工务段 | 沪昆线 | 下 | 右 | K360+966 | 沪端 | 螺孔裂纹 | 1B | 3 | 距金华普速场401#岔后焊头36.2米 | 一级伤损 | 有 | 监控 | 未到轻伤 |  |  |  | 经现场使用多种方法校对确认，该可疑波形由于螺孔不规则变形引起的，A超校时滑明显的交替且波幅不强，排除伤损。 | 2021.2.8 |  | 苏多虎 | 对比更换 |  | 202103 | 普铁
266 | 10927 | 2021 | 2 | 5 | 杭州工务段 | 衢九线 | 下 | 右 | K2+454 |  | 轨底伤损 | 轨底 | 3 | 衢州8#岔岔趾直股引轨或距九端岔趾焊缝约4.2米 | 一级伤损 | 无 |  | 无伤 |  |  |  |  | 2021.2.12 |  | 王长明 |  |  |  | 高铁
267 | 10927 | 2021 | 2 | 5 | 杭州工务段 | 衢九线 | 上 | 右 | K44+018 |  | 焊缝伤损 | 轨底 | 3 | 辉埠14#岔直基本轨 | 一级伤损 | 无 |  | 无伤 |  |  |  |  | 2021.2.7 |  | 苏多虎 |  |  |  | 高铁
268 | 10927 | 2021 | 2 | 6 | 杭州工务段 | 沪昆线 | 上 | 右 | K293+391 |  | 焊缝伤损 | 轨头内侧 | 9*9 | 浦江9#岔岔趾焊缝2021.01.14日已发关注 | 一级伤损 | 有 | 监控 | 未到轻伤 |  |  |  | 经现场校对确定后，在该铝热焊轨头内侧（深度在46mm加强筋上）处经现场打磨处理后表面约有1mm左右的气孔，但波幅不强没有位移量，未达到轻伤线 | 2021.2.16 |  | 王长明 |  |  |  | 普铁
269 | 10927 | 2021 | 2 | 6 | 杭州工务段 | 沪昆线 | 上 | 右 | K215+322 |  | 轨头伤损 | 轨头中内 | 8*8 | 杭州南普速场LC4#岔直导轨 | 一级伤损 | 有 | 监控 | 轻伤 |  |  |  | 原有轻伤监控复核无发展 | 2021.2.16 |  | 苏多虎 |  |  |  | 普铁
270 | 10927 | 2021 | 2 | 6 | 杭州工务段 | 沪昆线 | 上 | 左 | K263+639 |  | 焊缝伤损 | 轨底 | 3 | 昆端75.5米有一有缝接头 | 一级伤损 | 无 |  | 无伤 |  |  |  |  | 2021.2.16 |  | 苏多虎 |  |  |  | 普铁
271 | 10927 | 2021 | 2 | 21 | 宁波工务段 | 萧甬线 | 上 | 左 | K17+409 |  | 轨头伤损 | 轨头内侧 | 9*8 | 宁端约23.5米有一导线孔或萧端约61.7米有一导线孔 | 一级伤损 | 有 | 监控 | 轻伤 |  |  |  | 鱼鳞伤CH1:4.7-7.0 | 2021.3.1 |  | 王长明 |  |  |  | 普铁
272 | 10927 | 2021 | 2 | 21 | 杭州工务段 | 沪昆绕行线 | 上 | 右 | K4+174 |  | 轨头伤损 | 轨头 | 12*13 | 萧端约3.3米有一接头 | 一级伤损 | 有 | 打磨 | 未到轻伤 |  |  |  | 多为面上伤损 | 2021.2.24 |  | 王长明 |  |  |  | 普铁
273 | 10927 | 2021 | 2 | 21 | 杭州工务段 | 宣杭线 | 上 | 左 | K136+264 |  | 轨底伤损 | 轨底 | 3 | 杭州方向6.6米有一导孔 | 一级伤损 | 无 |  | 无伤 |  |  |  |  | 2021.2.24 |  | 苏多虎 |  |  |  | 普铁
274 | 10927 | 2021 | 2 | 21 | 杭州工务段 | 宣杭线 | 上 | 右 | K106+500 |  | 轨头伤损 | 轨头中间 | 8*8 | 杭州方向6.6米有两导孔 | 一级伤损 | 有 | 更换 | 重伤 |  |  |  | K106+21轨右股距宣端7木轨头核伤，深14mm、高9mm、宽15mm、距内侧15mm | 2021.3.2 |  | 苏多虎 |  |  |  | 普铁
275 | 10928 | 2021 | 2 | 3 | 宁波工务段 | 杭深线 | 下 | 左 | K304+163 |  | 轨头伤损 | 轨头内侧 | 10 | 距深端导线孔138米 | 一级伤损 | 无 |  | 无伤 |  |  |  |  | 2021.2.13 |  | 毛永胜 |  |  |  | 高铁
276 | 10928 | 2021 | 2 | 3 | 宁波工务段 | 杭深线 | 下 | 右 | K305+195 |  | 轨头伤损 | 轨头外侧 | 10 | 距深端导线孔80.6米 | 一级伤损 | 无 |  | 无伤 |  |  |  |  | 2021.2.13 |  | 毛永胜 |  |  |  | 高铁
277 | 10928 | 2021 | 2 | 20 | 宁波工务段 | 杭深线 | 下 | 右 | K319+403 |  | 焊缝伤损 | 轨头内侧 | 12 | 加固接头焊缝（温州方向132.2米有一个普通接头） | 一级伤损 | 无 |  | 无伤 |  |  |  |  | 2021.2.28 |  | 张培星 |  |  |  | 高铁
278 | 10928 | 2021 | 2 | 20 | 宁波工务段 | 杭深线 | 下 | 左 | K350+714 | 杭端 | 轨头伤损 | 轨端轨头 | 5 | 奉化9#岔前普通接头 | 一级伤损 | 无 |  | 无伤 |  |  |  |  | 2021.2.20 |  | 张培星 |  |  |  | 高铁
279 | 10923 | 2021 | 2 | 25 | 合肥工务段 | 合蚌客专 | 上 | 左 | K978+658 |  | 轨头伤损 | 岔心轨头 | 10*10 | 合肥站37#道岔心轨 | 一级伤损 | 有 | 监控 | 轻伤 |  |  |  | 岔心宽95MM处轨面擦伤100*25*1.1MM | 2021.2.25 |  | 陈林 |  |  |  | 高铁
280 | 10923 | 2021 | 2 | 25 | 合肥工务段 | 合蚌客专 | 上 | 右 | K978+755 |  | 轨头伤损 | 焊缝轨头 | 10*10 | 合肥站55#道岔直基本轨焊缝 | 一级伤损 | 无 |  | 无伤 |  |  |  |  | 2021.2.25 |  | 陈林 |  |  |  | 高铁
281 | 10924 | 2021 | 2 | 24 | 合肥工务段 | 沪蓉线 | 下 | 左 | K440+194 |  | 轨头伤损 | 轨头轨腰 | 30*30 | 肥东站4#岔心 | 一级伤损 | 有 | 监控 | 轻伤 |  |  |  | 肥东4#岔心直叉跟擦伤40*25*0.5MM | 2021.2.26 |  | 刘文消 |  |  |  | 高铁
282 | 10925 | 2021 | 2 | 25 | 新长工务段 | 徐盐客专 | 上 | 左 | K47+109 |  | 焊缝伤损 | 轨腰 | 3 | 徐端63.8M盐端15.7M各有一个导线孔 | 一级伤损 | 无 |  | 无伤 |  |  |  |  | 2021.3.2 |  | 李晓坤 |  |  |  | 高铁
283 | 10925 | 2021 | 2 | 25 | 新长工务段 | 徐盐客专 | 上 | 左 | K47+009 |  | 焊缝伤损 | 轨腰 | 3 | 徐端4.6M有两个导线孔盐端36.6M有一个导线孔 | 一级伤损 | 无 |  | 无伤 |  |  |  |  | 2021.3.2 |  | 李晓坤 |  |  |  | 高铁
284 | 10925 | 2021 | 2 | 25 | 徐州工务段 | 徐盐客专 | 上 | 左 | K13+246 |  | 焊缝伤损 | 轨头中间 | 8 | 徐端9.4M有一个导线孔盐端18.6M有一个焊缝 | 一级伤损 | 无 |  | 无伤 |  |  |  |  | 2021.2.27 |  | 李晓坤 |  |  |  | 高铁
285 | 10926 | 2021 | 2 | 24 | 徐州工务段 | 夹北线 | 下 | 右 | K-0+276 | 徐端 | 螺孔裂纹 | 3A | 8 | 夹河寨45#岔直基本轨与直导轨接头 | 一级伤损 | 有 | 更换 | 重伤 |  |  |  | 现场复核确认为螺孔裂纹 | 2021.3.2 |  | 朱立宏 |  |  |  | 普铁
286 | 10926 | 2021 | 2 | 24 | 徐州工务段 | 陇海线 | 上 | 右 | K124+670 |  | 焊缝伤损 | 轨腰 | 5 | 瓦窑2#岔后第三个焊缝，距兰端普通接头3.5米 | 一级伤损 | 有 | 更换 | 重伤 |  |  |  | 现场复核确认为焊缝轨鄂伤损 | 2021.3.2 |  | 赵军 |  |  |  | 普铁
287 | 10926 | 2021 | 2 | 24 | 徐州工务段 | 陇海线 | 上 | 右 | K124+802 |  | 焊缝伤损 | 轨头内中侧 | 10 | 瓦窑8#岔前焊缝 | 一级伤损 | 无 |  | 无伤 |  |  |  |  | 2021.3.2 |  | 赵军 |  |  |  | 普铁
288 | 10926 | 2021 | 2 | 24 | 徐州工务段 | 夹北线 | 上 | 左 | K8+509 | 夹端 | 螺孔裂纹 | 1B | 5 | 杨屯52#岔前普通接头 | 一级伤损 | 有 | 更换 | 重伤 |  |  |  | 现场复核确认为螺孔裂纹 | 2021.3.1 |  | 赵军 |  |  |  | 普铁
289 | 10927 | 2021 | 2 | 22 | 芜湖工务段 | 皖赣线 | 上 | 左 | K2+012 |  | 焊缝伤损 | 轨头下颚中心 | 8*9 | 八里湾3#岔尖轨跟部焊缝 | 一级伤损 | 无 |  | 无伤 |  |  |  |  | 2021.2.25 |  | 王长明 |  |  |  | 普铁
290 | 10927 | 2021 | 2 | 22 | 芜湖工务段 | 宁芜线 | 下 | 左 | K122+573 |  | 焊缝伤损 | 轨头中间 | 8*8 | 芜湖方向1.7米有一导孔 | 一级伤损 | 有 | 监控 | 轻伤 |  |  |  | 焊缝轨头鱼鳞伤 | 2021.3.3 |  | 苏多虎 |  |  |  | 普铁
291 | 10927 | 2021 | 2 | 22 | 芜湖工务段 | 芜铜线 | 单 | 右 | K2+725 |  | 焊缝伤损 | 轨底 | 3 | 铜端22.8米有一焊头 | 一级伤损 | 无 |  | 无伤 |  |  |  |  | 2021.3.3 |  | 苏多虎 |  |  |  | 普铁
292 | 10927 | 2021 | 2 | 24 | 芜湖工务段 | 皖赣线 | 下 | 右 | K13+595-K13+599 |  | 轨头伤损 | 轨头 | 16*16 | 区间连续伤损 | 一级伤损 | 有 | 监控 | 未到轻伤 |  |  |  | 未到轻伤 | 2021.3.1 |  | 王长明 |  |  |  | 普铁
293 | 10927 | 2021 | 2 | 24 | 芜湖工务段 | 皖赣线 | 下 | 左 | K24+914 |  | 焊缝伤损 | 轨头内侧 | 8*10 | 皖端约73.2米有一导线孔或贵端约35.1米有两个导线孔 | 一级伤损 | 有 | 监控 | 未到轻伤 |  |  |  | 未到轻伤 | 2021.3.1 |  | 王长明 |  |  |  | 普铁
294 | 10926 | 2021 | 2 | 25 | 蚌埠工务段 | 京沪线 | 下 | 右 | K900+995 | 京端 | 螺孔裂纹 | 1C | 4 | 芦岭29#岔前接头 | 一级伤损 | 有 | 更换 | 重伤 |  |  |  | 重伤 | 2021.3.1 |  | 朱立宏 |  |  |  | 普铁
295 | 10926 | 2021 | 2 | 25 | 蚌埠工务段 | 京沪线 | 下 | 右 | K901+026 |  | 焊缝伤损 | 轨腰 | 6 | 芦岭29#岔趾直股引轨 | 一级伤损 | 无 |  | 无伤 |  |  |  |  | 2021.3.1 |  | 朱立宏 |  |  |  | 普铁
296 | 10926 | 2021 | 2 | 25 | 蚌埠工务段 | 京沪线 | 下 | 右 | K860+828 |  | 轨头伤损 | 轨头外内测 | 10 | 距沪端一导孔3.9米 | 一级伤损 | 无 |  | 无伤 |  |  |  |  | 2021.3.1 |  | 赵军 |  |  |  | 普铁
297 | 10926 | 2021 | 2 | 26 | 南京桥工段 | 京沪线 | 下 | 右 | K1119+485 |  | 轨底伤损 | 轨底 | 5 | 东葛6#岔直尖轨 | 一级伤损 | 有 | 监控 | 未到轻伤 |  |  |  | 现场检查确认无伤损，轨底锈蚀，轨底坑洼 | 2021.3.1 |  | 朱立宏 |  |  |  | 普铁
298 | 10926 | 2021 | 2 | 27 | 上海工务段 | 京沪线 | 下 | 右 | K1456+317 |  | 焊缝伤损 | 轨腰 | 6 | 距沪端有缝接头30.1米，距京端导孔8.4米 | 一级伤损 | 无 |  | 无伤 |  |  |  |  | 2021.3.1 |  | 朱立宏 |  |  |  | 普铁
299 | 10926 | 2021 | 2 | 27 | 上海工务段 | 京沪线 | 下 | 左 | K1327+023 |  | 轨头伤损 | 轨头内中侧 | 10 | 距京端一导孔7.9米 | 一级伤损 | 有 | 监控 | 未到轻伤 |  |  |  | 经复核该处有多个鱼鳞伤，有波但达不到判轻伤标准，加强监控 | 2021.3.3 |  | 赵军 |  |  |  | 普铁
300 | 10927 | 2021 | 2 | 25 | 杭州工务段 | 宣杭线 | 下 | 右 | K126+596-K126+601 |  | 轨头伤损 | 轨头中内 | 8*8 | 区间（2021.1.20关注） | 一级伤损 | 有 | 监控 | 轻伤 |  |  |  | 原有的鱼鳞伤监控 | 2021.3.2 |  | 张培星 |  |  |  | 普铁
301 | 10927 | 2021 | 2 | 25 | 杭州工务段 | 宣杭线 | 下 | 右 | K142+839 |  | 轨头伤损 | 轨头中内 | 8*8 | 宣城端32.3米有一焊头；杭州端6米有一导孔（2021.1.20关注） | 一级伤损 | 无 |  | 无伤 |  |  |  |  | 2021.3.2 |  | 张培星 |  |  |  | 普铁
302 | 10927 | 2021 | 2 | 25 | 杭州工务段 | 宣杭线 | 下 | 左 | K157+610 |  | 轨头伤损 | 轨头中内 | 8*8 | 宣城端52.5米有两导孔；杭州端73.3米有一导孔 | 一级伤损 | 无 |  | 无伤 |  |  |  |  | 2021.3.2 |  | 苏多虎 |  |  |  | 普铁
303 | 10927 | 2021 | 2 | 26 | 杭州工务段 | 笕杭线 | 上 | 左 | K201+701 |  | 焊缝伤损 | 轨头外侧 | 8*9 | 距笕端杭州23#岔护基轨跟部焊缝约25.9米 | 一级伤损 | 有 | 监控 | 未到轻伤 |  |  |  | 距焊缝中心20MM轨头下颚外侧焊渣 | 2021.3.4 |  | 王长明 |  |  |  | 普铁
304 | 10927 | 2021 | 2 | 26 | 杭州工务段 | 笕杭线 | 上 | 右 | K197+138 |  | 轨头伤损 | 轨头内中 | 8*9 | 艮山门303#岔基本轨 | 一级伤损 | 无 |  | 无伤 |  |  |  |  | 2021.3.3 |  | 王长明 |  |  |  | 普铁
305 | 10927 | 2021 | 2 | 26 | 杭州工务段 | 笕杭线 | 上 | 左 | K197+018 |  | 轨头伤损 | 轨头内中 | 8*9 | 距杭端艮山门106#岔护基轨跟部焊缝约21.2米 | 一级伤损 | 有 | 更换 | 重伤 |  |  |  | 工区重点关注此处伤损，通知线路工区做好更换计划。 | 2021.3.3 |  | 王长明 |  |  |  | 普铁
306 | 10927 | 2021 | 2 | 26 | 上海工务段 | 沪昆线 | 上 | 右 | K67+274 |  | 轨头伤损 | 轨头中内 | 8*8 | 石湖荡4#岔直护轨基本轨 | 一级伤损 | 有 | 更换 | 重伤 |  |  |  | 重伤 | 2021.3.4 |  | 苏多虎 |  |  |  | 普铁
307 | 10927 | 2021 | 2 | 26 | 上海工务段 | 沪昆线 | 上 | 左 | K39+356 |  | 轨底伤损 | 轨底 | 3 | 春申5#岔岔前焊头 | 一级伤损 | 有 | 打磨 | 未到轻伤 |  |  |  | 焊接接头轨底卡损 | 2021.3.4 |  | 苏多虎 |  |  |  | 普铁
308 | 10927 | 2021 | 2 | 26 | 上海工务段 | 沪昆线 | 上 | 右 | K29+130 |  | 轨头伤损 | 轨头中内 | 8*8 | 距昆端有缝接头70.8米 | 一级伤损 | 有 | 监控 | 未到轻伤 |  |  |  | 鱼鳞伤未到判伤标准 | 2021.3.3 |  | 苏多虎 |  |  |  | 普铁
309 | 10923 | 2021 | 2 | 26 | 合肥工务段 | 淮南线 | 下 | 右 | K119+803 | 淮端 | 螺孔裂纹 | 3B | 5 | 桥头集7号岔前接头，注意左股2A | 一级伤损 | 有 | 监控 | 未到轻伤 |  |  |  | 实际里程桥头集9#岔前接头右股芜端接头三孔铭牌孔，左股芜端二孔，三孔都有铭牌孔 | 2021.3.2 |  | 陈林 |  |  |  | 普铁
310 | 10924 | 2021 | 3 | 4 | 合肥工务段 | 新客线 | 下 | 左 | K8+292 |  | 轨头伤损 | 轨头 | 30*30 | 罗岗5#岔尖轨 | 一级伤损 | 有 | 监控 | 轻伤 |  |  |  | 实际里程新客下8.243左股，罗岗5#岔尖轨轨面，原以判轻伤连续擦伤35*20*1.3Mm | 2021.3.10 |  | 刘文消 |  |  |  | 普铁
311 | 10924 | 2021 | 3 | 5 | 新长工务段 | 宁启线 | 下 | 左 | K253+514-k253+518 |  | 轨头伤损 | 轨头 | 30*30 | 距赵甸进站信号机接头50米 | 一级伤损 | 有 | 监控 | 轻伤 |  |  |  | 轨面连续剥离 | 2021.3.12 |  | 刘文消 | 对比更换 |  | 202108 | 高铁
312 | 10924 | 2021 | 3 | 7 | 新长工务段 | 宁启线 | 上 | 左 | K261+543-k261+255 |  | 轨头伤损 | 轨头 | 30*30 | 启端6.4米有两导孔 | 一级伤损 | 有 | 监控 | 轻伤 |  |  |  | 轨面连续剥离 | 2021.3.13 |  | 刘文消 |  |  |  | 高铁
313 | 10924 | 2021 | 3 | 7 | 新长工务段 | 宁启线 | 上 | 右 | K250+896 |  | 焊缝伤损 | 轨头外内 | 10 | 启端83.6米、宁端11.2米各有一导孔 | 一级伤损 | 无 |  | 无伤 |  |  |  |  | 2021.3.16 |  | 刘文消 |  |  |  | 高铁
314 | 10925 | 2021 | 3 | 4 | 徐州工务段 | 徐连高铁 | 上 | 左 | K0+463 |  | 焊缝伤损 | 轨头中间外侧 | 10 | 距徐州东进站信号机接头132.3M | 一级伤损 | 无 |  | 无伤 |  |  |  |  | 2021.3.10 |  | 李晓坤 |  |  |  | 高铁
315 | 10925 | 2021 | 3 | 7 | 芜湖工务段 | 合福高速 | 下 | 右 | K1195+723 |  | 焊缝伤损 | 轨底 | 3 | 合端13M福端64.2M各有一个导线孔 | 一级伤损 | 无 |  | 无伤 |  |  |  |  | 2021.3.11 |  | 李晓坤 |  |  |  | 高铁
316 | 10927 | 2021 | 3 | 5 | 新长工务段 | 赵甸联络线 | 下 | 右 | K2+884 |  | 轨底伤损 | 轨底 | 3 | 南通西端42.5M有一导线孔平东端16.5M有一导线孔 | 一级伤损 | 无 |  | 无伤 |  |  |  |  | 2021.3.12 |  | 李晓坤 |  |  |  | 高铁
317 | 10927 | 2021 | 3 | 8 | 上海工务段 | 沪苏通 | 下 | 右 | K133+673 |  | 焊缝伤损 | 轨腰 | 4 | 距沪端信号机接头17.8米 | 一级伤损 | 无 |  | 无伤 |  |  |  |  | 2021.3.15 |  | 朱立宏 |  |  |  | 高铁
318 | 10927 | 2021 | 3 | 8 | 上海工务段 | 沪苏通 | 下 | 左 | K143+992 |  | 轨头伤损 | 轨头中内 | 10 | 黄渡2#岔直基本轨 | 一级伤损 | 有 | 更换 | 重伤 |  |  |  | 加固后十天更换(鱼鳞伤) | 2021.3.9 |  | 朱立宏 |  |  |  | 高铁
319 | 10927 | 2021 | 3 | 8 | 上海工务段 | 沪苏通 | 下 | 左 | K144+011 |  | 轨头伤损 | 轨头中内 | 10 | 黄渡2#岔前接头，2孔上方 | 一级伤损 | 有 | 监控 | 轻伤 |  |  |  | 钢轨表面内侧鱼鳞 | 2021.3.9 |  | 朱立宏 |  |  |  | 高铁
320 | 10923 | 2021 | 3 | 9 | 上海工务段 | 京沪线 | 上 | 左 | K1326+963 |  | 核伤 | 轨头中内 | 10 | 距京端导孔31.6米，距沪端导孔68.5米 | 一级伤损 | 有 | 监控 | 轻伤 |  |  |  | 轨头鱼鳞伤深约6mm | 2021.3.15 |  | 朱立宏 |  |  |  | 普铁
321 | 10923 | 2021 | 3 | 9 | 上海工务段 | 京沪线 | 上 | 右 | K1458+563 |  | 焊缝伤损 | 轨头内测 | 10 | 光新路1#尖轨根焊缝 | 一级伤损 | 有 | 监控 | 未到轻伤 |  |  |  | 铝焊接头焊筋台阶 | 2021.3.17 |  | 赵军 |  |  |  | 普铁
322 | 10923 | 2021 | 3 | 9 | 上海工务段 | 京沪线 | 上 | 左 | K1421+891 |  | 轨头伤损 | 轨头 | 10 | 距京端一焊缝14.2米 | 一级伤损 | 有 | 监控 | 轻伤 |  |  |  | 轨面擦伤 | 2021.3.16 |  | 赵军 |  |  |  | 普铁
323 | 10923 | 2021 | 3 | 9 | 上海工务段 | 京沪线 | 上 | 右 | K1424+588 |  | 焊缝伤损 | 轨头内测 | 5 | 距京端一导孔0.6米 | 一级伤损 | 无 |  | 无伤 |  |  |  |  | 2021.3.16 |  | 赵军 |  |  |  | 普铁
324 | 10923 | 2021 | 3 | 10 | 蚌埠工务段 | 京沪线 | 上 | 右 | K1010+570 |  | 焊缝伤损 | 轨腰 | 4 | 距京端有缝接头9米 | 一级伤损 | 无 |  | 无伤 |  |  |  |  | 2021.3.20 |  | 朱立宏 |  |  |  | 普铁
325 | 10923 | 2021 | 3 | 12 | 徐州工务段 | 陇海线 | 下 | 左 | K258+323 | 连端 | 螺孔裂纹 | 1B | 5 | 杨楼2#岔前普通接头 | 一级伤损 | 无 |  | 无伤 |  |  |  |  | 2021.3.15 |  | 赵军 |  |  |  | 普铁
326 | 10923 | 2021 | 3 | 12 | 徐州工务段 | 陇海线 | 下 | 左 | K317+749 | 兰端 | 轨头伤损 | 轨头内测 | 10 | 杨集9#岔前普通接头 | 一级伤损 | 无 |  | 无伤 |  |  |  |  | 2021.3.21 |  | 赵军 |  |  |  | 普铁
327 | 10923 | 2021 | 3 | 12 | 徐州工务段 | 陇海线 | 下 | 左 | K333+199 | 连端 | 螺孔裂纹 | 1A | 5 | 夏邑县1#岔前普通接头 | 一级伤损 | 有 | 更换 | 重伤 |  |  |  | 一孔螺孔上裂纹 | 2021.3.16 |  | 赵军 |  |  |  | 普铁
328 | 10923 | 2021 | 3 | 13 | 徐州工务段 | 陇海线 | 下 | 右 | K206+345 | 兰端 | 螺孔裂纹 | 1A1C | 10 | 大庙9#岔前普通接头，同时注意左股兰端1B。 | 二级伤损 | 有 | 更换 | 重伤 |  |  |  | 一孔螺孔上裂纹 | 2021.3.15 |  | 王长明 |  |  |  | 普铁
329 | 10923 | 2021 | 3 | 13 | 徐州工务段 | 陇海线 | 下 | 左 | K151+646 | 兰端 | 螺孔裂纹 | 1B | 4 | 距邳州27#岔后焊缝32.9米 | 一级伤损 | 无 |  | 无伤 |  |  |  |  | 2021.3.17 |  | 朱立宏 |  |  |  | 普铁
330 | 10923 | 2021 | 3 | 13 | 徐州工务段 | 陇海线 | 下 | 左 | K150+089 |  | 焊缝伤损 | 轨腰 | 4 | 距兰端有缝接头7米 | 一级伤损 | 无 |  | 无伤 |  |  |  |  | 2021.3.17 |  | 朱立宏 |  |  |  | 普铁
331 | 10923 | 2021 | 3 | 13 | 徐州工务段 | 陇海线 | 下 | 左 | K128+680 |  | 焊缝伤损 | 轨腰 | 4 | 距连端导孔24.2米，距兰端导孔51米 | 一级伤损 | 有 | 更换 | 重伤 |  |  |  | 焊缝轨腰伤损 | 2021.3.16 |  | 朱立宏 |  |  |  | 普铁
332 | 10923 | 2021 | 3 | 13 | 徐州工务段 | 陇海线 | 下 | 右 | K127+569 |  | 焊缝伤损 | 轨腰 | 6 | 距连端导孔9.7米，距兰端导孔66米 | 一级伤损 | 无 |  | 无伤 |  |  |  |  | 2021.3.16 |  | 朱立宏 |  |  |  | 普铁
333 | 10923 | 2021 | 3 | 13 | 徐州工务段 | 陇海线 | 下 | 右 | K119+467 | 兰端 | 螺孔裂纹 | 1C | 4 | 新沂西205#岔前接头 | 一级伤损 | 有 | 更换 | 重伤 |  |  |  | 一孔螺孔裂纹 | 2021.3.17 |  | 朱立宏 |  |  |  | 普铁
334 | 10923 | 2021 | 3 | 13 | 徐州工务段 | 陇海线 | 下 | 左 | K117+222 | 兰端 | 轨腰伤损 | 轨端轨腰 | 6 | 新沂西202#岔前接头 | 一级伤损 | 无 |  | 无伤 |  |  |  |  | 2021.3.17 |  | 朱立宏 |  |  |  | 普铁
335 | 10923 | 2021 | 3 | 14 | 徐州工务段 | 陇海线 | 上 | 左 | K31+467 |  | 核伤 | 轨头中内 | 12*12 | 加固接头焊缝边12厘米，距连端2个导孔11.3米 | 二级伤损 | 有 | 更换 | 重伤 |  |  |  | 轨头核伤 | 2021.3.17 |  | 朱立宏 |  |  |  | 普铁
336 | 10923 | 2021 | 3 | 14 | 徐州工务段 | 陇海线 | 上 | 右 | K15+081 |  | 焊缝伤损 | 轨头内侧 | 10 | 距连端2个导孔5.3米 | 一级伤损 | 无 |  | 无伤 |  |  |  |  | 2021.3.18 |  | 朱立宏 |  |  |  | 普铁
337 | 10923 | 2021 | 3 | 14 | 徐州工务段 | 陇海线 | 上 | 左 | K73+421 |  | 焊缝伤损 | 轨头中部 | 8 | 东海县17#岔趾直股引轨 | 一级伤损 | 无 |  | 无伤 |  |  |  |  | 2021.3.20 |  | 朱立宏 |  |  |  | 普铁
338 | 10923 | 2021 | 3 | 15 | 新长工务段 | 新长线 | 单 | 右 | K13+842 |  | 轨底伤损 | 轨底 | 5 | 距新端一焊缝37.1米 | 一级伤损 | 无 |  | 无伤 |  |  |  |  | 2021.3.24 |  | 赵军 |  |  |  | 普铁
339 | 10923 | 2021 | 3 | 17 | 徐州工务段 | 青盐线 | 上 | 左 | K333+106 |  | 轨底伤损 | 轨底 | 4 | 距青端信号机接头27.7米 | 一级伤损 | 无 |  | 无伤 |  |  |  |  | 2021.3.27 |  | 朱立宏 |  |  |  | 高铁
340 | 10923 | 2021 | 3 | 17 | 徐州工务段 | 青盐线 | 上 | 左 | K332+923 |  | 焊缝伤损 | 轨底 | 4 | 响水县4#岔直前导轨 | 一级伤损 | 无 |  | 无伤 |  |  |  |  | 2021.3.27 |  | 朱立宏 |  |  |  | 高铁
341 | 10923 | 2021 | 3 | 17 | 徐州工务段 | 青盐线 | 上 | 左 | K255+298 |  | 焊缝伤损 | 轨腰 | 4 | 距青端导孔32.4米，距盐端导孔25.9米 | 一级伤损 | 无 |  | 无伤 |  |  |  |  | 2021.3.26 |  | 朱立宏 |  |  |  | 高铁
342 | 10923 | 2021 | 3 | 18 | 徐州工务段 | 青盐线 | 下 | 左 | K342+836 |  | 轨头伤损 | 轨头内侧 | 8 | 距盐端2个导孔72米 | 一级伤损 | 无 |  | 无伤 |  |  |  |  | 2021.3.27 |  | 朱立宏 |  |  |  | 高铁
343 | 10923 | 2021 | 3 | 18 | 徐州工务段 | 青盐线 | 下 | 左 | K426+021 |  | 焊缝伤损 | 轨头内侧 | 8 | 距青端导孔35.1米 | 一级伤损 | 无 |  | 无伤 |  |  |  |  | 2021.3.28 |  | 朱立宏 |  |  |  | 高铁
344 | 10924 | 2021 | 3 | 16 | 上海工务段 | 沪宁城际 | 下 | 左 | K4+554 |  | 焊缝伤损 | 轨头外中 | 10 | 上海西站8#岔后焊缝 | 一级伤损 | 有 | 监控 | 未到轻伤 |  |  |  | 铝焊接头焊筋台阶 | 2021.3.22 |  | 刘文消 | 对比更换 |  | 202104 | 高铁
345 | 10924 | 2021 | 3 | 18 | 上海高铁基础设施段 | 沪昆高速 | 下 | 右 | K2+398 |  | 轨头伤损 | 轨头 | 30*30 | 七宝线路所8#岔直护基本轨 | 一级伤损 | 有 | 监控 | 未到轻伤 |  |  |  | 未达轻伤 | 2021.3.19 |  | 刘文消 |  |  |  | 高铁
346 | 10925 | 2021 | 3 | 10 | 杭州工务段 | 杭昌高速 | 上 | 右 | K2+251-K2+250 |  | 轨头伤损 | 轨头中间 | 30*40 | 连续擦伤 | 一级伤损 | 有 | 监控 | 轻伤 |  |  |  | 钢轨表面擦痕 | 2021.3.18 |  | 李晓坤 |  |  |  | 高铁
347 | 10925 | 2021 | 3 | 10 | 杭州工务段 | 杭昌高速 | 下 | 右 | K95+454 |  | 焊缝伤损 | 轨头内侧 | 10 | 距昌端温调器0.44M距杭端68M有一导线孔 | 一级伤损 | 无 |  | 无伤 |  |  |  |  | 2021.3.15 |  | 李晓坤 |  |  |  | 高铁
348 | 10925 | 2021 | 3 | 11 | 杭州工务段 | 杭昌高速 | 下 | 左 | K179+759 |  | 焊缝伤损 | 轨腰 | 3 | 昌端42.8M杭端38.8M各有一个导线孔 | 一级伤损 | 无 |  | 无伤 |  |  |  |  | 2021.3.19 |  | 李晓坤 |  |  |  | 高铁
349 | 10925 | 2021 | 3 | 11 | 杭州工务段 | 杭昌高速 | 下 | 右 | K181+980 |  | 轨底伤损 | 轨底 | 3 | 昌端14.2M有两个导线孔杭端12.7M有一个导线孔 | 一级伤损 | 无 |  | 无伤 |  |  |  |  | 2021.3.19 |  | 李晓坤 |  |  |  | 高铁
350 | 10925 | 2021 | 3 | 11 | 芜湖工务段 | 杭昌高速 | 下 | 右 | K241+460 |  | 焊缝伤损 | 轨腰 | 3 | 昌端110.2M杭端7M各有一个导线孔 | 一级伤损 | 无 |  | 无伤 |  |  |  |  | 2021.3.16 |  | 李晓坤 |  |  |  | 高铁
351 | 10925 | 2021 | 3 | 12 | 芜湖工务段 | 合福高速 | 上 | 右 | K1269+149 |  | 核伤 | 轨头内侧 | 10 | 绩溪北合福场202#岔尖轨 | 一级伤损 | 无 |  | 无伤 |  |  |  |  | 2021.3.19 |  | 李晓坤 |  |  |  | 高铁
352 | 10925 | 2021 | 3 | 12 | 芜湖工务段 | 合福高速 | 上 | 右 | K1188+766 |  | 焊缝伤损 | 轨底 | 3 | 合端36.5M福端41.3M各有一个导线孔 | 一级伤损 | 无 |  | 无伤 |  |  |  |  | 2021.3.19 |  | 李晓坤 |  |  |  | 高铁
353 | 10925 | 2021 | 3 | 12 | 合肥工务段 | 合福高速 | 上 | 右 | K1104+389 |  | 核伤 | 轨头中间外侧 | 12 | 无为3#岔心 | 一级伤损 | 无 |  | 无伤 |  |  |  |  | 2021.3.17 |  | 李晓坤 |  |  |  | 高铁
354 | 10925 | 2021 | 3 | 13 | 合肥工务段 | 合福高速 | 上 | 右 | K972+411 |  | 轨底伤损 | 轨底 | 3 | 福端9.3M有两个导线孔合端19.4M有一个导线孔 | 一级伤损 | 无 |  | 无伤 |  |  |  |  | 2021.3.17 |  | 李晓坤 |  |  |  | 高铁
355 | 10925 | 2021 | 3 | 14 | 蚌埠工务段 | 京沪高铁 | 下 | 左 | K901+861-K901+870 |  | 轨头伤损 | 轨头中间内侧 | 30*30 | 连续擦伤 | 一级伤损 | 有 | 更换 | 重伤 |  |  |  | 轻伤 | 2021.3.22 |  | 李晓坤 |  |  |  | 高铁
356 | 10926 | 2021 | 3 | 8 | 上海工务段 | 沪昆线 | 下 | 右 | K40+707 | 沪端 | 螺孔裂纹 | 1C | 3 | 春申18#岔曲导轨接头 | 一级伤损 | 无 |  | 无伤 |  |  |  |  | 2021.3.11 |  | 王长明 |  |  |  | 普铁
357 | 10926 | 2021 | 3 | 8 | 杭州工务段 | 沪昆线 | 下 | 右 | K109+173 |  | 轨底伤损 | 轨底 | 3 | 昆端50米有一有缝接头 | 一级伤损 | 无 |  | 无伤 |  |  |  |  | 2021.3.18 |  | 苏多虎 |  |  |  | 普铁
358 | 10926 | 2021 | 3 | 8 | 杭州工务段 | 沪昆线 | 下 | 右 | K137+999 |  | 轨底伤损 | 轨底 | 3 | 昆端34米有一有缝接头 | 一级伤损 | 无 |  | 无伤 |  |  |  |  | 2021.3.11 |  | 苏多虎 |  |  |  | 普铁
359 | 10926 | 2021 | 3 | 9 | 杭州工务段 | 沪昆线 | 下 | 右 | K191+621 |  | 轨底伤损 | 轨底 | 3 | 笕桥34#岔基本轨或距岔前焊缝约4.5米处,图中公里数有误 2021.01.06已发一级伤损通知 | 一级伤损 | 无 |  | 无伤 |  |  |  |  | 2021.3.16 |  | 王长明 |  |  |  | 普铁
360 | 10926 | 2021 | 3 | 9 | 杭州工务段 | 沪昆线 | 下 | 右 | K195+505 |  | 轨头伤损 | 轨头 | 18*26 | 杭州东普速场121#岔直导轨,图中公里数有误 | 一级伤损 | 有 | 监控 | 轻伤 |  |  |  | 轻伤 | 2021.3.15 |  | 王长明 |  |  |  | 普铁
361 | 10926 | 2021 | 3 | 9 | 杭州工务段 | 沪昆线 | 下 | 左 | K204+901 | 沪端 | 螺孔裂纹 | 1B | 3 | 盈宁1#岔岔前接头 | 一级伤损 | 无 |  | 无伤 |  |  |  |  | 2021.3.15 |  | 王长明 |  |  |  | 普铁
362 | 10926 | 2021 | 3 | 9 | 杭州工务段 | 沪昆线 | 下 | 右 | K282+430 | 沪端 | 螺孔裂纹 | 1C | 3 | 牌头10#岔与4#岔之间接头 | 一级伤损 | 无 |  | 无伤 |  |  |  |  | 2021.3.16 |  | 王长明 |  |  |  | 普铁
363 | 10926 | 2021 | 3 | 9 | 杭州工务段 | 沪昆线 | 下 | 左 | K390+059 |  | 焊缝伤损 | 轨底 | 3 | 距汤溪1#岔直护轨基本轨昆端焊头12米 | 一级伤损 | 无 |  | 无伤 |  |  |  |  | 2021.3.15 |  | 苏多虎 |  |  |  | 普铁
364 | 10926 | 2021 | 3 | 9 | 杭州工务段 | 沪昆线 | 下 | 右 | K363+023 |  | 焊缝伤损 | 轨头内侧 | 8*10 | 沪端69.7米有一有缝接头 | 一级伤损 | 无 |  | 无伤 |  |  |  |  | 2021.3.19 |  | 苏多虎 |  |  |  | 普铁
365 | 10926 | 2021 | 3 | 9 | 杭州工务段 | 沪昆线 | 下 | 左 | K434+685 |  | 焊缝伤损 | 轨底 | 5 | 距衢州东8#岔岔后焊头15.1米 | 一级伤损 | 有 | 监控 | 轻伤 |  |  |  | 沪昆下行衢州东站N8岔直护轨根焊缝，昆端内侧轨脚三档Φ4-9dB,轻伤工区监控 | 2021.3.18 |  | 苏多虎 |  |  |  | 普铁
366 | 10926 | 2021 | 3 | 10 | 杭州工务段 | 衢宁线 | 单 | 左 | K36+016 |  | 轨底伤损 | 轨底 | 3 | 衢端约42.8米有一导线孔或宁端约49.5米有一导线孔 | 一级伤损 | 有 | 打磨 | 轻伤 |  |  |  | 经现场复核确认为轨底划痕，轨底经打磨后也无出波。 | 2021.3.19 |  | 王长明 |  |  |  | 普铁
367 | 10926 | 2021 | 3 | 10 | 杭州工务段 | 衢宁线 | 单 | 左 | K145+716 |  | 轨底伤损 | 轨底 | 3 | 龙泉市9#岔直基本轨 | 一级伤损 | 有 | 打磨 | 轻伤 |  |  |  | 距尖轨尖端第5根枕木头处轨底划痕，通知线路工区打磨处理。 | 2021.3.17 |  | 苏多虎 |  |  |  | 普铁
368 | 10926 | 2021 | 3 | 10 | 杭州工务段 | 衢宁线 | 单 | 左 | K118+111 |  | 焊缝伤损 | 轨底 | 3 | 衢州普速场0.7米；庆元0.74米各有一导孔 | 一级伤损 | 有 | 监控 | 未到轻伤 |  |  |  | 现场复核确认是轨底台阶引起的可疑出波 | 2021.3.17 |  | 苏多虎 |  |  |  | 普铁
369 | 10926 | 2021 | 3 | 13 | 杭州工务段 | 沪昆线 | 下 | 左 | K483+394 |  | 轨头伤损 | 轨头 | 18*20 | 上铺29#岔护基轨（伤损代码：14） | 一级伤损 | 有 | 更换 | 轻伤 |  |  |  | 该处鱼鳞伤已于2019.10.23工区进行轻伤监控，2021.3.02复核后为轻伤有发展，4.01复核未达到重伤， | 2021.3.23 |  | 王长明 |  |  |  | 普铁
370 | 10926 | 2021 | 3 | 13 | 杭州工务段 | 沪昆线 | 上 | 右 | K362+840 |  | 焊缝伤损 | 轨头内侧 | 8*8 | 距金华普速场424#岔岔后焊头11.6米 | 一级伤损 | 无 |  | 无伤 |  |  |  |  | 2021.3.23 |  | 苏多虎 |  |  |  | 普铁
371 | 10926 | 2021 | 3 | 14 | 杭州工务段 | 沪昆线 | 上 | 左 | K267+851 |  | 轨头伤损 | 轨头 | 18*20 | 诸暨普速场10#岔尖轨尖前曲基本轨 | 一级伤损 | 无 |  | 无伤 |  |  |  |  | 2021.3.24 |  | 王长明 |  |  |  | 普铁
372 | 10926 | 2021 | 3 | 14 | 杭州工务段 | 沪昆线 | 上 | 左 | K223+399 |  | 焊缝伤损 | 轨底 | 3 | 萧山16#岔直股尖轨跟 | 一级伤损 | 无 |  | 无伤 |  |  |  |  | 2021.3.22 |  | 苏多虎 |  |  |  | 普铁
373 | 10926 | 2021 | 3 | 15 | 杭州工务段 | 沪昆绕行线 | 下 | 右 | K19+966 |  | 轨头伤损 | 轨头内中 | 10*10 | 萧山西7#岔岔前焊缝旁边（图中里程有误） | 一级伤损 | 有 | 打磨 | 未到轻伤 |  |  |  | 未到轻伤 | 2021.3.24 |  | 王长明 |  |  |  | 普铁
374 | 10926 | 2021 | 3 | 15 | 宁波工务段 | 萧甬线 | 下 | 右 | K21+083 |  | 轨头伤损 | 轨头 | 16*18 | 旁边有一加固接头 | 一级伤损 | 无 |  | 无伤 |  |  |  |  | 2021.3.25 |  | 王长明 |  |  |  | 普铁
375 | 10926 | 2021 | 3 | 15 | 宁波工务段 | 萧甬线 | 下 | 右 | K29+836 |  | 轨头伤损 | 轨头外中 | 8*10 | 萧端约43.1米有两个导线孔或甬端约1.9米有一导线孔 | 一级伤损 | 无 |  | 无伤 |  |  |  |  | 2021.3.25 |  | 王长明 |  |  |  | 普铁
376 | 10926 | 2021 | 3 | 15 | 宁波工务段 | 萧甬线 | 下 | 右 | K87+522 |  | 轨头伤损 | 轨头外中 | 9*11 | 萧端约55.3米有一导线孔或甬端约11.4米有四个导线孔 | 一级伤损 | 无 |  | 无伤 |  |  |  |  | 2021.3.24 |  | 王长明 |  |  |  | 普铁
377 | 10926 | 2021 | 3 | 15 | 宁波工务段 | 萧甬线 | 下 | 左 | K88+452 |  | 轨头伤损 | 轨头中外 | 8*8 | 距宁波端5.7米有一导孔 | 一级伤损 | 无 |  | 无伤 |  |  |  |  | 2021.3.24 |  | 朱立宏 |  |  |  | 普铁
378 | 10927 | 2021 | 3 | 12 | 合肥工务段 | 淮南线 | 上 | 左 | K88+507 |  | 焊缝伤损 | 轨头外侧 | 7*8 | 距淮端新店线路所3#岔岔前焊缝约17.1米（伤损代码：73） | 一级伤损 | 有 | 监控 | 未到轻伤 |  |  |  | 现场复核为焊缝合端下颚有推瘤不净所导致，以排除，无可疑。工区作为重点检查、监控。 | 2021.3.18 |  | 王长明 |  |  |  | 普铁
379 | 10927 | 2021 | 3 | 14 | 蚌埠工务段 | 青阜线 | 上 | 右 | K48+280 |  | 轨头伤损 | 轨头内侧 | 8*8 | 距青町48#岔岔跟焊头117.6米 | 一级伤损 | 无 |  | 无伤 |  |  |  |  | 2021.3.22 |  | 苏多虎 |  |  |  | 普铁
380 | 10927 | 2021 | 3 | 15 | 蚌埠工务段 | 符夹线 | 下 | 左 | K33+483 | 符端 | 螺孔裂纹 | 1B | 3 | 濉溪站3#岔前接头 | 一级伤损 | 无 |  | 无伤 |  |  |  |  | 2021.3.18 |  | 陈林 |  |  |  | 普铁
381 | 10927 | 2021 | 3 | 17 | 阜阳工务段 | 京九线 | 下 | 右 | K833+151 |  | 核伤 | 轨头 | 15 | 伤损距京端方向6.410米有一个导线孔九段方向11.552米有一个焊缝 | 二级伤损 | 有 | 更换 | 重伤 |  |  |  | 距九端11.670米处轨顶面作用边鱼鳞下5mm有一核伤，核宽8mm，核高10mm，距作用边内侧4mm | 2021.3.18 |  | 陈林 |  |  |  | 普铁
382 | 10928 | 2021 | 3 | 10 | 上海高铁基础设施段 | 沪昆高速 | 上 | 右 | K107+859 |  | 轨底伤损 | 轨底 | 3 | 沪端48.9米，昆端10.6米各有一个导线孔 | 一级伤损 | 无 |  | 无伤 |  |  |  |  | 2021.3.12 |  | 张培星 |  |  |  | 高铁
383 | 10923 | 2021 | 3 | 19 | 新长工务段 | 新长线 | 单 | 右 | K281+270 |  | 焊缝伤损 | 轨腰 | 6 | 距长端导孔7.2米 | 一级伤损 | 无 |  | 无伤 |  |  |  |  | 2021.3.25 |  | 朱立宏 |  |  |  | 普铁
384 | 10923 | 2021 | 3 | 19 | 新长工务段 | 新长线 | 单 | 右 | K308+083 |  | 轨底伤损 | 轨底 | 4 | 距长端2个导孔2.4米 | 一级伤损 | 无 |  | 无伤 |  |  |  |  | 2021.3.21 |  | 朱立宏 |  |  |  | 普铁
385 | 10923 | 2021 | 3 | 19 | 新长工务段 | 新长线 | 单 | 右 | K257+766 |  | 轨头伤损 | 轨头 | 10 | 距新端三个导孔1.6米 | 一级伤损 | 无 |  | 无伤 |  |  |  |  | 2021.3.23 |  | 赵军 |  |  |  | 普铁
386 | 10924 | 2021 | 3 | 19 | 杭州工务段 | 杭甬联络 | 下 | 左 | K174+708-k174+933 |  | 轨头伤损 | 轨头 | 40*40 | 连续擦伤 | 一级伤损 | 有 | 加固 | 轻伤 |  |  |  | K174.760鱼鳞伤深7mm | 2021.3.28 |  | 刘文消 |  |  |  | 高铁
387 | 10925 | 2021 | 3 | 19 | 上海工务段 | 沪宁城际 | 上 | 右 | K4+687 |  | 轨底伤损 | 轨底 | 3 | 上海西16#岔直导轨 | 一级伤损 | 无 |  | 无伤 |  |  |  |  | 2021.3.22 |  | 李晓坤 |  |  |  | 高铁
388 | 10925 | 2021 | 3 | 19 | 上海工务段 | 沪宁城际 | 上 | 左 | K5+991 |  | 轨头伤损 | 轨头中间内侧 | 30*30 | 上海西21#岔岔心（2月2日下关注现改升一级） | 一级伤损 | 有 | 更换 | 重伤 |  |  |  | 鱼鳞伤轻伤有发展 | 2021.3.22 |  | 李晓坤 |  |  |  | 高铁
389 | 10925 | 2021 | 3 | 21 | 合肥工务段 | 沪蓉线 | 下 | 右 | K358+739 |  | 轨头伤损 | 轨头中间内侧 | 30*40 | 全椒3#岔尖轨 | 一级伤损 | 有 | 监控 | 轻伤 |  |  |  | 尖轨轨面擦伤125*35*0.8mm | 2021.3.24 |  | 李晓坤 |  |  |  | 高铁
390 | 10925 | 2021 | 3 | 21 | 合肥工务段 | 沪蓉线 | 下 | 左 | K361+843 |  | 轨头伤损 | 轨头中间外侧 | 30*40 | 合肥端68.9M南京端9.8M各有一个导线孔 | 一级伤损 | 有 | 监控 | 轻伤 |  |  |  | 大腰轨面擦伤60*42*0.6mm | 2021.3.24 |  | 李晓坤 |  |  |  | 高铁
391 | 10925 | 2021 | 3 | 22 | 合肥工务段 | 沪蓉线 | 下 | 左 | K598+663-K598+671 |  | 轨头伤损 | 轨头内侧中间 | 30*40 | 金寨7#岔直基本轨（2月15日下关注） | 一级伤损 | 有 | 监控 | 轻伤 |  |  |  | 轨面擦伤50*35*0.7mm | 2021.3.24 |  | 李晓坤 |  |  |  | 高铁
392 | 10926 | 2021 | 3 | 21 | 宁波工务段 | 萧甬线 | 上 | 左 | K49+031 |  | 轨头伤损 | 轨头内中 | 9*8 | 距萧端皋埠10# 岔前接头约4.7米 | 一级伤损 | 无 |  | 无伤 |  |  |  |  | 2021.3.29 |  | 王长明 |  |  |  | 普铁
393 | 10926 | 2021 | 3 | 21 | 杭州工务段 | 笕杭线 | 上 | 左 | K198+057 |  | 轨头伤损 | 轨头 | 12*13 | 艮山门306#岔基本轨 | 一级伤损 | 有 | 监控 | 未到轻伤 |  |  |  | 加强检查，下个周期有发展通知线路工区加强监控 | 2021.3.23 |  | 王长明 |  |  |  | 普铁
394 | 10926 | 2021 | 3 | 22 | 芜湖工务段 | 皖赣线 | 上 | 左 | K46+573 | 宣端 | 螺孔裂纹 | 1D | 3 | 巷口桥5#岔岔前接头（伤损代码：53） | 一级伤损 | 无 |  | 无伤 |  |  |  |  | 2021.3.29 |  | 王长明 |  |  |  | 普铁
395 | 10926 | 2021 | 3 | 22 | 芜湖工务段 | 皖赣线 | 下 | 左 | K1+276 | 芜湖 | 螺孔裂纹 | 1B | 3 | 八里湾22#岔岔前接头（里程有误） | 一级伤损 | 无 |  | 无伤 |  |  |  |  | 2021.3.30 |  | 苏多虎 |  |  |  | 普铁
396 | 10927 | 2021 | 3 | 22 | 合肥工务段 | 合九线 | 单 | 左 | K28+995 | 九端 | 螺孔裂纹 | 1B | 5 | 丰乐站2#岔前接头 | 一级伤损 | 有 | 更换 | 重伤 |  |  |  | 胶结头孔裂一孔向二孔上裂5mm | 2021.3.24 |  | 陈林 |  |  |  | 普铁
397 | 10927 | 2021 | 3 | 23 | 合肥工务段 | 合九线 | 单 | 右 | K259+299 |  | 轨头伤损 | 轨头 | 10 | 伤损距九段方向500.642米有一个焊缝 | 一级伤损 | 无 |  | 无伤 |  |  |  |  | 2021.3.29 |  | 陈林 |  |  |  | 普铁
398 | 10928 | 2021 | 3 | 24 | 徐州工务段 | 徐兰高速 | 下 | 左 | K231+878 |  | 轨头伤损 | 轨头中内 | 10 | 距萧县北4#岔岔前有缝接头31.3米 | 一级伤损 | 无 |  | 无伤 |  |  |  |  | 2021.4.1 |  | 苏多虎 |  |  |  | 高铁
399 | 10923 | 2021 | 3 | 26 | 新长工务段 | 海洋线 | 单 | 左 | K73+047 |  | 焊缝伤损 | 轨腰 | 4 | 距海安端导孔12米 | 一级伤损 | 无 |  | 无伤 |  |  |  |  | 2021.4.2 |  | 朱立宏 |  |  |  | 普铁
400 | 10924 | 2021 | 3 | 27 | 宁波工务段 | 杭深线 | 下 | 左 | K307+291 |  | 轨头伤损 | 轨头 | 15*15 | 庄桥站6#岔心 | 一级伤损 | 有 | 监控 | 未到轻伤 |  |  |  | 岔心1.0-1.2 | 2021.3.31 |  | 刘文消 |  |  |  | 高铁
401 | 10924 | 2021 | 3 | 27 | 宁波工务段 | 杭深线 | 下 | 左 | K314+762 |  | 焊缝伤损 | 轨头内外 | 10 | 宁波站14#岔前焊缝 | 一级伤损 | 无 |  | 无伤 |  |  |  |  | 2021.3.31 |  | 刘文消 |  |  |  | 高铁
402 | 10926 | 2021 | 3 | 25 | 杭州工务段 | 宣杭线 | 下 | 右 | K113+699 |  | 轨底伤损 | 轨底 | 5 | 长兴南41#岔直股尖轨 | 一级伤损 | 无 |  | 无伤 |  |  |  |  | 2021.3.31 |  | 苏多虎 |  |  |  | 普铁
403 | 10926 | 2021 | 3 | 25 | 杭州工务段 | 宣杭线 | 下 | 左 | K114+232 |  | 轨底伤损 | 轨底 | 3 | 宣城端48.7米；杭州端40.2米各有一导孔 | 一级伤损 | 无 |  | 无伤 |  |  |  |  | 2021.3.31 |  | 苏多虎 |  |  |  | 普铁
404 | 10926 | 2021 | 3 | 26 | 杭州工务段 | 笕杭线 | 上 | 左 | K196+955 |  | 轨头伤损 | 轨头内中 | 9*10 | 距沪端艮山门110#岔岔前接头约33.9米（伤损代码：21） | 一级伤损 | 有 | 更换 | 设备已更换 |  |  |  | 设备已更换 | 2021.3.28 |  | 王长明 |  |  |  | 普铁
405 | 10926 | 2021 | 3 | 26 | 上海工务段 | 沪昆线 | 上 | 左 | K41+389 |  | 轨头伤损 | 轨头中内 | 10*10 | 昆端13.9米有一导孔；沪端28.4米有一有缝接头 | 一级伤损 | 有 | 更换 | 重伤 |  |  |  | 加固一周更换 轨头鱼鳞伤深9.5mm | 2021.4.1 |  | 苏多虎 |  |  |  | 普铁
406 | 10926 | 2021 | 3 | 26 | 上海工务段 | 沪昆线 | 上 | 左 | K35+489 |  | 轨头伤损 | 轨头内侧 | 8*10 | 昆端32.8米；沪端55.8米各有一导孔 | 一级伤损 | 无 |  | 无伤 |  |  |  |  | 2021.4.4 |  | 苏多虎 |  |  |  | 普铁
407 | 10926 | 2021 | 3 | 26 | 上海工务段 | 沪昆线 | 上 | 左 | K22+555 |  | 轨头伤损 | 轨头内中外 | 15*10 | 昆端69米；沪端54.1米各有一导孔 | 一级伤损 | 有 | 监控 | 未到轻伤 |  |  |  | 钢轨表面有鱼鳞伤损未达判伤标准 | 2021.3.31 |  | 苏多虎 |  |  |  | 普铁
408 | 10926 | 2021 | 3 | 26 | 上海工务段 | 南何立交线 | 下 | 右 | K2+630-K2+720 |  | 轨头伤损 | 轨头中内 | 8*8 | K2+681南翔二场端26.6米有一导孔 | 一级伤损 | 有 | 监控 | 未到轻伤 |  |  |  | 钢轨表面连续鱼鳞伤，深度小于6mm未达判伤标准 | 2021.4.1 |  | 苏多虎 |  |  |  | 普铁
409 | 10923 | 2021 | 3 | 28 | 徐州工务段 | 陇海线 | 上 | 右 | K222+320 | 连端 | 螺孔裂纹 | 1C | 6 | 徐州84*90岔群，直尖轨跟接头 | 一级伤损 | 无 |  | 无伤 |  |  |  |  | 2021.3.29 |  | 朱立宏 |  |  |  | 普铁
410 | 10923 | 2021 | 3 | 28 | 徐州工务段 | 夹北线 | 上 | 左 | K0+776 |  | 焊缝伤损 | 轨头内测 | 10 | 距夹河寨87#岔后693米，距徐端普通接头3.1米 | 一级伤损 | 无 |  | 无伤 |  |  |  |  | 2021.03.31 |  | 赵军 |  |  |  | 普铁
411 | 10923 | 2021 | 3 | 28 | 徐州工务段 | 夹北线 | 上 | 右 | K8+299 |  | 焊缝伤损 | 轨头内中侧 | 10 | 杨屯4#尖轨根焊缝 | 一级伤损 | 无 |  | 无伤 |  |  |  |  | 2021.03.30 |  | 赵军 |  |  |  | 普铁
412 | 10923 | 2021 | 3 | 28 | 徐州工务段 | 夹北线 | 上 | 右 | K8+798 |  | 焊缝伤损 | 轨头中间 | 10 | 杨屯84#岔后焊缝 | 一级伤损 | 无 |  | 无伤 |  |  |  |  | 2021.03.30 |  | 赵军 |  |  |  | 普铁
413 | 10923 | 2021 | 3 | 28 | 徐州工务段 | 夹北线 | 上 | 左 | K8+810 |  | 焊缝伤损 | 轨头中间 | 10 | 杨屯84#岔后第二个焊缝 | 一级伤损 | 无 |  | 无伤 |  |  |  |  | 2021.03.30 |  | 赵军 | 对比更换 |  | 202105 | 普铁
414 | 10923 | 2021 | 3 | 28 | 徐州工务段 | 夹北线 | 上 | 右 | K15+036 |  | 焊缝伤损 | 轨头中间 | 10 | 距徐端一焊缝39.9米，区间加固焊缝 | 一级伤损 | 有 | 更换 | 重伤 |  |  |  | 现场复核提高70°灵敏度发现轨头核伤 | 2021.04.07 |  | 赵军 |  |  |  | 普铁
415 | 10927 | 2021 | 3 | 28 | 合肥工务段 | 淮南线 | 下 | 左 | K109+021 |  | 焊缝伤损 | 轨底 | 5 | 撮镇3#岔前焊缝（芜端4.5米有一个普通接头） | 一级伤损 | 无 |  | 无伤 |  |  |  |  | 2021.4.6 |  | 张培星 |  |  |  | 普铁
416 | 10927 | 2021 | 3 | 28 | 合肥工务段 | 淮南线 | 下 | 右 | K157+706 |  | 轨头伤损 | 轨头中间 | 12 | 淮端5.3米，芜端56.6米各有一个导线孔 | 一级伤损 | 有 | 监控 | 未到轻伤 |  |  |  | 曲下股轨面压塌引起的剥落掉块 | 2021.4.6 |  | 张培星 |  |  |  | 普铁
417 | 10927 | 2021 | 3 | 28 | 合肥工务段 | 淮南线 | 下 | 右 | K204+562 | 淮端 | 螺孔裂纹 | 1B | 5 | 裕溪口19#岔前接头 | 一级伤损 | 有 | 更换 | 重伤 |  |  |  | 裕溪口19#岔前接头一孔向二孔上裂5mm | 2021.3.31 |  | 刘文消 |  |  |  | 普铁
418 | 10927 | 2021 | 3 | 28 | 芜湖工务段 | 宁芜线 | 上 | 左 | K103+897 |  | 轨底伤损 | 轨底 | 3 | 芜端0.23米有一焊缝，宁端13.5米有一导孔 | 一级伤损 | 无 |  | 无伤 |  |  |  |  | 2021.4.6 |  | 刘文消 |  |  |  | 普铁
419 | 10923 | 2021 | 3 | 29 | 蚌埠工务段 | 京沪线 | 下 | 左 | K876+445 |  | 焊缝伤损 | 轨腰 | 6 | 宿州9#岔后焊缝 | 一级伤损 | 有 | 更换 | 重伤 |  |  |  | 重伤 | 2021.4.7 |  | 朱立宏 |  |  |  | 普铁
420 | 10923 | 2021 | 3 | 29 | 蚌埠工务段 | 京沪线 | 下 | 左 | K923+044 |  | 核伤 | 轨头中内 | 10 | 距固镇7#岔后接头6.1米 | 一级伤损 | 无 |  | 无伤 |  |  |  |  | 2021.4.6 |  | 朱立宏 |  |  |  | 普铁
421 | 10923 | 2021 | 3 | 29 | 徐州工务段 | 京沪线 | 下 | 右 | K841+687 |  | 轨头伤损 | 轨头内测 | 10 | 距沪端一对导孔48.1米 | 一级伤损 | 无 |  | 无伤 |  |  |  |  | 2021.03.31 |  | 赵军 |  |  |  | 普铁
422 | 10923 | 2021 | 3 | 29 | 徐州工务段 | 京沪线 | 下 | 右 | K848+162 |  | 焊缝伤损 | 轨腰 | 5 | 夹沟2#岔后焊缝 | 一级伤损 | 无 |  | 无伤 |  |  |  |  | 2021.03.31 |  | 赵军 |  |  |  | 普铁
423 | 10924 | 2021 | 3 | 30 | 宁波工务段 | 杭深线 | 上 | 右 | K308+818 |  | 轨头伤损 | 轨头外侧 | 12 | 温州端14.3米，杭州端35厘米各有2个导线孔 | 一级伤损 | 无 |  | 无伤 |  |  |  |  | 2021.4.7 |  | 张培星 |  |  |  | 高铁
424 | 10923 | 2021 | 3 | 30 | 南京桥工段 | 京沪线 | 下 | 右 | K1129+806 |  | 轨头伤损 | 轨头内侧 | 8 | 距高里128#岔前焊缝6.9米，注意核伤校对 | 一级伤损 | 有 | 监控 | 未到轻伤 |  |  |  | 3月份新换的钢轨，轨头作用边锈蚀,未到轻伤标准。 | 2021.4.2 |  | 朱立宏 |  |  |  | 普铁
425 | 10923 | 2021 | 3 | 30 | 南京桥工段 | 京沪线 | 下 | 左 | K1186+735 |  | 核伤 | 轨头中部 | 10 | 距沪端4个导孔16.4米，距京端2个导孔54.4米 | 一级伤损 | 有 | 监控 | 未到轻伤 |  |  |  | 现场检查确认为焊缝轮廓出波，校对未伤损波形，未到轻伤标准。 | 2021.4.1 |  | 朱立宏 |  |  |  | 普铁
426 | 10923 | 2021 | 3 | 31 | 上海工务段 | 京沪线 | 下 | 左 | K1385+570 | 京端 | 螺孔裂纹 | 1B | 8 | 唯亭3道，距唯亭11#岔后接头354米 | 一级伤损 | 无 |  | 无伤 |  |  |  |  | 2021.4.8 |  | 朱立宏 |  |  |  | 普铁
427 | 10923 | 2021 | 3 | 31 | 上海工务段 | 京沪线 | 下 | 左 | K1347+653 |  | 焊缝伤损 | 轨腰 | 5 | 望亭5#岔后焊缝 | 一级伤损 | 无 |  | 无伤 |  |  |  |  | 2021.4.8 |  | 赵军 |  |  |  | 普铁
428 | 10922 | 2021 | 4 | 9 | 上海工务段 | 京沪线 | 上 | 右 | K1360+525 |  | 焊缝伤损 | 焊缝轨头 | 10 | 伤损距沪端方向普通接头7.960米 | 一级伤损 | 有 | 监控 | 未到轻伤 |  |  |  | 焊筋台阶 | 2021.4.12 |  | 陈林 |  |  |  | 普铁
429 | 10922 | 2021 | 4 | 9 | 上海工务段 | 京沪线 | 上 | 左 | K1252+088 | 沪端 | 螺孔裂纹 | 1C | 5 | 丹阳东10#岔前接头 | 一级伤损 | 有 | 更换 | 重伤 |  |  |  | 重伤 | 2021.4.16 |  | 赵军 |  |  |  | 普铁
430 | 10922 | 2021 | 4 | 11 | 蚌埠工务段 | 京沪线 | 上 | 右 | K932+235 | 沪端 | 螺孔裂纹 | 1C | 3 | 连城20#道岔直导轨普通接头 | 一级伤损 | 无 |  | 无伤 |  |  |  |  | 2021.4.16 |  | 陈林 |  |  |  | 普铁
431 | 10923 | 2021 | 4 | 8 | 杭州工务段 | 沪昆线 | 下 | 右 | K119+458 |  | 焊缝伤损 | 轨头内侧 | 10 | 距马王塘3号岔后焊缝52.2米 | 一级伤损 | 无 |  | 无伤 |  |  |  |  | 2021.4.18 |  | 毛永胜 |  |  |  | 普铁
432 | 10924 | 2021 | 4 | 9 | 上海高铁基础设施段 | 宁杭高铁 | 上 | 右 | K71+784 |  | 轨头伤损 | 轨头中间内侧 | 35*30 | 杭端31.3M有一导线孔宁端65M有一焊缝 | 一级伤损 | 有 | 加固 | 轻伤 |  |  |  | 轨顶面擦伤 长度80MM*20MM | 2021.4.12 |  | 李晓坤 |  |  |  | 高铁
433 | 10925 | 2021 | 4 | 6 | 合肥工务段 | 宁西线 | 下 | 右 | K892+666 |  | 轨头伤损 | 轨头 | 10 | 距西端普通接头1.7米，3道停车 | 一级伤损 | 无 |  | 无伤 |  |  |  |  | 2021.4.15 |  | 赵军 |  |  |  | 普铁
434 | 10925 | 2021 | 4 | 7 | 合肥工务段 | 合武绕行线 | 上 | 左 | K9+992 |  | 焊缝伤损 | 轨头中部 | 10 | 桃花店26#岔趾直股引轨 | 一级伤损 | 无 |  | 无伤 |  |  |  |  | 2021.4.15 |  | 朱立宏 |  |  |  | 普铁
435 | 10925 | 2021 | 4 | 11 | 阜阳工务段 | 京港高速 | 下 | 左 | K951+303 |  | 轨头伤损 | 轨头中内 | 10 | 距港端2个导孔0.7米，距京端导孔75.4米 | 一级伤损 | 有 | 监控 | 未到轻伤 |  |  |  | 未到轻伤 | 2021.4.16 |  | 朱立宏 |  |  |  | 高铁
436 | 10926 | 2021 | 4 | 8 | 南京桥工段 | 宁芜线 | 单 | 左 | K33+540 |  | 轨底伤损 | 轨底 | 3 | 南京方向78.5米有四个导孔 | 一级伤损 | 有 | 监控 | 未到轻伤 |  |  |  | 现场检查确认为焊缝轮廓出波，校对未达轻伤标准 | 2021.4.9 |  | 苏多虎 |  |  |  | 普铁
437 | 10926 | 2021 | 4 | 8 | 芜湖工务段 | 宁芜线 | 单 | 右 | K64+669 | 南京 | 轨腰伤损 | 轨端轨头下颚 | 3 | 区间接头 | 一级伤损 | 有 | 更换 | 无伤 |  |  |  | 设备已更换 | 2021.4.18 |  | 苏多虎 |  |  |  | 普铁
438 | 10926 | 2021 | 4 | 8 | 芜湖工务段 | 宁芜线 | 单 | 右 | K78+734 |  | 轨头伤损 | 轨头内中 | 8*8 | 芜湖方向14.5米有一有缝接头 | 一级伤损 | 无 |  | 无伤 |  |  |  |  | 2021.4.15 |  | 苏多虎 |  |  |  | 普铁
439 | 10926 | 2021 | 4 | 8 | 芜湖工务段 | 宁芜线 | 下 | 右 | K103+030 | 宁端 | 轨腰伤损 | 轨头下颚 | 3 | 距芜端芜湖东I场108#岔岔跟焊缝约38.0米 | 一级伤损 | 无 |  | 无伤 |  |  |  |  | 2021.4.16 |  | 王长明 | 对比更换 |  | 202105 | 普铁
440 | 10926 | 2021 | 4 | 8 | 合肥工务段 | 淮南线 | 上 | 左 | K172+249 |  | 轨底伤损 | 轨底 | 3 | 芜端约8.4米有一导线孔或淮端约88.0米有一导线孔 | 一级伤损 | 有 | 监控 | 轻伤 |  |  |  | 淮上行172+276左轨底划痕已判轻伤监控 | 2021.4.12 |  | 王长明 |  |  |  | 普铁
441 | 10926 | 2021 | 4 | 8 | 合肥工务段 | 淮南线 | 上 | 右 | K159+494 |  | 焊缝伤损 | 轨头下颚 | 3 | 芜端约32.7米有一导线孔或淮端约62.2米有一导线孔 | 一级伤损 | 无 |  | 无伤 |  |  |  |  | 2021.4.13 |  | 王长明 |  |  |  | 普铁
442 | 10926 | 2021 | 4 | 9 | 合肥工务段 | 淮南线 | 上 | 左 | K110+490 |  | 轨头伤损 | 轨头内外 | 8*8 | 撮镇16#岔直股尖轨 | 一级伤损 | 无 |  | 无伤 |  |  |  |  | 2021.4.14 |  | 苏多虎 |  |  |  | 普铁
443 | 10926 | 2021 | 4 | 10 | 阜阳工务段 | 阜淮线 | 上 | 右 | K109+865 |  | 轨底伤损 | 轨底 | 3 | 淮南端13米；阜阳端7.1米各有一导孔 | 一级伤损 | 无 |  | 无伤 |  |  |  |  | 2021.4.19 |  | 苏多虎 |  |  |  | 普铁
444 | 10926 | 2021 | 4 | 14 | 阜阳工务段 | 京九线 | 下 | 右 | K869+933 | 京端 | 螺孔裂纹 | 1C | 3 | 三塔镇9#岔岔前接头 | 一级伤损 | 有 | 更换 | 无伤 |  |  |  | 设备已更换 | 2021.4.22 |  | 苏多虎 |  |  |  | 普铁
445 | 10926 | 2021 | 4 | 14 | 阜阳工务段 | 京九线 | 上 | 右 | K839+962 |  | 焊缝伤损 | 轨头内侧 | 8*8 | 阜阳北827#岔岔前焊头 | 一级伤损 | 有 | 监控 | 未到轻伤 |  |  |  | 焊缝下颚焊渣未处理干净 | 2021.4.20 |  | 苏多虎 |  |  |  | 普铁
446 | 10928 | 2021 | 4 | 9 | 新长工务段 | 徐盐客专 | 下 | 左 | K228+898 |  | 焊缝伤损 | 焊缝轨腰 | 3 | 徐端约35.4米有一导线孔或盐端约41.3米有一导线孔 | 一级伤损 | 有 | 监控 | 未到轻伤 |  |  |  | 鄂部有焊渣 | 2021.4.10 |  | 王长明 |  |  |  | 高铁
447 | 10928 | 2021 | 4 | 9 | 新长工务段 | 徐盐客专 | 下 | 左 | K229+196 |  | 焊缝伤损 | 轨底 | 3 | 徐端约30.5米有一导线孔或盐端约23.7米有一导线孔 | 一级伤损 | 无 |  | 无伤 |  |  |  |  | 2021.4.10 |  | 王长明 |  |  |  | 高铁
448 | 10928 | 2021 | 4 | 9 | 新长工务段 | 徐盐客专 | 下 | 左 | K255+580 |  | 焊缝伤损 | 焊缝轨腰 | 3 | 徐端约61.9米有一导线孔或盐端约15.6米有一导线孔 | 一级伤损 | 有 | 监控 | 未到轻伤 |  |  |  | 轨头鄂部有少量焊渣 | 2021.4.10 |  | 王长明 |  |  |  | 高铁
449 | 10928 | 2021 | 4 | 9 | 新长工务段 | 徐盐客专 | 下 | 左 | K289+205 |  | 焊缝伤损 | 焊缝轨腰 | 3 | 徐端约62.4米有一导线孔或盐端约17.2米有一导线孔 | 一级伤损 | 有 | 监控 | 未到轻伤 |  |  |  | 鄂部有焊渣 | 2021.4.19 |  | 王长明 |  |  |  | 高铁
450 | 10928 | 2021 | 4 | 10 | 徐州工务段 | 徐盐客专 | 上 | 左 | K4+057 |  | 轨底伤损 | 轨底 | 5 | 距徐端一导孔18.2米 | 一级伤损 | 无 |  | 无伤 |  |  |  |  | 2021.4.19 |  | 赵军 |  |  |  | 高铁
451 | 10922 | 2021 | 4 | 18 | 徐州工务段 | 陇海线 | 上 | 左 | K14+303 |  | 轨头伤损 | 轨头内中 | 12 | 连端40.1米，兰端29.3米各有2个导线孔 | 一级伤损 | 无 |  | 无伤 |  |  |  |  | 2021.4.21 |  | 张培星 | 对比更换 |  | 202106 | 普铁
452 | 10922 | 2021 | 4 | 18 | 徐州工务段 | 陇海线 | 上 | 左 | K46+213 |  | 轨头伤损 | 轨头内中 | 15 | 包庄18#岔心轨 | 一级伤损 | 无 |  | 无伤 |  |  |  |  | 2021.4.27 |  | 张培星 |  |  |  | 普铁
453 | 10923 | 2021 | 4 | 18 | 杭州工务段 | 沪昆绕行线 | 上 | 左 | K0+828-K0+823 |  | 轨头伤损 | 轨头中间内侧 | 30*35 | 连续擦伤 | 一级伤损 | 有 | 监控 | 轻伤 |  |  |  | 原有鱼鳞伤轻伤监控，下周期有发展通知线路工区进行更换 | 2021.4.28 |  | 李晓坤 |  |  |  | 普铁
454 | 10923 | 2021 | 4 | 18 | 杭州工务段 | 沪昆绕行线 | 上 | 左 | K11+981 |  | 核伤 | 轨头中间内侧 | 12 | 钱塘江28#直导轨距直导轨焊缝0.11M | 一级伤损 | 有 | 监控 | 未到轻伤 |  |  |  | 加强检查，如下周期有发展通知线路工区进行打磨 | 2021.4.20 |  | 李晓坤 |  |  |  | 普铁
455 | 10923 | 2021 | 4 | 18 | 杭州工务段 | 沪昆绕行线 | 上 | 右 | K19+941 |  | 核伤 | 轨头中间内侧 | 12 | 萧山西7#岔曲基本轨4道开车经由 | 一级伤损 | 有 | 监控 | 轻伤 |  |  |  | 原有鱼鳞伤轻伤监控，下周期有发展通知线路工区进行更换 | 2021.4.20 |  | 李晓坤 |  |  |  | 普铁
456 | 10923 | 2021 | 4 | 18 | 芜湖工务段 | 宣杭线 | 上 | 左 | K78+998 |  | 轨头伤损 | 轨头擦伤 | 20*25 | 杭端30.8米，宣端7.6米各有一导孔 | 一级伤损 | 无 |  | 无伤 |  |  |  |  | 2021.4.23 |  | 刘文消 |  |  |  | 普铁
457 | 10925 | 2021 | 4 | 16 | 合肥工务段 | 沪蓉线 | 上 | 左 | K382+735 |  | 焊缝伤损 | 轨头下颚水平 | 3 | 黄庵6#岔岔前焊缝 | 一级伤损 | 无 |  | 无伤 |  |  |  |  | 2021.4.20 |  | 王长明 |  |  |  | 高铁
458 | 10925 | 2021 | 4 | 16 | 合肥工务段 | 沪蓉线 | 上 | 左 | K381+961 |  | 轨头伤损 | 轨头 | 10*15 | 距沪端有缝接头207米 | 一级伤损 | 有 | 监控 | 轻伤 |  |  |  | 轨面擦伤40*30*0.6mm | 2021.4.20 |  | 刘文消 |  |  |  | 高铁
459 | 10925 | 2021 | 4 | 16 | 新长工务段 | 宁启线 | 下 | 右 | K2+534 |  | 轨头伤损 | 轨头 | 10*12 | 宁端约54.5米有一导孔 | 一级伤损 | 有 | 监控 | 未到轻伤 |  |  |  | 轨面剥离 | 2021.4.26 |  | 苏多虎 |  |  |  | 高铁
460 | 10925 | 2021 | 4 | 18 | 新长工务段 | 宁启二期 | 单 | 左 | K351+818 |  | 焊缝伤损 | 轨底 | 6 | 启东15#岔趾曲股引轨 | 一级伤损 | 无 |  | 无伤 |  |  |  |  | 2021.4.26 |  | 朱立宏 |  |  |  | 普铁
461 | 10925 | 2021 | 4 | 19 | 新长工务段 | 宁启线 | 上 | 右 | K222+905 |  | 焊缝伤损 | 轨头中外 | 8 | 距如皋21#岔后焊缝12.5米 | 一级伤损 | 无 |  | 无伤 |  |  |  |  | 2021.4.26 |  | 朱立宏 |  |  |  | 高铁
462 | 10925 | 2021 | 4 | 19 | 新长工务段 | 宁启线 | 上 | 右 | K222+879 |  | 焊缝伤损 | 轨头中部 | 8 | 如皋21#岔直股翼轨 | 一级伤损 | 无 |  | 无伤 |  |  |  |  | 2021.4.27 |  | 朱立宏 |  |  |  | 高铁
463 | 10925 | 2021 | 4 | 19 | 新长工务段 | 宁启线 | 上 | 右 | K208+402 |  | 焊缝伤损 | 轨头中部 | 8 | 距海安18#岔后焊缝24.5米 | 一级伤损 | 无 |  | 无伤 |  |  |  |  | 2021.4.27 |  | 朱立宏 |  |  |  | 高铁
464 | 10925 | 2021 | 4 | 19 | 新长工务段 | 宁启线 | 上 | 右 | K203+928 |  | 焊缝伤损 | 轨腰 | 4 | 距启端导孔0.8米 | 一级伤损 | 无 |  | 无伤 |  |  |  |  | 2021.4.27 |  | 朱立宏 |  |  |  | 高铁
465 | 10926 | 2021 | 4 | 16 | 阜阳工务段 | 阜淮线 | 下 | 左 | K46+433 | 阜端 | 螺孔裂纹 | 1B | 3 | 距颍上29#岔后有缝接头64.2米 | 一级伤损 | 无 |  | 无伤 |  |  |  |  | 2021.4.21 |  | 苏多虎 |  |  |  | 普铁
466 | 10922 | 2021 | 4 | 19 | 徐州工务段 | 夹北线 | 上 | 左 | K10+220 |  | 焊缝伤损 | 轨头下颚 | 12 | 杨屯25#岔直护基本轨加固焊缝 | 一级伤损 | 无 |  | 无伤 |  |  |  |  | 2021.4.19 |  | 张培星 |  |  |  | 普铁
467 | 10923 | 2021 | 4 | 19 | 芜湖工务段 | 皖赣线 | 下 | 左 | K0+868 |  | 核伤 | 轨头中内 | 20 | 距火龙岗反向进站信号机100米 | 三级伤损 | 有 | 更换 | 重伤 |  |  |  | 核伤 | 2021.4.19 |  | 吴飞跃 |  |  |  | 普铁
468 | 10923 | 2021 | 4 | 19 | 芜湖工务段 | 皖赣线 | 下 | 左 | K0+914 |  | 核伤 | 轨头中内 | 20 | 距火龙岗反向进站信号机146米 | 三级伤损 | 有 | 更换 | 重伤 |  |  |  | 核伤 | 2021.4.19 |  | 吴飞跃 |  |  |  | 普铁
469 | 10923 | 2021 | 4 | 19 | 芜湖工务段 | 宁芜线 | 下 | 左 | K122+366 |  | 轨头伤损 | 轨头内中 | 8 | 芜端33.7米有一焊缝 | 一级伤损 | 无 |  | 无伤 |  |  |  |  | 2021.4.29 |  | 刘文消 |  |  |  | 普铁
470 | 10924 | 2021 | 4 | 20 | 宁波工务段 | 金温线 | 上 | 右 | K188+512-K188+503 |  | 轨头伤损 | 轨头 | 10*10 | 连续擦伤 | 一级伤损 | 无 |  | 无伤 |  |  |  |  | 2021.4.29 |  | 赵军 |  |  |  | 高铁
471 | 10928 | 2021 | 4 | 21 | 杭州工务段 | 杭昌高速 | 上 | 左 | K39+556 |  | 轨底伤损 | 轨底 | 5 | 昌端64.8米，杭端10.1米各有有一个导线孔 | 一级伤损 | 无 |  | 无伤 |  |  |  |  | 2021.4.27 |  | 张培星 |  |  |  | 高铁
472 | 10928 | 2021 | 4 | 21 | 杭州工务段 | 杭昌高速 | 上 | 左 | K38+654 |  | 轨底伤损 | 轨底 | 5 | 昌端51.3米，杭端49.9米各有有一个导线孔 | 一级伤损 | 无 |  | 无伤 |  |  |  |  | 2021.4.27 |  | 张培星 |  |  |  | 高铁
473 | 10926 | 2021 | 4 | 21 | 蚌埠工务段 | 蚌埠东疏解线 | 单 | 左 | K1+562 |  | 轨头伤损 | 轨头内侧 | 10 | 距大里程方向导孔32.2米，距小里程方向导孔68米 | 一级伤损 | 无 |  | 无伤 |  |  |  |  | 2021.4.27 |  | 朱立宏 |  |  |  | 普铁
474 | 10926 | 2021 | 4 | 21 | 合肥工务段 | 淮南线 | 下 | 左 | K26+868 |  | 焊缝伤损 | 轨腰 | 6 | 水家湖普速场4#岔后焊缝 | 一级伤损 | 无 |  | 无伤 |  |  |  |  | 2021.4.27 |  | 朱立宏 |  |  |  | 普铁
475 | 10926 | 2021 | 4 | 21 | 合肥工务段 | 淮南线 | 下 | 左 | K59+248 |  | 焊缝伤损 | 轨腰 | 4 | 下塘集20#岔直尖轨跟焊缝 | 一级伤损 | 无 |  | 无伤 |  |  |  |  | 2021.4.29 |  | 朱立宏 |  |  |  | 普铁
476 | 10926 | 2021 | 4 | 21 | 合肥工务段 | 淮南线 | 下 | 右 | K84+032 |  | 轨底伤损 | 轨底 | 6 | 距芜端导孔29.2米 | 一级伤损 | 无 |  | 无伤 |  |  |  |  | 2021.4.26 |  | 朱立宏 |  |  |  | 普铁
477 | 10926 | 2021 | 4 | 21 | 合肥工务段 | 淮南线 | 下 | 右 | K92+640 | 淮端 | 螺孔裂纹 | 1C | 4 | 距合肥东489#岔前接头25.1米 | 一级伤损 | 无 |  | 无伤 |  |  |  |  | 2021.4.27 |  | 朱立宏 |  |  |  | 普铁
478 | 10924 | 2021 | 4 | 22 | 上海高铁基础设施段 | 沪昆高速 | 上 | 右 | K130+961 |  | 轨头伤损 | 轨头 | 10*10 | 海宁西9#前导轨和岔趾直股引轨 | 一级伤损 | 有 | 监控 | 未到轻伤 |  |  |  | 未到轻伤 | 2021.4.27 |  | 赵军 |  |  |  | 高铁
479 | 10924 | 2021 | 4 | 22 | 上海高铁基础设施段 | 沪昆高速 | 上 | 左 | K82+801 |  | 轨头伤损 | 轨头 | 10*10 | 嘉兴南2#岔心 | 一级伤损 | 有 | 监控 | 未到轻伤 |  |  |  | 未到轻伤 | 2021.4.23 |  | 赵军 |  |  |  | 高铁
480 | 10923 | 2021 | 4 | 22 | 芜湖工务段 | 宣杭线 | 下 | 右 | K11+824 |  | 核伤 | 轨头中间内侧 | 10 | 宣端33.5M有一焊缝杭端7.6M有一导线孔 | 一级伤损 | 有 | 监控 | 轻伤 |  |  |  | 轻伤 | 2021.4.27 |  | 李晓坤 |  |  |  | 普铁
481 | 10923 | 2021 | 4 | 22 | 杭州工务段 | 宣杭线 | 下 | 右 | K164+680 |  | 轨头伤损 | 轨头中外 | 10 | 距宣端导孔54.6米，距杭端导孔29.8米 | 一级伤损 | 有 | 更换 | 轻伤 |  |  |  | 鱼鳞伤，线路车间计划节后更换 | 2021.4.29 |  | 朱立宏 |  |  |  | 普铁
482 | 10923 | 2021 | 4 | 22 | 杭州工务段 | 宣杭线 | 下 | 左 | K121+040 |  | 轨头伤损 | 轨头中间 | 30*30 | 连续擦伤 | 一级伤损 | 有 | 监控 | 轻伤 |  |  |  | 鱼鳞伤 | 2021.4.26 |  | 朱立宏 |  |  |  | 普铁
483 | 10924 | 2021 | 4 | 23 | 上海工务段 | 李莘线 | 单 | 左 | K4+016 |  | 焊缝伤损 | 轨头外侧 | 10 | 莘庄12#岔前焊缝 | 一级伤损 | 无 |  | 无伤 |  |  |  |  | 2021.4.26 |  | 赵军 |  |  |  | 普铁
484 | 10924 | 2021 | 4 | 23 | 上海工务段 | 金山线 | 上 | 左 | K14+170 |  | 焊缝伤损 | 轨头内测 | 10 | 新桥53#岔后第二个焊缝 | 一级伤损 | 无 |  | 无伤 |  |  |  |  | 2021.5.01 |  | 赵军 |  |  |  | 高铁
485 | 10924 | 2021 | 4 | 23 | 上海工务段 | 沪春线 | 上 | 右 | K0+905 | 沪端 | 轨头伤损 | 轨头外内测 | 10 | 上海南2#岔后普通接头 | 一级伤损 | 无 |  | 无伤 |  |  |  |  | 2021.4.28 |  | 赵军 |  |  |  | 普铁
486 | 10923 | 2021 | 4 | 23 | 杭州工务段 | 宣杭线 | 下 | 右 | K198+996 | 宣端 | 螺孔裂纹 | 1B | 6 | 距行宫塘13#岔后焊缝39.7米（图中里程有误） | 一级伤损 | 有 | 更换 | 重伤 |  |  |  | 重伤 | 2021.4.26 |  | 朱立宏 |  |  |  | 普铁
487 | 10923 | 2021 | 4 | 23 | 杭州工务段 | 笕杭线 | 上 | 左 | K200+753 |  | 轨头伤损 | 轨头内中外 | 10 | 连续伤损，距杭端焊缝0.5米 | 一级伤损 | 有 | 更换 | 轻伤 |  |  |  | 鱼鳞伤，已通知线路工区进行更换计划安排，下周期有发展通知进行更换 | 2021.4.29 |  | 朱立宏 |  |  |  | 普铁
488 | 10923 | 2021 | 4 | 23 | 杭州工务段 | 沪昆线 | 上 | 左 | K119+305 |  | 焊缝伤损 | 轨腰 | 4 | 马王塘1#岔直尖轨跟焊缝 | 一级伤损 | 无 |  | 无伤 |  |  |  |  | 2021.4.28 |  | 朱立宏 |  |  |  | 普铁
489 | 10923 | 2021 | 4 | 23 | 杭州工务段 | 沪昆线 | 上 | 右 | K110+339 |  | 焊缝伤损 | 轨腰 | 6 | 因站改，嘉兴进站第3组道岔直尖轨跟焊缝 | 一级伤损 | 无 |  | 无伤 |  |  |  |  | 2021.5.2 |  | 朱立宏 |  |  |  | 普铁
490 | 10923 | 2021 | 4 | 23 | 上海工务段 | 沪昆线 | 上 | 左 | K19+303 |  | 轨头伤损 | 轨头内外 | 10 | 封浜18#岔直基本轨与直导轨焊缝 | 一级伤损 | 有 | 监控 | 未到轻伤 |  |  |  | 焊筋台阶 | 2021.4.29 |  | 刘文消 |  |  |  | 普铁
491 | 10925 | 2021 | 4 | 24 | 南京桥工段 | 永全线 | 下 | 左 | K343+376 |  | 焊缝伤损 | 轨头中部 | 10 | 距永端导孔17.2米（2021年1月22日已下一级） | 一级伤损 | 有 | 监控 | 未到轻伤 |  |  |  | 现场检查确认为焊缝轮廓出波，校对未达轻伤标准。 | 2021.5.2 |  | 朱立宏 |  |  |  | 高铁
492 | 10925 | 2021 | 4 | 24 | 新长工务段 | 宁启线 | 上 | 右 | K5+705 |  | 轨头伤损 | 轨头中外 | 10*10 | 启端0.4米有一焊头 | 一级伤损 | 有 | 监控 | 未到轻伤 |  |  |  | 轨面剥离 | 2021.4.29 |  | 苏多虎 |  |  |  | 高铁
493 | 10925 | 2021 | 4 | 24 | 新长工务段 | 宁启线 | 上 | 右 | K2+354 |  | 焊缝伤损 | 轨头内侧 | 10 | 启端24.4米；宁端23.4米各有一焊头 | 一级伤损 | 无 |  | 无伤 |  |  |  |  | 2021.4.26 |  | 苏多虎 |  |  |  | 高铁
494 | 10926 | 2021 | 4 | 24 | 芜湖工务段 | 合杭高速 | 上 | 左 | K219+192 |  | 焊缝伤损 | 轨头内侧 | 8*10 | 郎溪南7#岔岔前焊缝 | 一级伤损 | 无 |  | 无伤 |  |  |  |  | 2021.4.26 |  | 王长明 |  |  |  | 高铁
495 | 10922 | 2021 | 4 | 24 | 蚌埠工务段 | 符夹线 | 上 | 左 | K26+670 |  | 焊缝伤损 | 轨头中间内侧 | 10 | 青龙山129#岔前焊缝3.29下关注 | 一级伤损 | 无 |  | 无伤 |  |  |  |  | 2021.4.28 |  | 李晓坤 |  |  |  | 普铁
496 | 10922 | 2021 | 4 | 24 | 蚌埠工务段 | 符夹线 | 上 | 右 | K31+463 |  | 焊缝伤损 | 轨头中间 | 10 | 符端27.4M有一导孔距夹端濉溪进站信号机接头15.8M | 一级伤损 | 无 |  | 无伤 |  |  |  |  | 2021.4.28 |  | 李晓坤 |  |  |  | 普铁
497 | 10922 | 2021 | 4 | 24 | 蚌埠工务段 | 符夹线 | 上 | 右 | K31+791 |  | 焊缝伤损 | 轨头中间 | 10 | 濉溪18#岔前焊缝6道开车经由 | 一级伤损 | 无 |  | 无伤 |  |  |  |  | 2021.4.28 |  | 李晓坤 |  |  |  | 普铁
498 | 10922 | 2021 | 4 | 24 | 蚌埠工务段 | 宿淮线 | 下 | 右 | K1+494 |  | 轨头伤损 | 轨头内中 | 12 | 符离集71#岔直护基本轨 | 一级伤损 | 无 |  | 无伤 |  |  |  |  | 2021.4.27 |  | 张培星 |  |  |  | 普铁
499 | 10922 | 2021 | 4 | 26 | 蚌埠工务段 | 京沪线 | 下 | 右 | K992+295 |  | 焊缝伤损 | 焊缝轨腰 | 3 | 凤阳站4#岔后焊缝 | 一级伤损 | 无 |  | 无伤 |  |  |  |  | 2021.4.29 |  | 陈林 |  |  |  | 普铁
500 | 10922 | 2021 | 4 | 26 | 上海工务段 | 京沪线 | 下 | 右 | K1215+097 | 京端 | 螺孔裂纹 | 1C | 5 | 镇江12#岔前接头 | 一级伤损 | 有 | 更换 | 重伤 |  |  |  | 重伤 | 2021.5.6 |  | 张培星 |  |  |  | 普铁
501 | 10923 | 2021 | 4 | 27 | 新长工务段 | 陈桥联络线 | 下 | 右 | K5+768 |  | 焊缝伤损 | 轨腰 | 5 | 陈桥线路所4#岔曲基本轨焊缝 | 一级伤损 | 无 |  | 无伤 |  |  |  |  | 2021.5.7 |  | 李晓坤 |  |  |  | 高铁
502 | 10925 | 2021 | 4 | 26 | 合肥工务段 | 宁安客专 | 上 | 右 | K249+813 |  | 焊缝伤损 | 轨腰 | 4 | 距安庆端2个导孔8.6米，距宁端导孔27.2米 | 一级伤损 | 无 |  | 无伤 |  |  |  |  | 2021.4.30 |  | 朱立宏 |  |  |  | 高铁
503 | 10926 | 2021 | 4 | 26 | 合肥工务段 | 淮南线 | 下 | 左 | K110+673 |  | 轨头伤损 | 轨头中外 | 8*10 | 撮镇8#岔直股尖轨 | 一级伤损 | 无 |  | 无伤 |  |  |  |  | 2021.4.28 |  | 苏多虎 |  |  |  | 普铁
504 | 10926 | 2021 | 4 | 26 | 合肥工务段 | 淮南线 | 下 | 右 | K204+513 |  | 螺孔裂纹 | 轨撑孔下裂 | 3 | 裕溪口13#岔基本轨 | 一级伤损 | 无 |  | 无伤 |  |  |  |  | 2021.4.28 |  | 王长明 |  |  |  | 普铁
505 | 10926 | 2021 | 4 | 26 | 芜湖工务段 | 宁芜线 | 上 | 左 | K91+500 | 宁端 | 螺孔裂纹 | 1A | 3 | 毛耳山9#岔岔前接头 | 一级伤损 | 有 | 监控 | 未到轻伤 |  |  |  | 电务导线孔 | 2021.4.27 |  | 王长明 |  |  |  | 普铁
506 | 10922 | 2021 | 4 | 27 | 上海工务段 | 京沪线 | 下 | 左 | K1252+328 |  | 焊缝伤损 | 焊缝轨腰 | 3 | 丹阳东4#岔前焊缝（2020年7月下过通知） | 一级伤损 | 无 |  | 无伤 |  |  |  |  | 2021.4.27 |  | 陈林 |  |  |  | 普铁
507 | 10922 | 2021 | 4 | 27 | 上海工务段 | 京沪线 | 下 | 右 | K1260+747 |  | 焊缝伤损 | 焊缝轨头 | 10*10 | 吕城站1#岔后焊缝 | 一级伤损 | 有 | 更换 | 轻伤 |  |  |  | 轻伤两周内更换 | 2021.5.6 |  | 陈林 |  |  |  | 普铁
508 | 10922 | 2021 | 4 | 27 | 上海工务段 | 京沪线 | 下 | 右 | K1283+800 |  | 轨头伤损 | 轨头 | 10*10 | 伤损距沪端27.730米距京端62.982米各有一个导线孔 | 一级伤损 | 无 |  | 无伤 |  |  |  |  | 2021.5.6 |  | 陈林 |  |  |  | 普铁
509 | 10922 | 2021 | 4 | 27 | 上海工务段 | 京沪线 | 下 | 右 | K1368+735 | 京端 | 螺孔裂纹 | 1C | 5 | 苏州普速场42#岔前接头 | 一级伤损 | 无 |  | 无伤 |  |  |  |  | 2021.5.6 |  | 张培星 | 对比更换 |  | 202106 | 普铁
510 | 10923 | 2021 | 4 | 28 | 上海工务段 | 沪苏通 | 下 | 左 | K38+575 |  | 焊缝伤损 | 轨底 | 3 | 距张家港通沪场201#岔前接头239M | 一级伤损 | 无 |  | 无伤 |  |  |  |  | 2021.5.6 |  | 李晓坤 |  |  |  | 高铁
511 | 10923 | 2021 | 5 | 14 | 杭州工务段 | 沪昆高速 | 下 | 左 | K171+979 |  | 轨头伤损 | 轨头 | 10 | 距昆端一导孔6.8米 | 一级伤损 | 无 |  | 无伤 |  |  |  |  | 2021.5.18 |  | 赵军 |  |  |  | 高铁
512 | 10924 | 2021 | 5 | 9 | 南京桥工段 | 宁芜线 | 单 | 右 | K2+854 | 芜湖 | 螺孔裂纹 | 1B/1C | 2021-03-02 | 紫金山信号机接头 | 一级伤损 | 有 | 更换 | 重伤 |  |  |  | 现场已判重伤 | 2021.5.13 |  | 苏多虎 |  |  |  | 普铁
513 | 10924 | 2021 | 5 | 9 | 南京桥工段 | 宁芜线 | 单 | 左 | K10+275 |  | 焊缝伤损 | 轨头内侧 | 10*10 | 宁端6.2米有一有缝接头 | 一级伤损 | 有 | 监控 | 未到轻伤 |  |  |  | 现场检查确认为焊筋凸起，未到判伤标准 | 2021.5.13 |  | 苏多虎 |  |  |  | 普铁
514 | 10924 | 2021 | 5 | 9 | 南京桥工段 | 宁芜线 | 单 | 左 | K33+966 |  | 轨头伤损 | 轨头内侧 | 10*10 | 建宁8#岔直导轨 | 一级伤损 | 有 | 监控 | 未到轻伤 |  |  |  | 现场检查确认轨头鱼鳞未达判伤标准 | 2021.5.14 |  | 苏多虎 |  |  |  | 普铁
515 | 10924 | 2021 | 5 | 11 | 阜阳工务段 | 阜淮线 | 上 | 左 | K110+503 |  | 轨底伤损 | 轨底 | 3 | 淮河大桥北端温度调节器 | 一级伤损 | 有 | 打磨 | 未到轻伤 |  |  |  | 轨底37度出波，已通知线路桥梁工区拆除打磨。 | 2021.5.18 |  | 苏多虎 |  |  |  | 普铁
516 | 10924 | 2021 | 5 | 12 | 蚌埠工务段 | 青阜线 | 上 | 左 | K17+695 |  | 焊缝伤损 | 轨头中内 | 10*8 | 青端23.7米有一有缝接头 | 一级伤损 | 无 |  | 无伤 |  |  |  |  | 2021.5.18 |  | 苏多虎 |  |  |  | 普铁
517 | 10924 | 2021 | 5 | 13 | 蚌埠工务段 | 青阜线 | 下 | 右 | K42+836 |  | 焊缝伤损 | 轨头内中 | 8*8 | 青端18.9米；阜端68.2米各有一导孔 | 一级伤损 | 无 |  | 无伤 |  |  |  |  | 2021.5.21 |  | 苏多虎 |  |  |  | 普铁
518 | 10924 | 2021 | 5 | 13 | 阜阳工务段 | 青阜线 | 下 | 右 | K70+839 | 青端 | 螺孔裂纹 | 1A | 3 | 涡阳下行进站信号机接头(伤损代码：53) | 一级伤损 | 有 | 更换 | 重伤 |  |  |  | 青端一孔前上裂纹长5mm | 2021.5.19 |  | 王长明 |  |  |  | 普铁
519 | 10924 | 2021 | 5 | 13 | 阜阳工务段 | 青阜线 | 下 | 左 | K131+103 | 青端 | 螺孔裂纹 | 1B | 3 | 插花5#岔岔前接头(伤损代码：53) | 一级伤损 | 有 | 更换 | 重伤 |  |  |  | 插花5#岔前直基本轨青端一孔后上裂纹长5mm | 2021.5.19 |  | 王长明 |  |  |  | 普铁
520 | 10924 | 2021 | 5 | 13 | 阜阳工务段 | 青阜线 | 下 | 左 | K138+841 |  | 轨头伤损 | 轨头内侧 | 8*10 | 青端约57.5米有两个导线孔或阜端约31.9米有两个导线孔(伤损代码：21) | 一级伤损 | 无 |  | 无伤 |  |  |  |  | 2021.5.19 |  | 王长明 |  |  |  | 普铁
521 | 10924 | 2021 | 5 | 13 | 阜阳工务段 | 青阜线 | 下 | 左 | K142+368 | 青端 | 螺孔裂纹 | 1A | 3 | 阜北一场194#岔岔前接头(伤损代码：53) | 一级伤损 | 有 | 更换 | 重伤 |  |  |  | 阜北一场194#岔前青端一孔前上裂纹长3mm | 2021.5.19 |  | 王长明 |  |  |  | 普铁
522 | 10924 | 2021 | 5 | 14 | 阜阳工务段 | 京九线 | 下 | 右 | K853+287 |  | 轨头伤损 | 轨头内中 | 8*10 | 京端22.2米；九端74.6米各有一导孔 | 一级伤损 | 有 | 监控 | 未到轻伤 |  |  |  | 现场复核为擦伤深0.2mm | 2021.5.19 |  | 苏多虎 |  |  |  | 普铁
523 | 10924 | 2021 | 5 | 14 | 阜阳工务段 | 京九线 | 下 | 左 | K868+083 |  | 焊缝伤损 | 轨腰 | 5 | 京端30米有一导孔 | 一级伤损 | 有 | 打磨 | 未到轻伤 |  |  |  | 现场复核为焊筋焊瘤，已通知线路工区打磨处理 | 2021.5.19 |  | 苏多虎 |  |  |  | 普铁
524 | 10924 | 2021 | 5 | 15 | 阜阳工务段 | 阜淮线 | 下 | 左 | K98+608 | 阜端 | 螺孔裂纹 | 1B | 3 | 距阜端潘集7#岔护基轨跟部焊缝约32.4米 | 一级伤损 | 无 |  | 无伤 |  |  |  |  | 2021.5.21 |  | 王长明 | 对比更换 |  | 202106 | 普铁
525 | 10924 | 2021 | 5 | 15 | 阜阳工务段 | 阜淮线 | 下 | 左 | K120+164 | 阜端 | 螺孔裂纹 | 1B | 3 | 距阜端淮西2006#岔岔前接头约47.3米 | 一级伤损 | 无 |  | 无伤 |  |  |  |  | 2021.5.24 |  | 王长明 |  |  |  | 普铁
526 | 10925 | 2021 | 5 | 8 | 南京桥工段 | 京沪线 | 上 | 右 | K1125+314 |  | 轨头伤损 | 轨头 | 10*10 | 伤损距京端方向信号机接头25.419米（伤损代码21） | 一级伤损 | 有 | 监控 | 未到轻伤 |  |  |  | 现场检查确认轨头鱼鳞未达判伤标准 | 2021.5.10 |  | 陈林 |  |  |  | 普铁
527 | 10925 | 2021 | 5 | 8 | 蚌埠工务段 | 京沪线 | 上 | 右 | K1037+452 |  | 焊缝伤损 | 轨底 | 5 | 卞庄4#岔前焊缝 | 一级伤损 | 有 | 打磨 | 未到轻伤 |  |  |  | 距焊筋约20mm处轨底有焊瘤，已打磨消除。 | 2021.5.11 |  | 张培星 |  |  |  | 普铁
528 | 10925 | 2021 | 5 | 9 | 蚌埠工务段 | 京沪线 | 上 | 左 | K938+646 |  | 焊缝伤损 | 焊缝下颚 | 3 | 新马桥3#道岔尖轨跟焊缝 | 一级伤损 | 无 |  | 无伤 |  |  |  |  | 2021.5.12 |  | 陈林 |  |  |  | 普铁
529 | 10925 | 2021 | 5 | 10 | 徐州工务段 | 陇海线 | 下 | 左 | K233+347 | 连端 | 螺孔裂纹 | 1C | 3 | 铜山站34#岔前接头 | 一级伤损 | 无 |  | 无伤 |  |  |  |  | 2021.5.18 |  | 陈林 |  |  |  | 普铁
530 | 10925 | 2021 | 5 | 10 | 徐州工务段 | 陇海线 | 下 | 右 | K348+973 | 兰端 | 螺孔裂纹 | 1B | 3 | 虞城县23#岔前接头 | 一级伤损 | 无 |  | 无伤 |  |  |  |  | 2021.5.19 |  | 陈林 |  |  |  | 普铁
531 | 10925 | 2021 | 5 | 10 | 徐州工务段 | 陇海线 | 上 | 左 | K333+066 |  | 焊缝伤损 | 轨头内侧 | 12 | 夏邑县3#岔跟焊缝 | 一级伤损 | 无 |  | 无伤 |  |  |  |  | 2021.5.17 |  | 张培星 |  |  |  | 普铁
532 | 10925 | 2021 | 5 | 10 | 徐州工务段 | 陇海线 | 上 | 左 | K305+460 |  | 轨底伤损 | 轨底 | 5 | 砀山1#岔心轨 | 一级伤损 | 无 |  | 无伤 |  |  |  |  | 2021.5.18 |  | 张培星 |  |  |  | 普铁
533 | 10925 | 2021 | 5 | 10 | 徐州工务段 | 陇海线 | 上 | 左 | K292+001 | 兰端 | 螺孔裂纹 | 1B、1C | 5 | 李庄10#岔前接头 | 一级伤损 | 有 | 更换 | 重伤 |  |  |  | 复核确认为螺孔裂纹 | 2021.5.18 |  | 张培星 |  |  |  | 普铁
534 | 10925 | 2021 | 5 | 12 | 徐州工务段 | 陇海线 | 上 | 右 | K20+224 |  | 轨头伤损 | 轨头内中侧 | 10 | 距连端一导孔5.6米 | 一级伤损 | 有 | 更换 | 设备已更换 |  |  |  | 设备已更换 | 2021.5.18 |  | 赵军 |  |  |  | 普铁
535 | 10925 | 2021 | 5 | 15 | 徐州工务段 | 青盐线 | 上 | 右 | K296+907 |  | 焊缝伤损 | 轨腰 | 3 | 盐端67米、青端7米各有一导孔 | 一级伤损 | 无 |  | 无伤 |  |  |  |  | 2021.5.18 |  | 刘文消 |  |  |  | 高铁
536 | 10927 | 2021 | 5 | 9 | 上海工务段 | 沪宁城际 | 上 | 右 | K2+738-2+743 |  | 轨头伤损 | 轨头 | 15*15 | 轨头连续擦伤，距沪端焊缝10米 | 一级伤损 | 有 | 监控 | 轻伤 |  |  |  | 轨头表面有擦伤 | 2021.5.13 |  | 朱立宏 |  |  |  | 高铁
537 | 10927 | 2021 | 5 | 9 | 上海高铁基础设施段 | 沪宁城际 | 上 | 左 | K18+195 |  | 核伤 | 轨头中部 | 10*10 | 南翔北线路所2#岔直前导轨 | 一级伤损 | 有 | 监控 | 未到轻伤 |  |  |  | 轨头表面擦伤（长39mm) | 2021.5.19 |  | 朱立宏 |  |  |  | 高铁
538 | 10927 | 2021 | 5 | 10 | 南京桥工段 | 宁安客专 | 上 | 左 | K0+200 |  | 核伤 | 轨头中内 | 10*10 | 南京南306#岔直尖轨尖部 | 一级伤损 | 有 | 监控 | 未到轻伤 |  |  |  | 现场检查有深度2MM鱼鳞，未到判伤损标准 | 2021.5.15 |  | 朱立宏 |  |  |  | 高铁
539 | 10927 | 2021 | 5 | 11 | 合肥工务段 | 合宁绕行线 | 下 | 右 | K447+073 |  | 轨头伤损 | 轨头中内 | 10 | 距宁端有缝接头68米 | 一级伤损 | 有 | 监控 | 轻伤 |  |  |  | 原以判闪光焊轨面轻伤10*15*0.6MM | 2021.5.13 |  | 朱立宏 |  |  |  | 普铁
540 | 10927 | 2021 | 5 | 12 | 合肥工务段 | 合武绕行线 | 下 | 左 | K3+582 |  | 焊缝伤损 | 轨头内侧 | 10 | 距长安集端有缝接头26.6米 | 一级伤损 | 无 |  | 无伤 |  |  |  |  | 2021.5.13 |  | 朱立宏 |  |  |  | 普铁
541 | 10927 | 2021 | 5 | 12 | 合肥工务段 | 合武绕行线 | 下 | 左 | K4+811-K4+812 |  | 轨头伤损 | 轨头 | 15*20 | 轨面连续擦伤 | 一级伤损 | 有 | 监控 | 轻伤 |  |  |  | 现场判小大腰轨面连续鱼鳞伤深度7mm | 2021.5.13 |  | 朱立宏 |  |  |  | 普铁
542 | 10928 | 2021 | 5 | 8 | 上海工务段 | 沪昆线 | 下 | 左 | K38+766 |  | 轨底伤损 | 轨底 | 3 | 沪端21.2米昆端44.4米各有两个导线孔 | 一级伤损 | 有 | 监控 | 未到轻伤 |  |  |  | 轨底有台阶 | 2021.5.18 |  | 李晓坤 |  |  |  | 普铁
543 | 10928 | 2021 | 5 | 9 | 杭州工务段 | 沪昆线 | 下 | 左 | K195+152 |  | 轨头伤损 | 轨头中间内侧 | 30*35 | 杭州东普速场105#岔直导轨2021年4月9日已下关注 | 一级伤损 | 有 | 监控 | 轻伤 |  |  |  | 沪端1-6木间轨头鱼鳞伤，其中4木上轨头鱼鳞伤深7MM | 2021.5.17 |  | 李晓坤 |  |  |  | 普铁
544 | 10928 | 2021 | 5 | 14 | 杭州工务段 | 沪昆线 | 上 | 右 | K343+960 |  | 轨头伤损 | 轨头中间内侧 | 12 | 塘雅7#岔心 | 一级伤损 | 有 | 监控 | 未到轻伤 |  |  |  | 现场复核岔心轨面有剥落掉块，仪器校对没有波形显示 | 2021.5.24 |  | 李晓坤 |  |  |  | 普铁
545 | 10928 | 2021 | 5 | 15 | 宁波工务段 | 萧甬线 | 下 | 右 | K29+763 |  | 核伤 | 轨头中外 | 10*10 | 距萧端42.581米有两个导线孔.甬端1.965米有一个导线孔（三月已下日报.有发展） | 二级伤损 | 有 | 更换 |  |  |  |  | 小仪器复核无 | 2021.5.19 |  | 王长明 | 现场复核确认重伤 |  | 202109 | 普铁
546 | 10928 | 2021 | 5 | 15 | 杭州工务段 | 沪昆绕行线 | 下 | 左 | K7+199 |  | 轨底伤损 | 轨底 | 3 | 距杭州方向3.217米有一个导线孔 | 一级伤损 | 无 |  | 无伤 |  |  |  |  | 2021.5.20 |  | 陈林 |  |  |  | 普铁
547 | 10922 | 2021 | 5 | 23 | 上海高铁基础设施段 | 连镇客专 | 上 | 右 | K355+200 |  | 轨头伤损 | 轨头内侧 | 10 | 丹徒5号岔心 | 一级伤损 | 无 |  | 无伤 |  |  |  |  | 2021.5.25 |  | 毛永胜 |  |  |  | 高铁
548 | 10923 | 2021 | 5 | 24 | 南京桥工段 | 宁杭高铁 | 上 | 右 | K0+457 |  | 轨头伤损 | 轨头内侧 | 10 | 杭端12.6M有两个导线孔宁端7.5M有一个导线孔 | 一级伤损 | 有 | 监控 | 未到轻伤 |  |  |  | 现场检查发现轨头表面存在轻微鱼鳞，校对无明显波形 | 2021.5.28 |  | 李晓坤 |  |  |  | 高铁
549 | 10924 | 2021 | 5 | 22 | 合肥工务段 | 淮南线 | 下 | 右 | K24+949 | 淮南 | 螺孔裂纹 | 1C | 5 | 水家湖19#岔岔前接头（2021.4.21关注） | 一级伤损 | 有 | 更换 | 重伤 |  |  |  | 胶结头孔裂一孔向轨端下裂5mm | 2021.5.25 |  | 王长明 |  |  |  | 普铁
550 | 10928 | 2021 | 5 | 22 | 杭州工务段 | 沪昆绕行线 | 上 | 左 | K8+872 | 萧端 | 螺孔裂纹 | 2B | 4 | 钱塘江-南星桥方向钱塘江大桥第二个接头 | 一级伤损 | 无 |  | 无伤 |  |  |  |  | 2021.5.28 |  | 刘文消 |  |  |  | 普铁
551 | 10928 | 2021 | 5 | 22 | 杭州工务段 | 笕杭线 | 上 | 左 | K200+811 |  | 轨头伤损 | 轨头 | 30*30 | 杭端0.6米有一焊缝 | 一级伤损 | 有 | 更换 | 设备已更换 |  |  |  | 5月30日晚线路工区更换 | 2021.5.30 |  | 刘文消 |  |  |  | 普铁
552 | 10928 | 2021 | 5 | 22 | 杭州工务段 | 宣杭线 | 上 | 右 | K149+631-K149+627 |  | 轨头伤损 | 轨头中间外侧 | 30*35 | 连续擦伤（4月18日关注） | 一级伤损 | 有 | 监控 | 轻伤 |  |  |  | 鱼鳞伤深约7MM | 2021.5.26 |  | 李晓坤 |  |  |  | 普铁
553 | 10928 | 2021 | 5 | 23 | 芜湖工务段 | 宣杭线 | 上 | 左 | K21+082-K20+991 |  | 轨头伤损 | 轨头外中内侧 | 30*35 | 连续擦伤 | 一级伤损 | 有 | 监控 | 轻伤 |  |  |  |  | 2021.5.27 |  | 李晓坤 |  |  |  | 普铁
554 | 10928 | 2021 | 5 | 23 | 芜湖工务段 | 宣杭线 | 上 | 左 | K20+920-K20+918 |  | 轨头伤损 | 轨头外中内侧 | 30*35 | 连续擦伤 | 一级伤损 | 有 | 监控 | 轻伤 |  |  |  |  | 2021.5.27 |  | 李晓坤 |  |  |  | 普铁
555 | 10928 | 2021 | 5 | 23 | 芜湖工务段 | 皖赣线 | 上 | 左 | K25+370 |  | 核伤 | 轨头内侧 | 12 | 宣端2M有一导线孔距湾沚进站信号机接头25.6M | 一级伤损 | 无 |  | 无伤 |  |  |  |  | 2021.5.27 |  | 李晓坤 |  |  |  | 普铁
556 | 10927 | 2021 | 5 | 25 | 阜阳工务段 | 京港高速 | 上 | 右 | K795+328 |  | 轨头伤损 | 轨头内侧 | 8 | 距港端导孔4.7米，距京端导孔73.9米 | 一级伤损 | 无 |  | 无伤 |  |  |  |  | 2021.6.3 |  | 朱立宏 |  |  |  | 高铁
557 | 10924 | 2021 | 5 | 25 | 合肥工务段 | 安庆线 | 单 | 左 | K8+014 |  | 轨头伤损 | 轨头内侧 | 10*8 | 安庆北端3.4米有一焊头 | 一级伤损 | 无 |  | 无伤 |  |  |  |  | 2021.5.27 |  | 苏多虎 |  |  |  | 普铁
558 | 10928 | 2021 | 5 | 25 | 芜湖工务段 | 皖赣线 | 下 | 左 | K55+027 | 芜端 | 螺孔裂纹 | 2C | 5 | 宣城普速场211#岔前接头 | 一级伤损 | 无 |  | 无伤 |  |  |  |  | 2021.6.4 |  | 刘文消 |  |  |  | 普铁
559 | 10924 | 2021 | 5 | 26 | 合肥工务段 | 淮南线 | 下 | 左 | K131+053 |  | 焊缝伤损 | 轨头下颚中间 | 10*8 | 芜端26.4米有一导孔 | 一级伤损 | 有 | 更换 | 轻伤 |  |  |  | 5月31日已更换 大仪器无可疑波形、小仪器校对轨头@3-8DB横孔当量 | 2021.5.28 |  | 苏多虎 |  |  |  | 普铁
560 | 10924 | 2021 | 5 | 26 | 芜湖工务段 | 宁芜线 | 上 | 左 | K91+893 |  | 轨底伤损 | 轨底 | 2 | 芜端约10.9米有一导线孔或距宁端约80.3米有一导线孔（2021.04.26已下关注） | 一级伤损 | 无 |  | 无伤 |  |  |  |  | 2021.5.27 |  | 王长明 |  |  |  | 普铁
561 | 10925 | 2021 | 5 | 26 | 徐州工务段 | 陇海线 | 上 | 左 | K134+387 |  | 焊缝伤损 | 焊缝下颚 | 3 | 伤损距兰端方向5.303米.连端84.983米各有一个导线孔 | 一级伤损 | 无 |  | 无伤 |  |  |  |  | 2021.6.3 |  | 陈林 |  |  |  | 普铁
562 | 10925 | 2021 | 5 | 26 | 徐州工务段 | 陇海线 | 上 | 左 | K136+831 |  | 焊缝伤损 | 焊缝下颚 | 3 | 伤损距兰端方向12.312米.连端80.852米各有一个导线孔 | 一级伤损 | 无 |  | 无伤 |  |  |  |  | 2021.6.3 |  | 陈林 |  |  |  | 普铁
563 | 10925 | 2021 | 5 | 26 | 徐州工务段 | 陇海线 | 上 | 左 | K150+308 |  | 焊缝伤损 | 焊缝轨腰 | 3 | 邳州站16#岔后第三个焊缝 | 一级伤损 | 无 |  | 无伤 |  |  |  |  | 2021.6.3 |  | 陈林 |  |  |  | 普铁
564 | 10925 | 2021 | 5 | 26 | 徐州工务段 | 陇海线 | 上 | 右 | K187+723 |  | 焊缝伤损 | 焊缝轨腰 | 3 | 大许家站10#岔后第三个焊缝 | 一级伤损 | 无 |  | 无伤 |  |  |  |  | 2021.6.1 |  | 陈林 |  |  |  | 普铁
565 | 10925 | 2021 | 5 | 26 | 徐州工务段 | 夹北线 | 上 | 右 | K0+423 | 夹端 | 螺孔裂纹 | 1A1C | 5 | 夹河寨57#岔前接头（图中公里错误） | 一级伤损 | 无 |  | 无伤 |  |  |  |  | 2021.6.1 |  | 张培星 | 对比更换 |  | 202108 | 普铁
566 | 10928 | 2021 | 5 | 26 | 芜湖工务段 | 宣杭线 | 下 | 右 | K11+769 |  | 轨头伤损 | 轨头中内 | 30*35 | 宣端27.3M有一导线孔杭端3.4M有一普通接头 | 一级伤损 | 有 | 监控 | 轻伤 |  |  |  | 轻伤 | 2021.6.1 |  | 李晓坤 |  |  |  | 普铁
567 | 10925 | 2021 | 5 | 27 | 蚌埠工务段 | 京沪线 | 下 | 右 | K947+988 |  | 焊缝伤损 | 轨头内中外 | 15 | 京端62.4米有2个导线孔，沪端78.5米有1个导线孔 | 二级伤损 | 有 | 更换 | 重伤 |  |  |  | 重伤 | 2021.6.1 |  | 张培星 |  |  |  | 普铁
568 | 10925 | 2021 | 5 | 27 | 蚌埠工务段 | 符夹线 | 下 | 左 | K9+159 | 夹端 | 螺孔裂纹 | 1C | 3 | 闸河站30#岔前接头 | 一级伤损 | 无 |  | 无伤 |  |  |  |  | 2021.6.4 |  | 陈林 |  |  |  | 普铁
569 | 10925 | 2021 | 5 | 27 | 蚌埠工务段 | 京沪线 | 下 | 右 | K947+995 |  | 轨头伤损 | 轨头内侧 | 11 | 京端68.9米有2个导线孔，沪端72米有1个导线孔 | 一级伤损 | 有 | 监控 | 未到轻伤 |  |  |  | 未到轻伤 | 2021.5.28 |  | 张培星 | 对比更换 |  | 202106 | 普铁
570 | 10925 | 2021 | 5 | 27 | 蚌埠工务段 | 京沪线 | 下 | 左 | K954+677 |  | 焊缝伤损 | 轨底 | 3 | 伤损距曹老集上行反向信号机接头28.2米 | 一级伤损 | 有 | 监控 | 未到轻伤 |  |  |  | 未到轻伤 | 2021.6.1 |  | 张培星 |  |  |  | 普铁
571 | 10925 | 2021 | 5 | 28 | 蚌埠工务段 | 京沪线 | 下 | 左 | K968+595 | 沪端 | 轨头伤损 | 1孔二孔之间轨头上方 | 10*10 | 蚌埠站64#道岔岔后普通头（伤损代码21）蚌埠站7道发车经由 | 一级伤损 | 有 | 监控 | 未到轻伤 |  |  |  | 未到轻伤 | 2021.6.7 |  | 陈林 |  |  |  | 普铁
572 | 10925 | 2021 | 5 | 29 | 南京桥工段 | 京沪线 | 下 | 左 | K1186+640 |  | 核伤 | 轨头中外侧 | 15*15 | 伤损距沪端4个导线孔16.4米，3月30日下日报一级伤损，现有发展 | 二级伤损 | 有 | 更换 | 重伤 |  |  |  | 现场复核确认有15毫米*10毫米核伤，已判重伤 | 2021.5.30 |  | 朱立宏 |  |  |  | 普铁
573 | 10925 | 2021 | 5 | 29 | 上海工务段 | 京沪线 | 下 | 右 | K1207+080 | 京端 | 螺孔裂纹 | 1D | 6 | 六摆渡5#岔前接头 | 二级伤损 | 有 | 更换 | 重伤 |  |  |  | 重伤 | 2021.6.1 |  | 陈林 |  |  |  | 普铁
574 | 10927 | 2021 | 5 | 27 | 阜阳工务段 | 京港高速 | 下 | 右 | K960+355 |  | 轨底伤损 | 轨底 | 4 | 距京端导孔7.3米，距港端导孔67米 | 一级伤损 | 无 |  | 无伤 |  |  |  |  | 2021.6.4 |  | 朱立宏 |  |  |  | 高铁
575 | 10928 | 2021 | 5 | 27 | 杭州工务段 | 宣杭线 | 上 | 右 | K199+033 | 宣端 | 螺孔裂纹 | 1B | 3 | 行宫塘19#岔前接头进4道经由 | 一级伤损 | 有 | 更换 | 重伤 |  |  |  | 重伤 | 2021.6.2 |  | 李晓坤 |  |  |  | 普铁
576 | 10925 | 2021 | 5 | 30 | 上海工务段 | 京沪线 | 下 | 左 | K1435+863 | 京端 | 螺孔裂纹 | 1B | 5 | 南翔客601号岔前接头 | 一级伤损 | 有 | 监控 | 未到轻伤 |  |  |  | 螺孔毛刺 | 2021.6.7 |  | 毛永胜 |  |  |  | 普铁
577 | 10923 | 2021 | 6 | 5 | 杭州工务段 | 沪昆高速 | 上 | 左 | K179+894 |  | 轨头伤损 | 轨头中间 | 8*8 | 沪端36米有一导孔 | 一级伤损 | 有 | 打磨 | 未到轻伤 |  |  |  | 鱼鳞剥离 | 2021.6.10 |  | 苏多虎 |  |  |  | 高铁
578 | 10923 | 2021 | 6 | 5 | 杭州工务段 | 沪昆高速 | 上 | 右 | K175+005 |  | 焊缝伤损 | 轨头中间 | 8*8 | 沪端52.4米有一导孔 | 一级伤损 | 无 |  | 无伤 |  |  |  |  | 2021.6.10 |  | 苏多虎 |  |  |  | 高铁
579 | 10923 | 2021 | 6 | 7 | 上海工务段 | 沪春线 | 上 | 右 | K1+074 |  | 轨头伤损 | 轨头 | 10 | 距沪端普通接头19.3米 | 一级伤损 | 无 |  | 无伤 |  |  |  |  | 2021.6.17 |  | 赵军 |  |  |  | 普铁
580 | 10926 | 2021 | 6 | 4 | 上海工务段 | 沪昆线 | 下 | 右 | K43+588 | 沪端 | 螺孔裂纹 | 1B | 3 | 新桥25#岔后接头 | 一级伤损 | 无 |  | 无伤 |  |  |  |  | 2021.6.9 |  | 李晓坤 |  |  |  | 普铁
581 | 10926 | 2021 | 6 | 6 | 杭州工务段 | 衢九线 | 上 | 右 | K2+054 |  | 轨底伤损 | 轨底 | 3 | 衢州普速场30#岔曲尖轨4道发车经由 | 一级伤损 | 无 |  | 无伤 |  |  |  |  | 2021.6.9 |  | 李晓坤 |  |  |  | 高铁
582 | 10927 | 2021 | 6 | 6 | 上海高铁基础设施段 | 合杭高速 | 下 | 右 | K306+028 |  | 轨底伤损 | 轨底 | 5 | 距合端一导孔34.2米 | 一级伤损 | 无 |  | 无伤 |  |  |  |  | 2021.6.9 |  | 赵军 |  |  |  | 高铁
583 | 10927 | 2021 | 6 | 8 | 合肥工务段 | 新客线 | 下 | 右 | K4+697 |  | 轨头伤损 | 轨头 | 10 | 合肥2#尖轨 | 一级伤损 | 有 | 监控 | 轻伤 |  |  |  | 2#岔直尖轨轨面连续鱼鳞伤深7MM | 2021.6.9 |  | 赵军 |  |  |  | 普铁
584 | 10927 | 2021 | 6 | 8 | 合肥工务段 | 新客线 | 下 | 左 | K8+255 |  | 轨头伤损 | 轨头 | 10 | 罗岗5#尖轨 | 一级伤损 | 有 | 监控 | 轻伤 |  |  |  | 轨面连续擦伤36*21*1.4mm | 2021.6.13 |  | 赵军 |  |  |  | 普铁
585 | 10924 | 2021 | 6 | 8 | 徐州工务段 | 陇海线 | 下 | 左 | K259+425 |  | 轨底伤损 | 焊缝轨底 | 3 | 伤损距连端方向1.124米有两个导线孔.兰端方向9.679米有一个焊缝,注意兰端方向9.679米焊缝轨底 | 一级伤损 | 有 | 监控 | 未到轻伤 |  |  |  | 铝焊轨底边缘焊瘤回波 | 2021.6.16 |  | 陈林 |  |  |  | 普铁
586 | 10924 | 2021 | 6 | 8 | 徐州工务段 | 陇海线 | 上 | 右 | K319+343 | 兰端 | 螺孔裂纹 | 1B | 5 | 杨集上行进站信号机接头 | 一级伤损 | 无 |  | 无伤 |  |  |  |  | 2021.6.16 |  | 张培星 | 对比更换 |  | 202107 | 普铁
587 | 10926 | 2021 | 6 | 9 | 杭州工务段 | 沪昆线 | 上 | 右 | K207+477 |  | 轨头伤损 | 轨头内侧 | 8 | 沪端2.1米有一焊缝 | 一级伤损 | 有 | 监控 | 未到轻伤 |  |  |  | 经现场手工校对为锯齿波 | 2021.6.19 |  | 刘文消 |  |  |  | 普铁
588 | 10927 | 2021 | 6 | 9 | 新长工务段 | 宁启线 | 下 | 右 | K99+820 |  | 焊缝伤损 | 轨头内测 | 10 | 扬州北22#岔后焊缝 | 一级伤损 | 无 |  | 无伤 |  |  |  |  | 2021.6.16 |  | 赵军 |  |  |  | 高铁
589 | 10928 | 2021 | 6 | 9 | 阜阳工务段 | 京九线 | 上 | 左 | K855+279 |  | 轨头伤损 | 轨头内侧 | 10*10 | 距颍南6#岔岔前接头20.3米 | 一级伤损 | 有 | 监控 | 未到轻伤 |  |  |  | 现场复核为轨头内侧锯齿，工区监控 | 2021.6.16 |  | 苏多虎 |  |  |  | 普铁
590 | 10922 | 2021 | 6 | 19 | 杭州工务段 | 杭昌高速 | 上 | 右 | K3+274 |  | 轨头伤损 | 轨头 | 20*20 | 连续擦伤 | 一级伤损 | 有 | 监控 | 未到轻伤 |  |  |  | 鱼鳞剥离 | 2021.6.24 |  | 赵军 |  |  |  | 高铁
591 | 10924 | 2021 | 6 | 10 | 徐州工务段 | 陇海线 | 下 | 左 | K87+485 |  | 轨腰伤损 | 轨腰 | 3 | 伤损距兰端方向5.837米有两个导线孔.连端3.530米有一个焊缝,注意对轨头检查 | 一级伤损 | 无 |  | 无伤 |  |  |  |  | 2021.6.17 |  | 陈林 |  |  |  | 普铁
592 | 10924 | 2021 | 6 | 10 | 徐州工务段 | 陇海线 | 上 | 左 | K73+460 |  | 焊缝伤损 | 轨头下颚 | 15 | 东海县17#岔趾焊缝 | 一级伤损 | 有 | 更换 | 设备已更换 |  |  |  | 设备已更换 | 2021.6.17 |  | 张培星 |  |  |  | 普铁
593 | 10924 | 2021 | 6 | 19 | 徐州工务段 | 夹北线 | 上 | 右 | K10+124 | 夹端 | 螺孔裂纹 | 1A | 4 | 杨屯39#岔前接头 | 一级伤损 | 无 |  | 无伤 |  |  |  |  | 2021.6.23 |  | 朱立宏 |  |  |  | 普铁
594 | 10924 | 2021 | 6 | 19 | 徐州工务段 | 夹北线 | 上 | 右 | K3+722 |  | 轨头伤损 | 轨头内侧 | 10 | 距夹端焊缝13.1米，距徐端2个导孔39.4米 | 一级伤损 | 无 |  | 无伤 |  |  |  |  | 2021.6.23 |  | 朱立宏 |  |  |  | 普铁
595 | 10927 | 2021 | 6 | 20 | 新长工务段 | 宁启线 | 上 | 左 | K4+944 |  | 轨头伤损 | 轨头 | 10*15 | 轨头擦伤，距启端导孔33.2米，距宁端导孔32.8米 | 一级伤损 | 有 | 监控 | 未到轻伤 |  |  |  | 轨面剥离，未到轻伤标准 | 2021.6.29 |  | 朱立宏 |  |  |  | 高铁
596 | 10927 | 2021 | 6 | 20 | 新长工务段 | 宁启线 | 上 | 左 | K3+479-K3+466 |  | 轨头伤损 | 轨头 | 15*15 | 轨头连续擦伤 | 一级伤损 | 有 | 监控 | 未到轻伤 |  |  |  | 轨面连续剥离，未到轻伤标准 | 2021.6.28 |  | 朱立宏 |  |  |  | 高铁
597 | 10928 | 2021 | 6 | 10 | 阜阳工务段 | 京九线 | 上 | 右 | K725+961 | 九端 | 螺孔裂纹 | 2C | 3 | 王楼站6#岔岔前接头 | 一级伤损 | 无 |  | 无伤 |  |  |  |  | 2021.6.16 |  | 苏多虎 |  |  |  | 普铁
598 | 10928 | 2021 | 6 | 10 | 阜阳工务段 | 京九线 | 下 | 左 | K764+817 |  | 轨头伤损 | 轨头内侧 | 8*8 | 油河集11#岔直股尖轨 | 一级伤损 | 无 |  | 无伤 |  |  |  |  | 2021.6.16 |  | 苏多虎 |  |  |  | 普铁
599 | 10924 | 2021 | 6 | 20 | 蚌埠工务段 | 京沪线 | 下 | 右 | K864+731 |  | 轨头伤损 | 轨头内侧 | 12 | 符离集4#岔直基本轨（图中公里有误差） | 一级伤损 | 无 |  | 无伤 |  |  |  |  | 2021.6.29 |  | 张培星 |  |  |  | 普铁
600 | 10924 | 2021 | 6 | 21 | 蚌埠工务段 | 京沪线 | 下 | 右 | K1053+392 |  | 轨头伤损 | 轨头 | 10*10 | 伤损距沪端方向5.290米有一个焊缝.京端方向92.849米有一个导线孔 | 一级伤损 | 无 |  | 无伤 |  |  |  |  | 2021.6.24 |  | 陈林 |  |  |  | 普铁
601 | 10926 | 2021 | 6 | 20 | 宁波工务段 | 萧甬线 | 上 | 右 | K39+352 | 甬端 | 螺孔裂纹 | 1C | 4 | 绍兴6#岔前接头 | 一级伤损 | 无 |  | 无伤 |  |  |  |  | 2021.6.29 |  | 刘文消 |  |  |  | 普铁
602 | 10926 | 2021 | 6 | 21 | 芜湖工务段 | 铜九线 | 单 | 右 | K21+397 | 九端 | 螺孔裂纹 | 1B1C | 5 | 缸窑湖1#岔前接头 | 二级伤损 | 有 | 更换 | 重伤 |  |  |  | 现场复核为缸窑湖1#岔前接头九端一孔向轨端下斜裂纹 | 2021.6.25 |  | 刘文消 |  |  |  | 普铁
603 | 10926 | 2021 | 6 | 21 | 芜湖工务段 | 宣杭线 | 上 | 右 | K20+917-K20+916 |  | 轨头伤损 | 轨头中内 | 30*35 | 连续擦伤（5月23日下关注） | 一级伤损 | 有 | 监控 | 轻伤 |  |  |  | 上个周期工区已下轻伤监控. | 2021.6.29 |  | 李晓坤 |  |  |  | 普铁
604 | 10928 | 2021 | 6 | 21 | 蚌埠工务段 | 水蚌线 | 单 | 右 | K30+207 |  | 轨头伤损 | 轨头中间 | 8*10 | 水家湖端230米有两导孔；蚌端199米有一焊头 | 一级伤损 | 有 | 更换 | 重伤 |  |  |  | 重伤 | 2021.6.29 |  | 苏多虎 |  |  |  | 普铁
605 | 10928 | 2021 | 6 | 22 | 合肥工务段 | 淮南线 | 下 | 右 | K155+743 | 淮端 | 螺孔裂纹 | 1A | 3 | 巢湖西19#岔岔前接头 | 一级伤损 | 有 | 更换 | 重伤 |  |  |  | 合端胶结头孔裂一孔向轨端上裂5mm | 2021.6.24 |  | 苏多虎 |  |  |  | 普铁
606 | 10926 | 2021 | 6 | 23 | 芜湖工务段 | 皖赣线 | 下 | 右 | K4+074 |  | 焊缝伤损 | 轨头中内 | 10 | 芜湖端13.5M有一导线孔宣城端16.8M有一焊缝（注意轨底） | 一级伤损 | 无 |  | 无伤 |  |  |  |  | 2021.6.25 |  | 李晓坤 |  |  |  | 普铁
607 | 10926 | 2021 | 6 | 23 | 芜湖工务段 | 皖赣线 | 下 | 右 | K13+648-K13+652 |  | 轨头伤损 | 轨头中内 | 30*35 | 连续擦伤 | 一级伤损 | 有 | 监控 | 轻伤 |  |  |  | 轨面鱼鳞、擦伤 | 2021.6.25 |  | 李晓坤 |  |  |  | 普铁
608 | 10927 | 2021 | 6 | 24 | 上海高铁基础设施段 | 沪宁城际 | 下 | 右 | K255+965 |  | 轨头伤损 | 轨头中部 | 10 | 距宁端2个导孔445米 | 一级伤损 | 有 | 监控 | 轻伤 |  |  |  | 轨头表面外观压伤30*30*0.2 | 2021.6.29 |  | 朱立宏 |  |  |  | 高铁
609 | 10927 | 2021 | 6 | 24 | 上海高铁基础设施段 | 沪宁城际 | 下 | 右 | K176+931 |  | 轨头伤损 | 轨头中部 | 10 | 距沪端2个导孔296米 | 一级伤损 | 有 | 监控 | 轻伤 |  |  |  | 轨头擦伤40*30*0.2 | 2021.6.30 |  | 朱立宏 |  |  |  | 高铁
610 | 10924 | 2021 | 6 | 27 | 上海工务段 | 沪苏通 | 下 | 左 | K62+192 |  | 焊缝伤损 | 轨头中间 | 12 | 南通方向3.8米上海方向71.1米各有一个导线孔 | 一级伤损 | 无 |  | 无伤 |  |  |  |  | 2021.7.6 |  | 张培星 |  |  |  | 高铁
611 | 10926 | 2021 | 6 | 24 | 芜湖工务段 | 宣杭线 | 下 | 左 | K2+249-K2+253 |  | 轨头伤损 | 轨头中内 | 30*35 | 连续擦伤 | 一级伤损 | 有 | 监控 | 轻伤 |  |  |  | 上个周期工区已下轻伤监控. | 2021.6.28 |  | 李晓坤 |  |  |  | 普铁
612 | 10926 | 2021 | 6 | 24 | 芜湖工务段 | 宣杭线 | 下 | 右 | K11+791-K11+828 |  | 轨头伤损 | 轨头中内 | 30*35 | 连续擦伤 | 一级伤损 | 有 | 监控 | 轻伤 |  |  |  | 上个周期工区已下轻伤监控. | 2021.7.1 |  | 李晓坤 |  |  |  | 普铁
613 | 10926 | 2021 | 6 | 25 | 杭州工务段 | 宣杭线 | 下 | 左 | K174+362 |  | 轨底伤损 | 轨底 | 3 | 德清西6#岔心图中里程有误差 | 一级伤损 | 无 |  | 无伤 |  |  |  |  | 2021.6.28 |  | 李晓坤 |  |  |  | 普铁
614 | 10927 | 2021 | 6 | 25 | 上海工务段 | 虹桥联络线 | 下 | 右 | K1+039 |  | 轨头伤损 | 轨头中内 | 10 | 上海虹桥213#岔直前导轨 | 一级伤损 | 有 | 监控 | 未到轻伤 |  |  |  | 表面擦伤 未到深度 | 2021.7.1 |  | 朱立宏 | 对比更换 |  | 202109 | 高铁
615 | 10927 | 2021 | 6 | 25 | 上海工务段 | 虹桥联络线 | 下 | 右 | K1+002 |  | 轨头伤损 | 轨头中内 | 10 | 上海虹桥213#岔曲基本轨 | 一级伤损 | 有 | 监控 | 未到轻伤 |  |  |  | 表面擦伤 未到深度 | 2021.7.1 |  | 朱立宏 | 对比更换 | 202109 | 202109 | 高铁
616 | 10922 | 2021 | 7 | 7 | 上海高铁基础设施段 | 沪宁城际 | 上 | 右 | K274+846 |  | 轨头伤损 | 轨头 | 13*15 | 沪端约51.5米有一接头或宁端约66.6米有一导线孔 | 一级伤损 | 有 | 监控 | 轻伤 |  |  |  | 轨面擦伤（40*35*0.4） | 2021.7.8 |  | 王长明 |  |  |  | 高铁
617 | 10924 | 2021 | 7 | 2 | 上海工务段 | 京沪线 | 上 | 左 | K1421+866 |  | 轨头伤损 | 轨头中间 | 10 | 距京端一焊缝14.2米 | 一级伤损 | 有 | 更换 | 重伤 |  |  |  | 工厂焊焊接接头轨头核伤10*15mm | 2021.7.12 |  | 赵军 |  |  |  | 普铁
618 | 10924 | 2021 | 7 | 3 | 南京桥工段 | 京沪线 | 上 | 左 | K1151+063 | 沪端 | 轨腰伤损 | 轨端轨腰 | 6 | 距南京28#岔后焊缝6.4米，轨头下颚部位 | 一级伤损 | 有 | 监控 | 未到轻伤 |  |  |  | 现场确认37探头在轨端由波形显示，0°探头提高8DB后无可疑波形，且轨端底波正常。有波不判伤 | 2021.7.6 |  | 朱立宏 |  |  |  | 普铁
619 | 10924 | 2021 | 7 | 4 | 徐州工务段 | 京沪线 | 下 | 右 | K766+471 | 京端 | 螺孔裂纹 | 1B | 5 | 利国8#岔前普通接头 | 一级伤损 | 无 |  | 无伤 |  |  |  |  | 2021.7.8 |  | 赵军 |  |  |  | 普铁
620 | 10924 | 2021 | 7 | 4 | 徐州工务段 | 京沪线 | 上 | 右 | K802+112 | 沪端 | 螺孔裂纹 | 1A/1D | 5 | 徐州109#-115#复式交分岔间 | 一级伤损 | 无 |  | 无伤 |  |  |  |  | 2021.7.8 |  | 赵军 |  |  |  | 普铁
621 | 10924 | 2021 | 7 | 5 | 徐州工务段 | 陇海线 | 上 | 左 | K334+873 | 兰端 | 螺孔裂纹 | 1D | 5 | 夏邑县6#岔前接头 | 一级伤损 | 无 |  | 无伤 |  |  |  |  | 2021.7.14 |  | 赵军 |  |  |  | 普铁
622 | 10924 | 2021 | 7 | 5 | 徐州工务段 | 陇海线 | 上 | 左 | K290+623 |  | 焊缝伤损 | 轨头 | 10 | 李庄9#岔前焊缝 | 一级伤损 | 无 |  | 无伤 |  |  |  |  | 2021.7.14 |  | 赵军 |  |  |  | 普铁
623 | 10924 | 2021 | 7 | 5 | 徐州工务段 | 陇海线 | 上 | 右 | K226+332 | 兰端 | 螺孔裂纹 | 1D | 5 | 徐州西24#尖轨根普通接头 | 一级伤损 | 无 |  | 无伤 |  |  |  |  | 2021.7.12 |  | 赵军 |  |  |  | 普铁
624 | 10924 | 2021 | 7 | 5 | 徐州工务段 | 陇海线 | 下 | 左 | K238+562 |  | 焊缝伤损 | 轨头内侧 | 10 | 夹河寨16#岔前第2个焊缝 | 一级伤损 | 无 |  | 无伤 |  |  |  |  | 2021.7.8 |  | 朱立宏 |  |  |  | 普铁
625 | 10925 | 2021 | 7 | 6 | 上海工务段 | 南何线 | 单 | 左 | K7+164 | 何端 | 轨头伤损 | 轨头内侧二孔螺孔上方 | 8*8 | 区间（从大公里向小公里方向第五个有缝接头） | 一级伤损 | 有 | 监控 | 未到轻伤 |  |  |  | 钢轨表面轻微擦痕 | 2021.7.14 |  | 苏多虎 |  |  |  | 普铁
626 | 10925 | 2021 | 7 | 6 | 上海工务段 | 沪昆线 | 下 | 左 | K45+246 |  | 焊缝伤损 | 焊缝轨头 | 10*10 | 新桥站36#道岔直基本轨焊缝 | 一级伤损 | 无 |  | 无伤 |  |  |  |  | 2021.7.12 |  | 陈林 |  |  |  | 普铁
627 | 10925 | 2021 | 7 | 6 | 上海工务段 | 沪昆线 | 下 | 左 | K67+312 |  | 焊缝伤损 | 焊缝轨头 | 10*10 | 石湖荡站8#岔后第二个焊缝 | 一级伤损 | 无 |  | 无伤 |  |  |  |  | 2021.7.15 |  | 陈林 |  |  |  | 普铁
628 | 10928 | 2021 | 7 | 7 | 上海高铁基础设施段 | 沪昆高速 | 下 | 左 | K2+423-K2+446 |  | 轨头伤损 | 轨头中内 | 10*10 | 七宝线路所6#岔直基本轨 | 一级伤损 | 有 | 监控 | 未到轻伤 |  |  |  | 轨面擦伤 | 2021.7.9 |  | 苏多虎 |  |  |  | 高铁
629 | 10928 | 2021 | 7 | 7 | 上海高铁基础设施段 | 沪昆高速 | 下 | 左 | K84+420 |  | 轨头伤损 | 轨头内侧 | 10*12 | 沪端29.5米有两导孔 | 一级伤损 | 有 | 监控 | 未到轻伤 |  |  |  | 工厂焊轨面擦伤（15*10*0.2） | 2021.7.16 |  | 苏多虎 |  |  |  | 高铁
630 | 10922 | 2021 | 7 | 11 | 合肥工务段 | 宁西线 | 上 | 左 | K854+288 | 西端 | 螺孔裂纹 | 1D | 5 | 六安线路所65#岔后普通接头（此接头距62#岔后焊缝25.4米） | 一级伤损 | 有 | 更换 | 重伤 |  |  |  | 胶结头孔裂一孔向二孔下裂7.5mm | 2021.7.15 |  | 张培星 |  |  |  | 普铁
631 | 10927 | 2021 | 7 | 9 | 蚌埠工务段 | 青阜线 | 上 | 右 | K38+026 |  | 轨头伤损 | 轨头中内 | 8 | 青端8.3米有一焊缝 | 一级伤损 | 无 |  | 无伤 |  |  |  |  | 2021.7.12 |  | 刘文消 |  |  |  | 普铁
632 | 10927 | 2021 | 7 | 10 | 阜阳工务段 | 青阜线 | 下 | 右 | K133+368 |  | 核伤 | 轨头内中 | 10*8 | 青端约56.6米有两个导线孔或阜端约7.4米有两个导线孔 | 二级伤损 | 有 | 更换 | 重伤 |  |  |  | 青阜下行K133+320右股距青端厂焊接头焊缝中心顶面下10mm有一核伤宽7mm、核高8mm、距作用边10mm | 2021.07.13 |  | 王长明 |  |  |  | 普铁
633 | 10927 | 2021 | 7 | 10 | 阜阳工务段 | 青阜线 | 下 | 右 | K132+630 |  | 轨头伤损 | 轨头内中 | 10*9 | 插花4#岔岔心（2021.06.08已下关注） | 一级伤损 | 无 |  | 无伤 |  |  |  |  | 2021.07.12 |  | 王长明 |  |  |  | 普铁
634 | 10928 | 2021 | 7 | 8 | 杭州工务段 | 杭甬联络 | 下 | 左 | K174+688-K174+722 |  | 轨头伤损 | 轨头 | 12*12 | K174+721昆端36.6米有一导孔 | 一级伤损 | 有 | 加固 | 轻伤 |  |  |  | 轻伤加固 | 2021.7.15 |  | 苏多虎 |  |  |  | 高铁
635 | 10928 | 2021 | 7 | 9 | 宁波工务段 | 北环线 | 上 | 左 | K2+177 |  | 轨头伤损 | 轨头中外 | 10*8 | 邱隘端68.4米有一导孔；宁波北三场端69.3米有一焊头 | 一级伤损 | 无 |  | 无伤 |  |  |  |  | 2021.7.19 |  | 苏多虎 |  |  |  | 普铁
636 | 10928 | 2021 | 7 | 11 | 宁波工务段 | 杭深线 | 下 | 右 | K569+163 |  | 轨头伤损 | 轨头 | 12*10 | 杭端59.9米有一导孔 | 一级伤损 | 有 | 监控 | 轻伤 |  |  |  |  | 2021.7.20 |  | 苏多虎 |  |  |  | 高铁
637 | 10928 | 2021 | 7 | 11 | 宁波工务段 | 杭深线 | 下 | 右 | K587+476 |  | 螺孔裂纹 | 轨腰 | 3 | 温州南1#岔直股尖轨 | 一级伤损 | 无 |  | 无伤 |  |  |  |  | 2021.7.13 |  | 苏多虎 |  |  |  | 高铁
638 | 10922 | 2021 | 7 | 12 | 合肥工务段 | 合武绕行线 | 上 | 左 | K10+201 |  | 核伤 | 轨头内中 | 12*10 | 桃花店12#岔尖轨跟部接头（ 武端1孔至轨端） | 二级伤损 | 无 |  | 无伤 |  |  |  |  | 2021.7.13 |  | 王长明 |  |  |  | 普铁
639 | 10922 | 2021 | 7 | 12 | 合肥工务段 | 沪蓉线 | 上 | 右 | K440+012-K440+008 |  | 轨头伤损 | 轨头 | 18*16 | 肥东8#岔直导轨 | 一级伤损 | 有 | 监控 | 轻伤 |  |  |  | 440.037-440.042,轨面连续擦伤40*25*0.6MM | 2021.7.14 |  | 王长明 |  |  |  | 高铁
640 | 10924 | 2021 | 7 | 11 | 徐州工务段 | 陇海线 | 上 | 左 | K26+928 |  | 焊缝伤损 | 轨头内测 | 10 | 盐坨距反向进站信号机220米，距连端一焊缝24.9米 | 一级伤损 | 无 |  | 无伤 |  |  |  |  | 2021.7.20 |  | 赵军 |  |  |  | 普铁
641 | 10925 | 2021 | 7 | 12 | 杭州工务段 | 沪昆线 | 上 | 右 | K382+728 |  | 轨底伤损 | 焊缝轨底 | 3 | 蒋堂站8#岔直基本轨焊缝 | 一级伤损 | 有 | 打磨 | 未到轻伤 |  |  |  | 经现场前后37°定位复核，该轨底可疑波形非伤损回波，由轨底台阶引起，已通知线路工区进行打磨处理 | 2021.7.15 |  | 陈林 |  |  |  | 普铁
642 | 10925 | 2021 | 7 | 12 | 杭州工务段 | 沪昆线 | 上 | 右 | K369+315 |  | 焊缝伤损 | 焊缝轨头 | 10*10 | 白龙桥站9#道岔岔趾焊缝 | 一级伤损 | 有 | 打磨 | 未到轻伤 |  |  |  | 轨头内侧可疑波形用焊缝探伤仪进行定位后现场打磨处理后可疑波形波幅明显降低，且无位移，未达到轻伤。 | 2021.7.15 |  | 陈林 |  |  |  | 普铁
643 | 10927 | 2021 | 7 | 11 | 合肥工务段 | 阜六线 | 上 | 右 | K149+724 | 阜端 | 螺孔裂纹 | 1C | 4 | 分路口2#岔前第3个有缝接头 | 一级伤损 | 无 |  | 无伤 |  |  |  |  | 2021.7.14 |  | 刘文消 |  |  |  | 普铁
644 | 10927 | 2021 | 7 | 12 | 阜阳工务段 | 京九线 | 下 | 右 | K853+293 |  | 核伤 | 轨头外中内 | 15 | 京端22.1米，九端74.2米各有一导孔 | 三级伤损 | 有 | 更换 | 重伤 |  |  |  | 京九下行K853+249右股厂焊接头有一核伤，距轨顶面12mm、核高10mm、核宽10mm、距作用边25mm | 2021.07.12 |  | 李晓坤 |  |  |  | 普铁
645 | 10927 | 2021 | 7 | 12 | 阜阳工务段 | 京九线 | 下 | 右 | k855+686 | 京端 | 螺孔裂纹 | 1A | 4 | 颍南20#岔后普通接头 | 一级伤损 | 有 | 更换 | 重伤 |  |  |  | 设备已更换 | 2021.07.20 |  | 李晓坤 |  |  |  | 普铁
646 | 10927 | 2021 | 7 | 12 | 阜阳工务段 | 京九线 | 下 | 右 | K798+879 | 京端 | 螺孔裂纹 | 1B | 5 | 三堂集13#岔前普通接头 | 一级伤损 | 有 | 更换 | 重伤 |  |  |  | 京九下行K798右股13#岔直基本轨京端一孔前下裂纹长5mm | 2021.07.14 |  | 刘文消 |  |  |  | 普铁
647 | 10928 | 2021 | 7 | 12 | 宁波工务段 | 杭深线 | 上 | 右 | K594+334 |  | 轨头伤损 | 轨头内侧 | 8*8 | 杭端80.2米有一有缝接头 | 一级伤损 | 有 | 监控 | 轻伤 |  |  |  |  | 2021.7.22 |  | 苏多虎 |  |  |  | 高铁
648 | 10928 | 2021 | 7 | 13 | 宁波工务段 | 杭深线 | 上 | 右 | K318+181-K318+171 |  | 轨头伤损 | 轨头 | 10*8 | 宁波东5#岔直护轨基本轨至直导轨 | 一级伤损 | 有 | 监控 | 轻伤 |  |  |  |  | 2021.7.23 |  | 苏多虎 | 对比更换 |  | 202109 | 高铁
649 | 10925 | 2021 | 7 | 13 | 杭州工务段 | 笕杭线 | 下 | 左 | K195+670 |  | 轨头伤损 | 轨头内侧 | 10*10 | 伤损距笕端方向38.314米有一个导线孔.杭端方向7.334米两个导线孔 | 一级伤损 | 有 | 监控 | 未到轻伤 |  |  |  | 经校验工厂焊轨头鱼鳞伤深5MM，未达监控标准 | 2021.7.15 |  | 陈林 |  |  |  | 普铁
650 | 10925 | 2021 | 7 | 13 | 宁波工务段 | 萧甬线 | 上 | 右 | K132+812 |  | 轨头伤损 | 轨头内中侧 | 10 | 宁波北145#岔趾直股引轨 | 一级伤损 | 无 |  | 无伤 |  |  |  |  | 2021.7.22 |  | 赵军 |  |  |  | 普铁
651 | 10925 | 2021 | 7 | 13 | 宁波工务段 | 萧甬线 | 上 | 右 | K94+292 |  | 核伤 | 轨头中部 | 15 | 余姚西12#岔曲基本轨 | 一级伤损 | 无 |  | 无伤 |  |  |  |  | 2021.7.22 |  | 朱立宏 |  |  |  | 普铁
652 | 10925 | 2021 | 7 | 13 | 宁波工务段 | 萧甬线 | 上 | 左 | K66+797 |  | 轨头伤损 | 轨头内中 | 10 | 上虞12#岔直前导轨 | 一级伤损 | 无 |  | 无伤 |  |  |  |  | 2021.7.21 |  | 朱立宏 |  |  |  | 普铁
653 | 10928 | 2021 | 7 | 14 | 上海高铁基础设施段 | 宁杭高铁 | 上 | 左 | K183+064-K183+049 |  | 轨头伤损 | 轨头中间内侧 | 30*30 | 连续擦伤 | 一级伤损 | 无 |  | 无伤 |  |  |  |  | 2021.7.22 |  | 李晓坤 |  |  |  | 高铁
654 | 10928 | 2021 | 7 | 14 | 上海高铁基础设施段 | 宁杭高铁 | 上 | 左 | K182+321-K182+310 |  | 轨头伤损 | 轨头中间内侧 | 30*30 | 连续擦伤 | 一级伤损 | 无 |  | 无伤 |  |  |  |  | 2021.7.22 |  | 李晓坤 |  |  |  | 高铁
655 | 10928 | 2021 | 7 | 14 | 上海高铁基础设施段 | 宁杭高铁 | 上 | 右 | K182+075-K182+070 |  | 轨头伤损 | 轨头中间内侧 | 30*30 | 连续擦伤 | 一级伤损 | 有 | 监控 | 未到轻伤 |  |  |  | 15×20×0.25mm | 2021.7.22 |  | 李晓坤 | 对比更换 |  | 202109 | 高铁
656 | 10924 | 2021 | 7 | 15 | 徐州工务段 | 青盐线 | 下 | 左 | K280+743 |  | 焊缝伤损 | 轨腰 | 6 | 董集9#岔直前导轨 | 一级伤损 | 有 | 监控 | 未到轻伤 |  |  |  | 焊瘤回波 | 2021.7.23 |  | 朱立宏 |  |  |  | 高铁
657 | 10925 | 2021 | 7 | 18 | 宁波工务段 | 萧甬线 | 上 | 右 | K29+355 |  | 轨头伤损 | 轨头内侧 | 10*10 | 萧端方向9.750米有一个导线孔 | 一级伤损 | 有 | 监控 | 轻伤 |  |  |  | 轻伤 | 2021.7.22 |  | 陈林 |  |  |  | 普铁
658 | 10925 | 2021 | 7 | 19 | 芜湖工务段 | 宣杭线 | 上 | 左 | K34+310 |  | 焊缝伤损 | 焊缝轨头 | 10*10 | 十字铺站17#道岔直护基本轨焊缝 | 一级伤损 | 无 |  | 无伤 |  |  |  |  | 2021.7.29 |  | 陈林 |  |  |  | 普铁
659 | 10925 | 2021 | 7 | 19 | 芜湖工务段 | 皖赣线 | 上 | 右 | K1+906 |  | 焊缝伤损 | 焊缝轨头 | 10*10 | 八里湾3#道岔尖轨跟焊缝 | 一级伤损 | 无 |  | 无伤 |  |  |  |  | 2021.7.28 |  | 陈林 |  |  |  | 普铁
660 | 10926 | 2021 | 7 | 20 | 新长工务段 | 徐盐客专 | 下 | 右 | K109+915 |  | 轨头伤损 | 轨头 | 12*13 | 徐端约10.5米有一导线孔或盐端约50.6米有一导线孔 | 一级伤损 | 无 |  | 无伤 |  |  |  |  | 2021.7.28 |  | 王长明 |  |  |  | 高铁
661 | 10926 | 2021 | 7 | 20 | 新长工务段 | 徐盐客专 | 下 | 右 | K203+689 |  | 轨头伤损 | 轨头 | 12*13 | 徐端约48.1米有一导线孔或盐端约7.4米有一导线孔 | 一级伤损 | 无 |  | 无伤 |  |  |  |  | 2021.7.29 |  | 王长明 |  |  |  | 高铁
662 | 10928 | 2021 | 7 | 20 | 上海高铁基础设施段 | 宁杭高铁 | 上 | 左 | K122+893 |  | 轨头伤损 | 轨头中间 | 8*8 | 杭端5米有两导孔 | 一级伤损 | 有 | 监控 | 未到轻伤 |  |  |  | 轨面擦伤未达轻伤 | 2021.7.30 |  | 苏多虎 |  |  |  | 高铁
663 | 10928 | 2021 | 7 | 21 | 上海高铁基础设施段 | 宁杭高铁 | 下 | 左 | K151+160 |  | 轨头伤损 | 轨头中间 | 8*8 | 杭端60米有一导孔 | 一级伤损 | 有 | 监控 | 轻伤 |  |  |  | 原探伤组轻伤监控，无发展 | 2021.7.23 |  | 苏多虎 |  |  |  | 高铁
664 | 10928 | 2021 | 7 | 21 | 杭州工务段 | 宁杭高铁 | 下 | 左 | K250+672 |  | 轨头伤损 | 轨头中间 | 8*8 | 宁端56.5米；杭端22.3米各有一导孔 | 一级伤损 | 无 |  | 无伤 |  |  |  |  | 2021.7.28 |  | 苏多虎 |  |  |  | 高铁
665 | 10924 | 2021 | 7 | 23 | 徐州工务段 | 夹北线 | 下 | 左 | K8+494 |  | 焊缝伤损 | 轨头中间 | 10 | 杨屯66#岔前焊缝 | 一级伤损 | 无 |  | 无伤 |  |  |  |  | 2021.7.27 |  | 赵军 |  |  |  | 普铁
666 | 10924 | 2021 | 7 | 25 | 新长工务段 | 宿淮线 | 单 | 右 | K151+776 | 宿端 | 螺孔裂纹 | 1B | 8 | 洋河4#岔趾曲股引轨 | 一级伤损 | 无 |  | 无伤 |  |  |  |  | 2021.7.29 |  | 朱立宏 |  |  |  | 普铁
667 | 10927 | 2021 | 7 | 24 | 合肥工务段 | 淮南线 | 下 | 左 | 109+004 |  | 焊缝伤损 | 轨底 | 4 | 撮镇3#岔前焊缝 | 一级伤损 | 无 |  | 无伤 |  |  |  |  | 2021.7.26 |  | 刘文消 |  |  |  | 普铁
668 | 10927 | 2021 | 7 | 24 | 合肥工务段 | 淮南线 | 下 | 左 | K119+689 | 淮端 | 螺孔裂纹 | 2B | 5 | 桥头集9#岔前接头（注意3孔） | 一级伤损 | 有 | 监控 | 未到轻伤 |  |  |  | 铭牌孔出波 | 2021.7.26 |  | 刘文消 |  |  |  | 普铁
669 | 10927 | 2021 | 7 | 24 | 芜湖工务段 | 宁芜线 | 上 | 右 | k91+347 |  | 轨头伤损 | 轨头内中 | 8 | 毛耳山3#岔后焊缝（2道出站经由） | 一级伤损 | 无 |  | 无伤 |  |  |  |  | 2021.8.2 |  | 刘文消 |  |  |  | 普铁
670 | 10925 | 2021 | 7 | 22 | 杭州工务段 | 宣杭线 | 下 | 右 | K89+382 |  | 焊缝伤损 | 轨头内侧 | 10 | 泗安7#岔后焊缝 | 一级伤损 | 无 |  | 无伤 |  |  |  |  | 2021.7.26 |  | 李晓坤 |  |  |  | 普铁
671 | 10924 | 2021 | 7 | 26 | 蚌埠工务段 | 京沪线 | 下 | 左 | K970+524 |  | 轨头伤损 | 轨头中内 | 10 | 蚌埠6#岔直尖轨（注意小核伤校对） | 一级伤损 | 有 | 更换 | 重伤 |  |  |  | 1010S仪器校对判伤，未截图。 | 2021.7.28 |  | 朱立宏 |  |  |  | 普铁
672 | 10924 | 2021 | 7 | 26 | 蚌埠工务段 | 京沪线 | 下 | 右 | K1003+010 | 京端 | 螺孔裂纹 | 1C | 4 | 板桥10#岔前接头 | 一级伤损 | 无 |  | 无伤 |  |  |  |  | 2021.8.3 |  | 朱立宏 |  |  |  | 普铁
673 | 10924 | 2021 | 7 | 26 | 蚌埠工务段 | 京沪线 | 下 | 右 | K1055+873 |  | 焊缝伤损 | 轨腰 | 8 | 三界15#岔前焊缝 | 一级伤损 | 无 |  | 无伤 |  |  |  |  | 2021.8.4 |  | 朱立宏 |  |  |  | 普铁
674 | 10924 | 2021 | 7 | 27 | 上海工务段 | 京沪线 | 下 | 右 | K1459+513 |  | 焊缝伤损 | 轨头 | 10 | 距京端一导孔13.5米，距沪端一导孔78.4米 | 一级伤损 | 有 | 监控 | 未到轻伤 |  |  |  | 轨头外侧有焊筋台阶 | 2021.8.4 |  | 赵军 |  |  |  | 普铁
675 | 10924 | 2021 | 7 | 27 | 上海工务段 | 京沪线 | 下 | 右 | K1462+252 |  | 焊缝伤损 | 轨腰 | 5 | 上海1019#岔后第二个焊缝 | 一级伤损 | 有 | 监控 | 未到轻伤 |  |  |  | 轨腰未打磨推流干净 | 2021.8.6 |  | 赵军 |  |  |  | 普铁
676 | 10922 | 2021 | 8 | 6 | 合肥工务段 | 沪蓉线 | 上 | 左 | K360+528 |  | 轨头伤损 | 轨头 | 12*13 | 距合端全椒6#岔尖轨跟部焊缝约28.2米 | 一级伤损 | 有 | 监控 | 轻伤 |  |  |  | 沪蓉上行k360+562,全椒站6#岔长心轨尖端3米处，轨头擦伤16*13*0.7mm | 2021.8.10 |  | 王长明 |  |  |  | 高铁
677 | 10922 | 2021 | 8 | 6 | 新长工务段 | 宁启线 | 下 | 右 | K3+089-K3+091 |  | 轨头伤损 | 轨头 | 12*13 | 区间连续擦伤 | 一级伤损 | 有 | 监控 | 未到轻伤 |  |  |  | 轨面连续剥离，未到轻伤 | 2021.8.10 |  | 王长明 |  |  |  | 高铁
678 | 10922 | 2021 | 8 | 7 | 新长工务段 | 宁启线 | 下 | 右 | K254+410-K254+432 |  | 轨头伤损 | 轨头 | 18*20 | 连续擦伤 | 一级伤损 | 有 | 监控 | 未到轻伤 |  |  |  | 轨面连续剥离，未到轻伤 | 2021.8.10 |  | 王长明 |  |  |  | 高铁
679 | 10922 | 2021 | 8 | 7 | 新长工务段 | 宁启线 | 下 | 左 | K254+890-K254+908 |  | 轨头伤损 | 轨头 | 18*20 | 连续擦伤 | 一级伤损 | 有 | 监控 | 未到轻伤 |  |  |  | 轨面连续剥离，未到轻伤 | 2021.8.10 |  | 王长明 |  |  |  | 高铁
680 | 10923 | 2021 | 8 | 6 | 南京桥工段 | 宁芜线 | 单 | 左 | K34+016 |  | 核伤 | 轨头内侧 | 15 | 建宁8#岔直导轨，距8#岔直基本轨与直导轨焊缝1.2M | 二级伤损 | 有 | 监控 | 未到轻伤 |  |  |  | 作用边锈蚀 | 2021.8.7 |  | 李晓坤 |  |  |  | 普铁
681 | 10925 | 2021 | 8 | 4 | 上海工务段 | 京沪线 | 上 | 左 | K1408+493 |  | 核伤 | 轨头内中外 | 12*10 | 距京端导孔5.1米，距沪端导孔84.2米 | 二级伤损 | 有 | 更换 | 重伤 |  |  |  | 工厂焊焊接接头轨头中内核伤 | 2021.8.6 |  | 朱立宏 |  |  |  | 普铁
682 | 10925 | 2021 | 8 | 4 | 上海工务段 | 京沪线 | 上 | 右 | K1336+000 | 沪端 | 螺孔裂纹 | 1C | 5 | 周泾巷11#岔前普通接头 | 一级伤损 | 无 |  | 无伤 |  |  |  |  | 2021.8.9 |  | 赵军 |  |  |  | 普铁
683 | 10925 | 2021 | 8 | 4 | 上海工务段 | 京沪线 | 上 | 左 | K1326+984-K1326+896 |  | 轨头伤损 | 轨头 | 20*20 | 距京端一导孔41米，距京端一焊缝99米。 | 一级伤损 | 有 | 更换 | 重伤 |  |  |  | 鱼鳞伤深度9mm | 2021.8.9 |  | 赵军 |  |  |  | 普铁
684 | 10925 | 2021 | 8 | 4 | 上海工务段 | 京沪线 | 上 | 左 | K1319+538 | 沪端 | 螺孔裂纹 | 1B | 5 | 无锡北2#岔前普通接头 | 一级伤损 | 有 | 更换 | 重伤 |  |  |  | 胶接绝缘接头京端一孔向二孔上裂 | 2021.8.9 |  | 赵军 |  |  |  | 普铁
685 | 10925 | 2021 | 8 | 4 | 上海工务段 | 京沪线 | 上 | 左 | K1436+493 |  | 螺孔裂纹 | 上裂 | 4 | 加固接头，南翔609#岔直导轨 | 一级伤损 | 无 |  | 无伤 |  |  |  |  | 2021.8.12 |  | 朱立宏 |  |  |  | 普铁
686 | 10925 | 2021 | 8 | 4 | 上海工务段 | 京沪线 | 上 | 右 | K1367+614 | 沪端 | 螺孔裂纹 | 1C | 4 | 苏州普速场出站信号机接头（矮柱） | 一级伤损 | 无 |  | 无伤 |  |  |  |  | 2021.8.9 |  | 朱立宏 |  |  |  | 普铁
687 | 10925 | 2021 | 8 | 4 | 上海工务段 | 京沪线 | 上 | 右 | K1362+155 | 沪端 | 螺孔裂纹 | 1C | 4 | 距苏州西48#岔后焊缝33.3米（上海方向） | 一级伤损 | 无 |  | 无伤 |  |  |  |  | 2021.8.10 |  | 朱立宏 |  |  |  | 普铁
688 | 10925 | 2021 | 8 | 5 | 上海工务段 | 京沪线 | 上 | 左 | K1217+017 |  | 焊缝伤损 | 轨头中外 | 10 | 加固接头，镇江东15#岔后焊缝 | 一级伤损 | 有 | 更换 | 轻伤 |  |  |  | 已加固安排二周内更换 | 2021.8.12 |  | 朱立宏 |  |  |  | 普铁
689 | 10925 | 2021 | 8 | 5 | 南京桥工段 | 京沪线 | 上 | 左 | K1159+084 |  | 轨头伤损 | 轨头内中外 | 10*20 | 距京端导孔17.1米 | 一级伤损 | 有 | 监控 | 未到轻伤 |  |  |  | 作用边锈蚀 | 2021.8.9 |  | 朱立宏 |  |  |  | 普铁
690 | 10925 | 2021 | 8 | 5 | 南京桥工段 | 京沪线 | 上 | 左 | K1148+079 |  | 焊缝伤损 | 轨头中部 | 10 | 距南京反向进站信号机接头10.2米（站内） | 一级伤损 | 有 | 监控 | 未到轻伤 |  |  |  | 现场检查无问题，为焊缝焊筋突起 | 2021.8.9 |  | 朱立宏 |  |  |  | 普铁
691 | 10925 | 2021 | 8 | 6 | 徐州工务段 | 京沪线 | 下 | 右 | K790+233 |  | 焊缝伤损 | 轨头内测 | 10 | 茅村11#岔后焊缝 | 一级伤损 | 无 |  | 无伤 |  |  |  |  | 2021.8.10 |  | 赵军 |  |  |  | 普铁
692 | 10925 | 2021 | 8 | 6 | 蚌埠工务段 | 京沪线 | 上 | 右 | K966+679 |  | 焊缝伤损 | 轨头中部 | 10 | 距蚌埠反向进站信号机接头57.5米（站内）001 | 一级伤损 | 有 | 更换 | 重伤 |  |  |  | 重伤 | 2021.8.10 |  | 朱立宏 |  |  |  | 普铁
693 | 10925 | 2021 | 8 | 6 | 蚌埠工务段 | 京沪线 | 上 | 左 | K922+756 | 沪端 | 螺孔裂纹 | 1C | 4 | 固镇1#岔前接头001 | 一级伤损 | 无 |  | 无伤 |  |  |  |  | 2021.8.11 |  | 朱立宏 |  |  |  | 普铁
694 | 10925 | 2021 | 8 | 7 | 徐州工务段 | 陇海线 | 下 | 右 | K229+899 |  | 焊缝伤损 | 轨头内侧 | 12 | 铜山105#岔后第2个焊缝 | 一级伤损 | 无 |  | 无伤 |  |  |  |  | 2021.8.12 |  | 朱立宏 |  |  |  | 普铁
695 | 10925 | 2021 | 8 | 7 | 徐州工务段 | 陇海线 | 下 | 右 | K258+005 |  | 焊缝伤损 | 轨头中部 | 10 | 杨楼12#岔后焊缝，加固接头，同时注意轨腰伤损 | 一级伤损 | 有 | 更换 | 重伤 |  |  |  | 铝焊轨腰边缘伤损 | 2021.8.11 |  | 朱立宏 |  |  |  | 普铁
696 | 10925 | 2021 | 8 | 7 | 徐州工务段 | 陇海线 | 下 | 右 | K258+073 |  | 焊缝伤损 | 轨头中内 | 10 | 杨楼8#岔直尖轨跟焊缝，加固接头 | 一级伤损 | 有 | 更换 | 重伤 |  |  |  | 铝焊轨头伤损 | 2021.8.11 |  | 朱立宏 |  |  |  | 普铁
697 | 10925 | 2021 | 8 | 7 | 徐州工务段 | 陇海线 | 下 | 左 | K319+107 |  | 焊缝伤损 | 轨底 | 6 | 杨集14#直尖轨跟焊缝 | 一级伤损 | 无 |  | 无伤 |  |  |  |  | 2021.8.17 |  | 朱立宏 |  |  |  | 普铁
698 | 10927 | 2021 | 8 | 6 | 上海工务段 | 沪昆线 | 下 | 右 | K99+808 |  | 轨头伤损 | 轨头内侧 | 15 | 沪端50.7米，昆端21.9米各有一个导线孔 | 一级伤损 | 无 |  | 无伤 |  |  |  |  | 2021.8.12 |  | 张培星 |  |  |  | 普铁
699 | 10927 | 2021 | 8 | 7 | 杭州工务段 | 沪昆线 | 下行 | 左 | K221+764 |  | 焊缝伤损 | 焊缝轨腰 | 4 | 萧山站27#道岔直基本轨焊缝，上月关注本月有发展 | 一级伤损 | 有 | 更换 | 重伤 |  |  |  | 昆端轨腰内侧Φ3-6db，深68mm距焊缝中心10mm（铝热焊） | 2021.8.10 |  | 陈林 |  |  |  | 普铁
700 | 10927 | 2021 | 8 | 7 | 杭州工务段 | 沪昆线 | 下 | 左 | K299+786 |  | 轨底伤损 | 轨底 | 5 | 沪端2.8米，昆端88.7米各有一个导线孔 | 一级伤损 | 有 | 打磨 | 未到轻伤 |  |  |  | 沪昆下行K299+36#轨左股，距沪端导线孔第五枕木头轨底下方，轨底划痕0.5mm深，已通知线路工区打磨处理。 | 2021.8.16 |  | 张培星 | 对比更换 |  | 202109 | 普铁
701 | 10928 | 2021 | 8 | 4 | 杭州工务段 | 沪昆高速 | 上 | 左 | K179+612 |  | 轨头伤损 | 轨头中内 | 8*8 | 沪端6.2米有一导孔 | 一级伤损 | 有 | 监控 | 未到轻伤 |  |  |  | 复核伤损实际里程为179.573（沪端6.2米有一导孔），未到判伤标准 | 2021.8.12 |  | 苏多虎 |  |  |  | 高铁
702 | 10928 | 2021 | 8 | 5 | 上海高铁基础设施段 | 沪昆高速 | 上 | 左 | K63+003 |  | 轨头伤损 | 轨头 | 10*8 | 虹桥端68.9米有一导孔 | 一级伤损 | 有 | 监控 | 轻伤 |  |  |  | 原班组监控轻伤（擦伤） | 2021.8.10 |  | 苏多虎 |  |  |  | 高铁
703 | 10928 | 2021 | 8 | 5 | 上海工务段 | 沪昆高速 | 上 | 右 | K0+168 |  | 焊缝伤损 | 轨底 | 3 | 昆端23.5米；虹桥端37.9米各有一导孔 | 一级伤损 | 无 |  | 无伤 |  |  |  |  | 2021.8.14 |  | 苏多虎 |  |  |  | 高铁
704 | 10923 | 2021 | 8 | 9 | 阜阳工务段 | 青阜线 | 上 | 左 | K69+283-K69+282 |  | 轨头伤损 | 轨头中内 | 30*35 | 连续擦伤 | 一级伤损 | 有 | 更换 | 重伤 |  |  |  | 距青端焊缝6.73米轨顶面连续鱼鳞最深处10.2mm（原轻发伤） | 2021.8.19 |  | 李晓坤 |  |  |  | 普铁
705 | 10923 | 2021 | 8 | 9 | 蚌埠工务段 | 符夹线 | 上 | 左 | K46+148 |  | 轨底伤损 | 轨底 | 3 | 岱河站5#岔心 | 一级伤损 | 无 |  | 无伤 |  |  |  |  | 2021.8.13 |  | 刘文消 |  |  |  | 普铁
706 | 10925 | 2021 | 8 | 8 | 徐州工务段 | 陇海线 | 下 | 左 | K151+690 | 兰端 | 螺孔裂纹 | 1B | 5 | 邳州27#与37#之间普通接头 | 一级伤损 | 无 |  | 无伤 |  |  |  |  | 2021.8.17 |  | 赵军 | 对比更换 |  | 202109 | 普铁
707 | 10925 | 2021 | 8 | 8 | 徐州工务段 | 陇海线 | 下 | 左 | K117+243 | 兰端 | 轨腰伤损 | 轨腰轨端 | 5 | 新沂西202#岔前普通接头 | 一级伤损 | 有 | 更换 | 重伤 |  |  |  | 现场复核确认为轨端水平裂纹 | 2021.8.11 |  | 赵军 |  |  |  | 普铁
708 | 10927 | 2021 | 8 | 8 | 杭州工务段 | 沪昆线 | 上 | 左 | K474+447 |  | 焊缝伤损 | 轨底 | 5 | 沪端12.2米有一个焊缝，昆端124.5米有一个普通接头（上月下过关注） | 一级伤损 | 无 |  | 无伤 |  |  |  |  | 2021.8.17 |  | 张培星 |  |  |  | 普铁
709 | 10927 | 2021 | 8 | 9 | 杭州工务段 | 沪昆线 | 上 | 右 | K382+759 |  | 轨头伤损 | 轨头内测 | 10*10 | 蒋堂站8#道岔直导轨.距昆端两个导线孔0.419米 | 一级伤损 | 有 | 监控 | 轻伤 |  |  |  | 沪昆上线蒋堂N8岔右直导轨，轨头内侧鱼鳞伤，深7mm。工区监控。 | 2021.8.18 |  | 陈林 |  |  |  | 普铁
710 | 10927 | 2021 | 8 | 9 | 杭州工务段 | 沪昆线 | 上 | 左 | K206+425 |  | 轨头伤损 | 轨头内中 | 15 | 盈宁2#岔尖轨 | 一级伤损 | 有 | 监控 | 轻伤 |  |  |  | 沪端第12-13枕木间轨头中心鱼鳞伤深9MM | 2021.8.18 |  | 张培星 |  |  |  | 普铁
711 | 10927 | 2021 | 8 | 9 | 杭州工务段 | 沪昆线 | 上 | 左 | K206+233 |  | 轨头伤损 | 轨头内中 | 15 | 盈宁8#岔曲基本轨 | 一级伤损 | 有 | 更换 | 重伤 |  |  |  | 沪端第6-7枕轨头内侧鱼鳞伤9MM | 2021.8.18 |  | 张培星 |  |  |  | 普铁
712 | 10927 | 2021 | 8 | 9 | 杭州工务段 | 沪昆线 | 上 | 右 | K195+610 |  | 轨头伤损 | 轨头内中 | 20 | 杭州东普速场117#岔心轨 | 一级伤损 | 有 | 更换 | 重伤 |  |  |  | 昆端（岔跟）第3-第4木间轨头鱼鳞伤深11mm | 2021.8.19 |  | 张培星 |  |  |  | 普铁
713 | 10923 | 2021 | 8 | 10 | 蚌埠工务段 | 符夹线 | 下 | 左 | K33+408 | 夹端 | 螺孔裂纹 | 1B | 3 | 濉溪3#岔前接头 | 一级伤损 | 无 |  | 无伤 |  |  |  |  | 2021.8.12 |  | 李晓坤 | 对比更换 |  | 202109 | 普铁
714 | 10923 | 2021 | 8 | 10 | 阜阳工务段 | 青阜线 | 下 | 右 | K70+952 | 青端 | 螺孔裂纹 | 1A | 3 | 涡阳11#岔前接头 | 一级伤损 | 有 | 更换 | 重伤 |  |  |  | 青端一孔前上裂纹长5mm | 2021.8.19 |  | 刘文消 |  |  |  | 普铁
715 | 10927 | 2021 | 8 | 10 | 杭州工务段 | 笕杭线 | 下 | 左 | K195+208 |  | 轨头伤损 | 轨头内测 | 10*10 | 伤损距艮山门站165#岔后焊缝51.5米 | 一级伤损 | 无 |  | 无伤 |  |  |  |  | 2021.8.13 |  | 陈林 |  |  |  | 普铁
716 | 10927 | 2021 | 8 | 10 | 杭州工务段 | 笕杭线 | 下 | 左 | K200+399 |  | 轨头伤损 | 轨头内测 | 10*10 | 伤损距笕桥方向31.159米有一个导线孔 | 一级伤损 | 无 |  | 无伤 |  |  |  |  | 2021.8.19 |  | 陈林 |  |  |  | 普铁
717 | 10927 | 2021 | 8 | 10 | 宁波工务段 | 萧甬线 | 下 | 右 | K68+246 |  | 焊缝伤损 | 轨头内侧 | 12 | 区间内加固接头焊缝 | 一级伤损 | 有 | 加固 | 轻伤 |  |  |  | 轨头内侧3.2-3.8，67DB | 2021.8.18 |  | 张培星 |  |  |  | 普铁
718 | 10927 | 2021 | 8 | 10 | 宁波工务段 | 萧甬线 | 下 | 左 | K75+348 |  | 轨头伤损 | 轨头内中 | 10 | 甬端7米，萧端72.3米各有2个导线孔 | 一级伤损 | 无 |  | 无伤 |  |  |  |  | 2021.8.18 |  | 张培星 |  |  |  | 普铁
719 | 10922 | 2021 | 8 | 17 | 南京桥工段 | 永全线 | 下 | 右 | K327+016 |  | 焊缝伤损 | 轨头外侧 | 7*8 | 永端约80.3米有一接头或全端约59.8米有一导线孔 | 一级伤损 | 有 | 监控 | 未到轻伤 |  |  |  | 作用边锈蚀 | 2021.8.26 |  | 王长明 |  |  |  | 高铁
720 | 10922 | 2021 | 8 | 17 | 南京桥工段 | 永全线 | 下 | 右 | K343+669 |  | 焊缝伤损 | 轨头外中轨腰 | 7*8/3 | 亭子山线路所3#岔岔趾焊缝 | 一级伤损 | 有 | 监控 | 未到轻伤 |  |  |  | 轨头复核无波形显示，疑似70探头检查到焊缝焊筋突起部位出波。轨腰有波显示，现场检查发现轨腰焊筋表面存在坑洼引起出波，未达伤损等级） | 2021.8.26 |  | 王长明 |  |  |  | 高铁
721 | 10923 | 2021 | 8 | 11 | 阜阳工务段 | 京九线 | 下 | 右 | K855+959 | 九端 | 螺孔裂纹 | 1B | 3 | 颍南10#岔前接头 | 一级伤损 | 有 | 更换 | 重伤 |  |  |  | 颖南10#岔前绝缘接头，九端一孔裂纹（单侧、后上、长约3mm） | 2021.8.17 |  | 李晓坤 |  |  |  | 普铁
722 | 10925 | 2021 | 8 | 17 | 徐州工务段 | 陇海线 | 上 | 左 | K124+542 |  | 焊缝伤损 | 轨腰 | 6 | 距瓦窑进站信号机接头4.7米（站外） | 一级伤损 | 无 |  | 无伤 |  |  |  |  | 2021.8.19 |  | 朱立宏 |  |  |  | 普铁
723 | 10925 | 2021 | 8 | 17 | 徐州工务段 | 陇海线 | 上 | 右 | K124+793 |  | 焊缝伤损 | 轨头中外 | 12 | 瓦窑8#岔前焊缝 | 一级伤损 | 有 | 监控 | 未到轻伤 |  |  |  | 焊缝本侧焊瘤回波 | 2021.8.24 |  | 朱立宏 | 对比更换 |  | 202109 | 普铁
724 | 10925 | 2021 | 8 | 17 | 徐州工务段 | 夹北线 | 上 | 右 | K8+239 |  | 焊缝伤损 | 轨头中部 | 8 | 加固接头，杨屯4#岔直尖轨跟焊缝 | 一级伤损 | 无 |  | 无伤 |  |  |  |  | 2021.8.23 |  | 朱立宏 |  |  |  | 普铁
725 | 10925 | 2021 | 8 | 17 | 徐州工务段 | 陇海线 | 上 | 右 | K124+621 |  | 轨腰伤损 | 轨腰水平 | 6 | 瓦窑2#岔直前导轨焊缝热影响区 | 一级伤损 | 无 |  | 无伤 |  |  |  |  | 2021.8.19 |  | 朱立宏 |  |  |  | 普铁
726 | 10925 | 2021 | 8 | 17 | 徐州工务段 | 夹北线 | 上 | 左 | K8+267 | 夹端 | 螺孔裂纹 | 1B/1C | 10 | 杨屯10#岔前接头 | 一级伤损 | 有 | 更换 | 重伤 |  |  |  | 现场复核确认为一孔螺孔裂纹 | 2021.8.23 |  | 朱立宏 |  |  |  | 普铁
727 | 10927 | 2021 | 8 | 17 | 杭州工务段 | 笕杭线 | 上 | 右 | K197+943 |  | 轨头伤损 | 轨头 | 10*10 | 艮山门站310#道岔尖轨 | 一级伤损 | 有 | 监控 | 轻伤 |  |  |  | 笕端第10-11轨木上轨头鱼鳞伤9MM | 2021.8.26 |  | 陈林 |  |  |  | 普铁
728 | 10927 | 2021 | 8 | 17 | 杭州工务段 | 宣杭线 | 上 | 右 | K153+035 |  | 轨头伤损 | 轨头内中 | 15*15 | 杭端9.4米，宣端86.9米各有1个导线孔 | 一级伤损 | 无 |  | 无伤 |  |  |  |  | 2021.8.23 |  | 张培星 |  |  |  | 普铁
729 | 10927 | 2021 | 8 | 17 | 杭州工务段 | 沪昆绕行线 | 上 | 右 | K2+641 |  | 轨头伤损 | 轨头 | 8 | 伤损距南星桥5#道岔基本轨焊缝15.920米 | 一级伤损 | 有 | 监控 | 未到轻伤 |  |  |  | 经现场校对鱼鳞伤深4MM未达轻伤监控标准 | 2021.8.26 |  | 陈林 |  |  |  | 普铁
730 | 10923 | 2021 | 8 | 21 | 合肥工务段 | 淮南线 | 下 | 左 | K101+799 |  | 焊缝伤损 | 轨头内中 | 8 | 三十里铺4#岔心后焊缝（注意对股焊缝） | 一级伤损 | 有 | 加固 | 轻伤 |  |  |  | 原已判轻伤并加固，右股无可疑波形 | 2021.8.23 |  | 刘文消 |  |  |  | 普铁
731 | 10923 | 2021 | 8 | 21 | 南京桥工段 | 淮南线 | 下 | 左 | K216+785 |  | 焊缝伤损 | 轨头内侧 | 10 | 距合肥端第一组温调器0.5M距芜端0.5M有两个导线孔（焊缝热影响区） | 一级伤损 | 有 | 监控 | 未到轻伤 |  |  |  | 复核为鱼鳞，未达判伤标准 | 2021.8.27 |  | 李晓坤 |  |  |  | 普铁
732 | 10923 | 2021 | 8 | 21 | 芜湖工务段 | 宁芜线 | 上 | 左 | K91+436 | 宁端 | 螺孔裂纹 | 1A | 3 | 毛耳山9#岔前接头 | 一级伤损 | 无 |  | 无伤 |  |  |  |  | 2021.8.24 |  | 李晓坤 |  |  |  | 普铁
733 | 10925 | 2021 | 8 | 18 | 蚌埠工务段 | 京沪线 | 下 | 右 | K880+003 |  | 焊缝伤损 | 轨腰 | 5 | 宿州南3#岔前焊缝 | 一级伤损 | 有 | 更换 | 重伤 |  |  |  | 重伤 | 2021.8.25 |  | 赵军 |  |  |  | 普铁
734 | 10925 | 2021 | 8 | 18 | 蚌埠工务段 | 京沪线 | 下 | 右 | K901+345 |  | 焊缝伤损 | 轨腰 | 5 | 芦岭19#直护轨基本轨 | 一级伤损 | 无 |  | 无伤 |  |  |  |  | 2021.8.25 |  | 赵军 |  |  |  | 普铁
735 | 10925 | 2021 | 8 | 18 | 徐州工务段 | 京沪线 | 下 | 右 | K831+816 |  | 焊缝伤损 | 轨头中部 | 10 | 曹村3#岔前焊缝 | 一级伤损 | 无 |  | 无伤 |  |  |  |  | 2021.8.26 |  | 朱立宏 | 对比更换 |  | 202109 | 普铁
736 | 10925 | 2021 | 8 | 19 | 南京桥工段 | 京沪线 | 下 | 左 | K1144+402 |  | 轨头伤损 | 轨头内测 | 10 | 距沪端一导孔8.9米，距京端一焊缝31米。 | 一级伤损 | 有 | 监控 | 未到轻伤 |  |  |  | 现场检查未发现可疑波形，疑似探伤车检查到气压焊焊筋轮廓波。 | 2021.8.26 |  | 赵军 |  |  |  | 普铁
737 | 10925 | 2021 | 8 | 19 | 南京桥工段 | 京沪线 | 下 | 右 | K1157+947 |  | 轨头伤损 | 轨头内测 | 5 | 距京端普通接头62.8米 | 一级伤损 | 有 | 监控 | 未到轻伤 |  |  |  | 现场检查钢轨轨头存在鱼鳞，测深约4.7毫米 | 2021.8.25 |  | 赵军 |  |  |  | 普铁
738 | 10925 | 2021 | 8 | 19 | 蚌埠工务段 | 京沪线 | 下 | 左 | K1024+283 |  | 轨头伤损 | 轨头中外 | 10 | 距京端导孔11.1米，距沪端导孔67.4米，注意核伤校对 | 一级伤损 | 无 |  | 无伤 |  |  |  |  | 2021.8.26 |  | 朱立宏 |  |  |  | 普铁
739 | 10925 | 2021 | 8 | 19 | 蚌埠工务段 | 京沪线 | 下 | 右 | K1094+949 |  | 轨头伤损 | 轨头外中内 | 15*12 | 滁州北18#岔心 | 一级伤损 | 有 | 更换 | 重伤 |  |  |  | 重伤 | 2021.8.24 |  | 朱立宏 |  |  |  | 普铁
740 | 10925 | 2021 | 8 | 20 | 上海工务段 | 京沪线 | 下 | 右 | K1252+159 | 沪端 | 核伤 | 轨头内中外 | 20*20 | 丹阳东出站信号机接头1孔上方 | 二级伤损 | 无 |  | 无伤 |  |  |  |  | 2021.8.23 |  | 朱立宏 |  |  |  | 普铁
741 | 10927 | 2021 | 8 | 18 | 芜湖工务段 | 芜铜线 | 单 | 左 | K46+196 |  | 轨头伤损 | 轨头内中 | 15 | 芜端8.4米有一焊缝，铜端3.5米有一普通接头 | 一级伤损 | 无 |  | 无伤 |  |  |  |  | 2021.8.23 |  | 张培星 |  |  |  | 普铁
742 | 10927 | 2021 | 8 | 21 | 杭州工务段 | 宣杭线 | 下 | 左 | K157+628 |  | 轨头伤损 | 轨头内中 | 15 | 宣端52.4米有2个导线孔，宣端126.8米有一个焊缝 | 一级伤损 | 无 |  | 无伤 |  |  |  |  | 2021.8.26 |  | 张培星 |  |  |  | 普铁
743 | 10922 | 2021 | 8 | 25 | 上海高铁基础设施段 | 沪宁城际 | 下 | 右 | K140+061 |  | 轨头伤损 | 轨头 | 10*8 | 距惠山1#岔岔后焊头91.7米；沪端8.6米有一有缝接头 | 一级伤损 | 有 | 监控 | 轻伤 |  |  |  | 轨面擦伤、50×40×0.5mm | 2021.9.1 |  | 苏多虎 | 对比更换 |  | 202201 | 高铁
744 | 10922 | 2021 | 9 | 3 | 芜湖工务段 | 宁芜线 | 单 | 左 | K79+859 | 芜端 | 螺孔裂纹 | 1B | 3 | 黄梅山2#岔前接头 | 一级伤损 | 有 | 更换 | 重伤 |  |  |  | 黄梅山站2#岔前基本轨接头芜方接头一孔向二孔上裂测长2MM | 2021.9.9 |  | 李晓坤 |  |  |  | 普铁
745 | 10922 | 2021 | 9 | 3 | 芜湖工务段 | 宁芜线 | 下 | 左 | K102+315-k102+371 |  | 轨头伤损 | 轨头 | 30*40 | 连续擦伤 | 一级伤损 | 无 |  | 无伤 |  |  |  |  | 2021.9.9 |  | 刘文消 |  |  |  | 普铁
746 | 10922 | 2021 | 9 | 3 | 芜湖工务段 | 宁芜线 | 下 | 左 | K102+464-k102+493 |  | 轨头伤损 | 轨头 | 30*40 | 连续擦伤 | 一级伤损 | 无 |  | 无伤 |  |  |  |  | 2021.9.9 |  | 刘文消 |  |  |  | 普铁
747 | 10922 | 2021 | 9 | 4 | 合肥工务段 | 淮南线 | 上 | 左 | K88+405 |  | 焊缝伤损 | 轨头外侧 | 10 | 新店线路所3#岔前第二个焊缝（注意对股焊缝内侧） | 一级伤损 | 无 |  | 无伤 |  |  |  |  | 2021.9.7 |  | 李晓坤 |  |  |  | 普铁
748 | 10922 | 2021 | 9 | 5 | 阜阳工务段 | 阜淮线 | 上 | 左 | K100+210 |  | 焊缝伤损 | 轨头内侧 | 10 | 潘集46#岔后第二个焊缝（8月8日已下关注） | 一级伤损 | 无 |  | 无伤 |  |  |  |  | 2021.9.13 |  | 李晓坤 |  |  |  | 普铁
749 | 10923 | 2021 | 9 | 4 | 上海工务段 | 南何线 | 单 | 左 | K2+591 |  | 轨头伤损 | 轨头内侧 | 15 | 南端13.4米有1个导线孔，何端14.7米有2个导线孔 | 一级伤损 | 无 |  | 无伤 |  |  |  |  | 2021.9.13 |  | 张培星 |  |  |  | 普铁
750 | 10923 | 2021 | 9 | 4 | 上海工务段 | 沪昆线 | 下 | 左 | K31+716 |  | 轨头伤损 | 轨头内中 | 15 | 七宝16#岔趾直股引轨（图中公里有误差） | 一级伤损 | 有 | 监控 | 未到轻伤 |  |  |  | 鱼鳞伤深度未到轻伤 | 2021.9.9 |  | 张培星 |  |  |  | 普铁
751 | 10923 | 2021 | 9 | 5 | 杭州工务段 | 沪昆线 | 下 | 右 | K190+442 |  | 轨头伤损 | 轨头内侧 | 10*10 | 笕桥站19#道岔直导轨 | 一级伤损 | 有 | 监控 | 轻伤 |  |  |  | N19岔右直导轨距杭端铝焊8木处轨头多处鱼鳞伤最深处8mm,2021.9.01新发现的监控波形 | 2021.9.15 |  | 陈林 |  |  |  | 普铁
752 | 10923 | 2021 | 9 | 5 | 杭州工务段 | 沪昆线 | 下 | 右 | K191+928 |  | 轨头伤损 | 轨头内侧 | 10*10 | 笕桥站4#道岔直导轨 | 一级伤损 | 无 |  | 无伤 |  |  |  |  | 2021.9.15 |  | 陈林 |  |  |  | 普铁
753 | 10924 | 2021 | 9 | 3 | 上海高铁基础设施段 | 京沪高铁 | 上 | 右 | K1200+723 |  | 焊缝伤损 | 轨腰 | 3 | 沪端约101.6米有一导线孔或京端约194.1米有一导线孔 | 一级伤损 | 无 |  | 无伤 |  |  |  |  | 2021.9.9 |  | 王长明 |  |  |  | 高铁
754 | 10925 | 2021 | 9 | 4 | 上海工务段 | 沪宁城际 | 上 | 右 | K1+568-K1+570 |  | 轨头伤损 | 轨头 | 12*13 | 区间连续擦伤 | 一级伤损 | 有 | 监控 | 轻伤 |  |  |  | 鱼鳞伤 | 2021.9.13 |  | 王长明 |  |  |  | 高铁
755 | 10925 | 2021 | 9 | 4 | 上海高铁基础设施段 | 沪宁城际 | 上 | 右 | K29+702 |  | 焊缝伤损 | 轨头下颚中心 | 7*8 | 安亭北3#岔基本轨跟部焊缝2021.07.06已发关注 | 一级伤损 | 有 | 加固 | 轻伤 |  |  |  | 轻伤加固 | 2021.9.8 |  | 王长明 |  |  |  | 高铁
756 | 10925 | 2021 | 9 | 4 | 上海高铁基础设施段 | 沪宁城际 | 上 | 右 | K93+952 |  | 焊缝伤损 | 轨头下颚中心 | 7*8 | 苏州新区4#岔岔前焊缝，2021.07.06已发关注 | 一级伤损 | 无 |  | 无伤 |  |  |  |  | 2021.9.7 |  | 王长明 |  |  |  | 高铁
757 | 10925 | 2021 | 9 | 6 | 合肥工务段 | 新客线 | 上 | 左 | K4+149 |  | 轨头伤损 | 轨头内中 | 10*8 | 三十里铺方向3.1米有一接头或距合端合肥56#岔岔前焊缝约20.7米（2021.07.08已下关注）（伤损代码：21） | 一级伤损 | 有 | 监控 | 轻伤 |  |  |  | 小腰轨面鱼鳞伤8MM | 2021.9.8 |  | 王长明 |  |  |  | 普铁
758 | 10925 | 2021 | 9 | 6 | 合肥工务段 | 合武绕行线 | 下 | 右 | K6+393 | 合端 | 轨腰伤损 | 轨头下颚 | 3 | 距合端桃花店15#岔岔跟焊缝约36.3米（伤损代码：30） | 一级伤损 | 无 |  | 无伤 |  |  |  |  | 2021.9.7 |  | 王长明 |  |  |  | 普铁
759 | 10925 | 2021 | 9 | 6 | 合肥工务段 | 合武绕行线 | 下 | 右 | K13+584 |  | 焊缝伤损 | 轨头内侧 | 8*10 | 合端约14.1米有两个导线孔或武端8.6米有一导线孔（伤损代码：73） | 一级伤损 | 无 |  | 无伤 |  |  |  |  | 2021.9.7 |  | 王长明 |  |  |  | 普铁
760 | 10925 | 2021 | 9 | 6 | 合肥工务段 | 沪蓉线 | 下 | 左 | K517+686 |  | 轨头伤损 | 轨头外中 | 12*13 | 沪端约0.38米有一导线孔或蓉端0.6米有一焊缝（伤损代码：14），7月9日下关注 | 一级伤损 | 有 | 监控 | 轻伤 |  |  |  | 轨面擦伤35*17.0.8mm | 2021.9.8 |  | 李晓坤 |  |  |  | 高铁
761 | 10926 | 2021 | 9 | 4 | 上海工务段 | 京沪线 | 上 | 左 | K1214+904 | 沪端 | 螺孔裂纹 | 1B | 5 | 镇江普速场10号岔前接头 | 一级伤损 | 有 | 更换 | 重伤 |  |  |  | 重伤 | 2021.9.13 |  | 毛永胜 |  |  |  | 普铁
762 | 10927 | 2021 | 9 | 3 | 杭州工务段 | 沪昆高速 | 下 | 右 | K156+046 |  | 轨头伤损 | 轨头中间 | 8*8 | 距昆端杭州东进站信号机接头74.6米 | 一级伤损 | 有 | 监控 | 未到轻伤 |  |  |  | 未到轻伤 | 2021.9.9 |  | 苏多虎 |  |  |  | 高铁
763 | 10927 | 2021 | 9 | 3 | 杭州工务段 | 沪昆高速 | 下 | 左 | K160+510-K160+512 |  | 轨头伤损 | 轨头中外 | 8*10 | 温度调节器尖轨前 | 一级伤损 | 有 | 更换 | 轻伤 |  |  |  | 轻伤 | 2021.9.10 |  | 苏多虎 |  |  |  | 高铁
764 | 10927 | 2021 | 9 | 4 | 宁波工务段 | 杭深线 | 下 | 右 | K319+378 |  | 轨头伤损 | 轨头 | 8*20 | 深端117米有一加固接头 | 一级伤损 | 无 |  | 无伤 |  |  |  |  | 2021.9.9 |  | 苏多虎 |  |  |  | 高铁
765 | 10927 | 2021 | 9 | 5 | 宁波工务段 | 杭深线 | 下 | 左 | K609+546 |  | 轨头伤损 | 轨头中内 | 8*8 | 深端116.4米有两导孔 | 一级伤损 | 无 |  | 无伤 |  |  |  |  | 2021.9.14 |  | 苏多虎 |  |  |  | 高铁
766 | 10927 | 2021 | 9 | 5 | 宁波工务段 | 杭深线 | 下 | 左 | K627+592 |  | 轨头伤损 | 轨头中内 | 8*8 | 深端27.5米有一焊头 | 一级伤损 | 有 | 监控 | 轻伤 |  |  |  | 剥离未掉块0.3*20*35 | 2021.9.15 |  | 苏多虎 |  |  |  | 高铁
767 | 10927 | 2021 | 9 | 6 | 宁波工务段 | 杭深线 | 上 | 左 | K487+395 |  | 轨头伤损 | 轨头 | 8*8 | 深端26.7米有一导孔；杭端44.4米有一焊头 | 一级伤损 | 有 | 监控 | 轻伤 |  |  |  | 剥离未掉块3*30*60 | 2021.9.15 |  | 苏多虎 |  |  |  | 高铁
768 | 10922 | 2021 | 9 | 6 | 蚌埠工务段 | 青阜线 | 上 | 左 | K46+639 | 阜端 | 螺孔裂纹 | 1B | 5 | 青町5#岔与11#岔之间普通接头距11#岔后焊缝20M | 二级伤损 | 有 | 更换 | 重伤 |  |  |  | 重伤 | 2021.9.10 |  | 李晓坤 |  |  |  | 普铁
769 | 10922 | 2021 | 9 | 6 | 阜阳工务段 | 青阜线 | 上 | 左 | K60+324-K60+322 |  | 轨头伤损 | 轨头中内 | 30*30 | 连续擦伤（8月9日已下关注） | 一级伤损 | 有 | 监控 | 轻伤 |  |  |  | 距阜端厂焊接头5.0-7.2米轨顶面连续擦伤最深1.3mm | 2021.9.15 |  | 李晓坤 |  |  |  | 普铁
770 | 10922 | 2021 | 9 | 6 | 蚌埠工务段 | 青阜线 | 上 | 左 | K46+868 |  | 焊缝伤损 | 轨头外侧 | 12 | 青町23#岔后第二个焊缝（注意对股焊缝轨头内侧） | 一级伤损 | 无 |  | 无伤 |  |  |  |  | 2021.9.9 |  | 李晓坤 |  |  |  | 普铁
771 | 10922 | 2021 | 9 | 6 | 蚌埠工务段 | 青阜线 | 上 | 右 | K29+581 |  | 焊缝伤损 | 轨头中间 | 12 | 阜端12.7M有一导线孔（区间加固焊缝） | 一级伤损 | 有 | 更换 | 重伤 |  |  |  | 重伤 | 2021.9.10 |  | 李晓坤 |  |  |  | 普铁
772 | 10922 | 2021 | 9 | 6 | 蚌埠工务段 | 青阜线 | 上 | 右 | K8+861 | 阜端 | 螺孔裂纹 | 1C | 3 | 徐楼16#岔前接头 | 一级伤损 | 有 | 更换 | 重伤 |  |  |  | 重伤 | 2021.9.13 |  | 李晓坤 |  |  |  | 普铁
773 | 10922 | 2021 | 9 | 9 | 阜阳工务段 | 阜淮线 | 下 | 右 | K87+904 | 阜端 | 螺孔裂纹 | 1C | 5 | 阜端距凤台1#岔心后焊缝35.7米 | 一级伤损 | 有 | 更换 | 重伤 |  |  |  | 阜端一孔前下裂纹长5mm | 2021.9.15 |  | 刘文消 |  |  |  | 普铁
774 | 10922 | 2021 | 9 | 10 | 合肥工务段 | 淮南线 | 下 | 左 | K35+675 | 淮端 | 螺孔裂纹 | 1B | 4 | 戴集9#岔前接头 | 一级伤损 | 有 | 更换 | 重伤 |  |  |  | 淮端胶结头孔裂一孔向二孔上裂5m | 2021.9.13 |  | 刘文消 |  |  |  | 普铁
775 | 10923 | 2021 | 9 | 10 | 杭州工务段 | 沪昆线 | 上 | 左 | K362+697 |  | 轨头伤损 | 轨头 | 10*10 | 金华普速场418#道岔尖轨.距尖轨跟焊缝0.119米（伤损代码21） | 一级伤损 | 有 | 监控 | 未到轻伤 |  |  |  | 钢轨表面有鱼鳞伤，使用单探头校对鱼鳞伤深度达不到轻伤标准。 | 2021.9.16 |  | 陈林 |  |  |  | 普铁
776 | 10923 | 2021 | 9 | 10 | 杭州工务段 | 沪昆线 | 上 | 左 | K221+669 |  | 焊缝伤损 | 轨腰 | 5 | 伤损焊缝距萧山17#岔前普通接头10.9米 | 一级伤损 | 无 |  | 无伤 |  |  |  |  | 2021.9.16 |  | 张培星 |  |  |  | 普铁
777 | 10924 | 2021 | 9 | 13 | 徐州工务段 | 徐盐客专 | 下 | 右 | K14+849 |  | 焊缝伤损 | 轨头内侧 | 12 | 徐端50米，盐端25米各有一导孔 | 一级伤损 | 无 |  | 无伤 |  |  |  |  | 2021.9.18 |  | 赵军 |  |  |  | 高铁
778 | 10925 | 2021 | 9 | 9 | 合肥工务段 | 沪蓉线 | 上 | 右 | K461+769 |  | 焊缝伤损 | 轨头下颚中心 | 8*9 | 合肥南102#岔岔前焊缝（2021.07.12已发关注） | 一级伤损 | 无 |  | 无伤 |  |  |  |  | 2021.9.9 |  | 王长明 |  |  |  | 高铁
779 | 10926 | 2021 | 9 | 6 | 徐州工务段 | 陇海线 | 下 | 右 | K226+372 |  | 核伤 | 轨头内中外 | 10*15 | 徐州西30#岔心（靠后部） | 一级伤损 | 有 | 监控 | 轻伤 |  |  |  | 岔心轨头鱼鳞疤伤、线路养护状态良好 | 2021.9.15 |  | 朱立宏 |  |  |  | 普铁
780 | 10926 | 2021 | 9 | 6 | 徐州工务段 | 陇海线 | 下 | 右 | K333+405 | 连端 | 螺孔裂纹 | 1B | 6 | 夏邑县13#岔前有缝接头 | 一级伤损 | 无 |  | 无伤 |  |  |  |  | 2021.9.14 |  | 朱立宏 |  |  |  | 普铁
781 | 10926 | 2021 | 9 | 6 | 徐州工务段 | 陇海线 | 上 | 左 | K292+116 |  | 轨头伤损 | 轨头 | 5 | 李庄8#岔心 | 一级伤损 | 有 | 更换 | 设备已更换 |  |  |  | 李庄8号道岔9月7日已更换 | 2021.9.7 |  | 赵军 |  |  |  | 普铁
782 | 10926 | 2021 | 9 | 7 | 徐州工务段 | 陇海线 | 下 | 右 | K206+267 | 兰端 | 螺孔裂纹 | 1B | 5 | 大庙13#岔前有缝接头 | 一级伤损 | 无 |  | 无伤 |  |  |  |  | 2021.9.16 |  | 朱立宏 |  |  |  | 普铁
783 | 10926 | 2021 | 9 | 7 | 徐州工务段 | 陇海线 | 下 | 右 | K119+490 | 兰端 | 螺孔裂纹 | 1B | 5 | 新沂西201#直护轨基本轨普通接头 | 一级伤损 | 无 |  | 无伤 |  |  |  |  | 2021.9.15 |  | 赵军 |  |  |  | 普铁
784 | 10926 | 2021 | 9 | 9 | 新长工务段 | 新长线 | 单 | 左 | K108+139 |  | 焊缝伤损 | 轨头外中 | 15 | 距新端一焊缝25米，距长端一焊缝25米。 | 一级伤损 | 有 | 监控 | 未到轻伤 |  |  |  | 有波不判伤（厂焊下颚打磨不干净，台阶3.6-3.8出波） | 2021.9.15 |  | 赵军 |  |  |  | 普铁
785 | 10926 | 2021 | 9 | 11 | 徐州工务段 | 青盐线 | 上 | 右 | K257+312 |  | 轨头伤损 | 轨头内侧 | 10 | 距青端一导孔50米 | 一级伤损 | 有 | 监控 | 未到轻伤 |  |  |  | 轨头上角轻微凹陷导致回波，半月测试灵敏度39db，衰减3db，波形消失，单探头校对无内部伤损 | 2021.9.18 |  | 赵军 |  |  |  | 高铁
786 | 10926 | 2021 | 9 | 12 | 徐州工务段 | 青盐线 | 下 | 左 | K399+120 |  | 轨头伤损 | 轨头中间 | 10 | 射阳5#直前导轨 | 一级伤损 | 无 |  | 无伤 |  |  |  |  | 2021.9.15 |  | 赵军 |  |  |  | 高铁
787 | 10927 | 2021 | 9 | 7 | 宁波工务段 | 杭深线 | 上 | 左 | K318+139 |  | 焊缝伤损 | 轨头 | 8*8 | 宁波东5#岔直股尖轨跟 | 一级伤损 | 无 |  | 无伤 |  |  |  |  | 2021.9.9 |  | 苏多虎 |  |  |  | 高铁
788 | 10924 | 2021 | 9 | 14 | 南京桥工段 | 连镇客专 | 上 | 右 | K250+831 |  | 轨头伤损 | 轨头内侧 | 12 | 连端距高邮4#岔后焊缝38.6米 | 一级伤损 | 有 | 监控 | 未到轻伤 |  |  |  | 现场检查未发现伤损波形，在钢轨表面坑洼出波。 | 2021.9.24 |  | 刘文消 |  |  |  | 高铁
789 | 10924 | 2021 | 9 | 16 | 南京桥工段 | 连镇客专 | 上 | 右 | K318+892 |  | 轨底伤损 | 轨底 | 3 | 伤损距镇江端7.248米有一个焊缝，注意连端方向1.774米轨底 | 一级伤损 | 有 | 监控 | 未到轻伤 |  |  |  | 现场检查发现可疑波形确认为打到轨底调节测量装置出波 | 2021.9.26 |  | 陈林 |  |  |  | 高铁
790 | 10924 | 2021 | 9 | 16 | 南京桥工段 | 连镇客专 | 上 | 左 | K190+937-K190+935 |  | 轨头伤损 | 连续擦伤 | 30*40 | 伤损距镇江端18.387米有一个导线孔 | 一级伤损 | 有 | 监控 | 未到轻伤 |  |  |  | 现场检查未发现可疑波形，表面有摩擦痕迹。 | 2021.9.23 |  | 陈林 |  |  |  | 高铁
791 | 10924 | 2021 | 9 | 17 | 新长工务段 | 连镇客专 | 上 | 右 | K129+431 |  | 轨腰伤损 | 轨腰 | 5 | 涟水站5#道岔岔心 | 一级伤损 | 无 |  | 无伤 |  |  |  |  | 2021.9.24 |  | 陈林 |  |  |  | 高铁
792 | 10925 | 2021 | 9 | 17 | 合肥工务段 | 合蚌客专 | 上 | 右 | K978+815 |  | 焊缝伤损 | 轨头内中 | 7*8 | 合肥55#岔基本轨跟部焊缝（图中里程有误） | 一级伤损 | 无 |  | 无伤 |  |  |  |  | 2021.9.22 |  | 王长明 |  |  |  | 高铁
793 | 10925 | 2021 | 9 | 17 | 阜阳工务段 | 京港高速 | 上 | 左 | K849+108 |  | 轨底伤损 | 轨底 | 2 | 阜阳西京港场116#岔护基轨 | 一级伤损 | 有 | 打磨 | 未到轻伤 |  |  |  | 轨底划痕9月29日阜阳西高铁线路工区已打磨处理 | 2021.9.26 |  | 王长明 |  |  |  | 高铁
794 | 10927 | 2021 | 9 | 15 | 上海高铁基础设施段 | 宁杭高铁 | 下 | 左 | K187+300 |  | 轨头伤损 | 轨头 | 10*8 | 宁端18.4米有一导孔 | 一级伤损 | 有 | 监控 | 轻伤 |  |  |  | 轨面擦伤50*30*0.3mm | 2021.9.23 |  | 苏多虎 |  |  |  | 高铁
795 | 10927 | 2021 | 9 | 16 | 杭州工务段 | 沪昆高速 | 下 | 右 | K258+460 |  | 焊缝伤损 | 轨头中间 | 8*8 | 昆端11.6米有一导线孔 | 一级伤损 | 无 |  | 无伤 |  |  |  |  | 2021.9.25 |  | 苏多虎 |  |  |  | 高铁
796 | 10924 | 2021 | 9 | 19 | 新长工务段 | 徐盐客专 | 上 | 左 | K152+627 |  | 轨头伤损 | 轨头 | 8 | 泗阳徐盐场202#道岔岔心 | 一级伤损 | 无 |  | 无伤 |  |  |  |  | 2021.9.25 |  | 陈林 |  |  |  | 高铁
797 | 10927 | 2021 | 9 | 18 | 宁波工务段 | 金温线 | 下 | 左 | K174+446 |  | 焊缝伤损 | 轨头下颚 | 3 | 金端43.2米；温端33米各有一导孔 | 一级伤损 | 无 |  | 无伤 |  |  |  |  | 2021.9.28 |  | 苏多虎 |  |  |  | 高铁
798 | 10927 | 2021 | 9 | 19 | 宁波工务段 | 金温线 | 上 | 左 | K186+920 |  | 轨头伤损 | 轨头中间 | 8*8 | 温端22.6米；金端35.8米各有一导孔 | 一级伤损 | 有 | 监控 | 轻伤 |  |  |  | 轨面擦伤 | 2021.9.27 |  | 苏多虎 |  |  |  | 高铁
799 | 10927 | 2021 | 9 | 19 | 宁波工务段 | 金温线 | 上 | 左 | K145+435-K145+408 |  | 轨头伤损 | 轨头中间 | 8*8 | K145+411温端27.8米；金端51米各有一导孔 | 一级伤损 | 无 |  | 无伤 |  |  |  |  | 2021.9.28 |  | 苏多虎 |  |  |  | 高铁
800 | 10923 | 2021 | 9 | 23 | 杭州工务段 | 沪昆绕行线 | 下 | 左 | K1+614 |  | 核伤 | 轨头内侧 | 10*10 | 杭州方向10.366米有一个导线孔 | 一级伤损 | 有 | 监控 | 轻伤 |  |  |  | 昆端第1枕木上轨头内侧鱼鳞伤7MM | 2021.9.23 |  | 陈林 |  |  |  | 普铁
801 | 10923 | 2021 | 9 | 23 | 杭州工务段 | 沪昆绕行线 | 下 | 右 | K4+538 |  | 核伤 | 轨头内侧 | 10*10 | 伤损距南星桥6#道岔岔后普通接头15.632米. | 一级伤损 | 有 | 监控 | 未到轻伤 |  |  |  | 沪昆下行K4+538右股轨头鱼鳞伤深5MM，下个周期如有发展通知线路工区做好更换计划 | 2021.9.27 |  | 陈林 |  |  |  | 普铁
802 | 10923 | 2021 | 9 | 24 | 杭州工务段 | 沪昆绕行线 | 上 | 左 | K0+857-K0+853 |  | 轨头伤损 | 连续擦伤 | 30*40 | 伤损距杭州站进站信号机接头约76米 | 一级伤损 | 有 | 监控 | 轻伤 |  |  |  | 沪端第3-7枕轨头内侧鱼鳞伤7MM | 2021.9.27 |  | 陈林 |  |  |  | 普铁
803 | 10923 | 2021 | 9 | 24 | 杭州工务段 | 笕杭线 | 上 | 右 | K197+950 |  | 轨头伤损 | 轨头伤损 | 10*10 | 艮山门站304#道岔基本轨 | 一级伤损 | 有 | 监控 | 未到轻伤 |  |  |  | 艮山门站N304道岔直基本轨轨头鱼鳞伤深5MM，下个周期如有发展通知线路工区做好更换计划 | 2021.9.28 |  | 陈林 |  |  |  | 普铁
804 | 10928 | 2021 | 9 | 23 | 上海工务段 | 金山线 | 下 | 左 | K9+373 |  | 轨头伤损 | 轨头中间内侧 | 10 | 距金山卫端71.2M有一普通接头（8月6日已下关注） | 一级伤损 | 无 |  | 无伤 |  |  |  |  | 2021.9.28 |  | 李晓坤 |  |  |  | 高铁
805 | 10928 | 2021 | 9 | 24 | 上海工务段 | 沪苏通 | 下 | 左 | K38+545 |  | 焊缝伤损 | 轨底 | 3 | 距张家港进站信号机接头24.4M(南通端) | 一级伤损 | 有 | 打磨 | 未到轻伤 |  |  |  | 轨底凹槽打磨消除 | 2021.9.28 |  | 李晓坤 |  |  |  | 高铁
806 | 10925 | 2021 | 9 | 26 | 新长工务段 | 宁启线 | 下 | 左 | K254+440 |  | 轨头伤损 | 轨头中心 | 12*13 | 宁端约42.4米有一导线孔或启端约18.7米有一导线孔 | 一级伤损 | 有 | 监控 | 未到轻伤 |  |  |  | 轨面擦伤未达判伤标准 | 2021.10.1 |  | 王长明 |  |  |  | 高铁
807 | 10925 | 2021 | 9 | 26 | 新长工务段 | 宁启线 | 下 | 右 | K254+480 |  | 轨头伤损 | 轨头外中 | 12*13 | 宁端约20.9米有一导线孔或启端约14.2米有一导线孔 | 一级伤损 | 有 | 监控 | 未到轻伤 |  |  |  | 轨面擦伤未达判伤标准 | 2021.10.1 |  | 王长明 |  |  |  | 高铁
808 | 10923 | 2021 | 9 | 25 | 芜湖工务段 | 宣杭线 | 上 | 右 | K20+812 |  | 轨头伤损 | 轨头 | 10*10 | 伤损距杭端方向3.851米有一个导线孔.宣端方向15.284米有两个导线孔 | 一级伤损 | 有 | 监控 | 轻伤 |  |  |  | 轻伤 | 2021.9.27 |  | 陈林 |  |  |  | 普铁
809 | 10923 | 2021 | 9 | 26 | 芜湖工务段 | 铜九线 | 单 | 右 | K115+015 |  | 轨头伤损 | 轨头内中 | 15 | 铜端175米，九端250米各有一个焊缝 | 一级伤损 | 有 | 监控 | 轻伤 |  |  |  | 现场复核为区间厂焊接头，轻伤，线路养护状态良好， | 2021.9.29 |  | 张培星 |  |  |  | 普铁
810 | 10923 | 2021 | 9 | 26 | 芜湖工务段 | 铜九线 | 单 | 右 | K121+465 |  | 轨头伤损 | 轨头内侧 | 12 | 铜端25米有一个焊缝，九端24.4米有一个导线孔 | 一级伤损 | 无 |  | 无伤 |  |  |  |  | 2021.9.29 |  | 张培星 |  |  |  | 普铁
811 | 10926 | 2021 | 9 | 26 | 徐州工务段 | 夹北线 | 上 | 右 | K15+043 |  | 核伤 | 轨头内中外/轨底 | 20*30 | 加固接头，距周宅子进站信号机563米，距夹端导孔7.7米，距徐端焊缝27.4米 | 三级伤损 | 有 | 更换 | 设备已更换 |  |  |  | 设备已更换 | 2021.9.27 |  | 朱立宏 |  |  |  | 普铁
812 | 10926 | 2021 | 9 | 26 | 徐州工务段 | 夹北线 | 下 | 右 | K6+905 |  | 核伤 | 轨头 | 15 | 距杨屯方向第二个普通接头25.5米，距夹端第二个普通接头19.7米。 | 二级伤损 | 有 | 更换 | 重伤 |  |  |  | 现场复核确认为母材轨头核伤 | 2021.9.28 |  | 赵军 |  |  |  | 普铁
813 | 10926 | 2021 | 9 | 26 | 徐州工务段 | 夹北线 | 下 | 左 | K15+471 | 徐端 | 螺孔裂纹 | 1B | 5 | 周宅子反向进站信号机普通接头 | 一级伤损 | 无 |  | 无伤 |  |  |  |  | 2021.9.28 |  | 赵军 |  |  |  | 普铁
814 | 10923 | 2021 | 9 | 27 | 芜湖工务段 | 皖赣线 | 下 | 左 | K42+426 |  | 焊缝伤损 | 轨头内侧 | 12 | 皖端2.1米，赣端12.5米各有2个导线孔 | 一级伤损 | 无 |  | 无伤 |  |  |  |  | 2021.10.4 |  | 张培星 |  |  |  | 普铁
815 | 10923 | 2021 | 9 | 27 | 芜湖工务段 | 皖赣线 | 下 | 右 | K45+397 |  | 轨头伤损 | 轨头外侧 | 15 | 皖端9.9米，赣端26米各有1个导线孔 | 一级伤损 | 有 | 监控 | 轻伤 |  |  |  | 轻伤 | 2021.10.4 |  | 张培星 |  |  |  | 普铁
816 | 10924 | 2021 | 9 | 28 | 杭州工务段 | 杭昌高速 | 上 | 右 | K2+680-K2+606 |  | 轨头伤损 | 轨头 | 40*40 | 连续擦伤 | 一级伤损 | 有 | 监控 | 未到轻伤 |  |  |  | 未到轻伤 | 2021.10.7 |  | 毛永胜 |  |  |  | 高铁
817 | 10924 | 2021 | 9 | 28 | 杭州工务段 | 杭昌高速 | 上 | 右/左 | K2+380 |  | 轨头伤损 | 轨头 | 40*40 | 距杭州南杭甬场进站信号机201米 | 一级伤损 | 有 | 监控 | 未到轻伤 |  |  |  | 未到轻伤 | 2021.10.7 |  | 毛永胜 |  |  |  | 高铁
818 | 10925 | 2021 | 9 | 28 | 新长工务段 | 宁启线 | 上 | 右 | K266+034 |  | 轨头伤损 | 轨头内中 | 12*13 | 启端约21.3米有一导线孔或宁端约31.1米有一导线孔（2021.08.09 已下关注） | 一级伤损 | 有 | 监控 | 未到轻伤 |  |  |  | 轨面擦伤未达判伤标准 | 2021.10.1 |  | 王长明 |  |  |  | 高铁
819 | 10925 | 2021 | 9 | 28 | 新长工务段 | 宁启线 | 上 | 右 | K261+009 |  | 轨头伤损 | 轨头内中 | 12*13 | 启端约34.4米有一导线孔或宁端约22.3米有一导线孔 | 一级伤损 | 有 | 监控 | 未到轻伤 |  |  |  | 轨面擦伤未达判伤标准 | 2021.10.1 |  | 王长明 |  |  |  | 高铁
820 | 10925 | 2021 | 9 | 28 | 新长工务段 | 宁启线 | 上 | 右 | K260+480 |  | 轨头伤损 | 轨头内中 | 12*13 | 启端约12.7米有一接头或宁端约1.1米有一导线孔（2021.08.09 已下关注） | 一级伤损 | 有 | 监控 | 未到轻伤 |  |  |  | 轨面擦伤未达判伤标准 | 2021.10.1 |  | 王长明 |  |  |  | 高铁
821 | 10926 | 2021 | 9 | 27 | 徐州工务段 | 京沪线 | 下 | 右 | K833+291 |  | 焊缝伤损 | 轨底 | 6 | 曹村8#岔跟焊缝，（8月已下关注） | 一级伤损 | 有 | 监控 | 未到轻伤 |  |  |  | 轨底高低错牙导致回波，无伤损 | 2021.9.28 |  | 朱立宏 |  |  |  | 普铁
822 | 10927 | 2021 | 9 | 28 | 杭州工务段 | 沪昆高速 | 上 | 左 | K224+003 |  | 轨底伤损 | 轨底 | 3 | 昆端2.2米有一导孔；沪端26.1米有两导孔 | 一级伤损 | 无 |  | 无伤 |  |  |  |  | 2021.9.30 |  | 苏多虎 |  |  |  | 高铁
823 | 10927 | 2021 | 9 | 28 | 杭州工务段 | 沪昆高速 | 上 | 右 | K159+782 |  | 轨头伤损 | 轨头中间 | 8*10 | 昆端79.4米；沪端1.8米各有一导孔 | 一级伤损 | 无 |  | 无伤 |  |  |  |  | 2021.9.30 |  | 苏多虎 |  |  |  | 高铁
824 | 10927 | 2021 | 9 | 28 | 上海高铁基础设施段 | 沪昆高速 | 上 | 左 | K131+895 |  | 轨头伤损 | 轨头 | 20*8 | 昆端72.8米；沪端3.5米各有一导孔 | 一级伤损 | 有 | 监控 | 轻伤 |  |  |  | 轨面擦伤18×10×0.35mm | 2021.10.5 |  | 苏多虎 |  |  |  | 高铁
825 | 10923 | 2021 | 9 | 28 | 杭州工务段 | 宣杭线 | 下 | 左 | K157+660 |  | 轨头伤损 | 轨头 | 15*15 | 伤损距宣端5.724米有一个导线孔杭端49.969米有一个焊缝上月已下过一级.本月有发展 | 二级伤损 | 无 |  | 无伤 |  |  |  |  | 2021.10.4 |  | 张培星 |  |  |  | 普铁
826 | 10926 | 2021 | 9 | 28 | 蚌埠工务段 | 京沪线 | 下 | 右 | K1001+756 |  | 轨底伤损 | 轨底 | 6 | 板桥1#岔直尖轨 | 一级伤损 | 无 |  | 无伤 |  |  |  |  | 2021.10.8 |  | 朱立宏 |  |  |  | 普铁
827 | 10926 | 2021 | 9 | 28 | 蚌埠工务段 | 京沪线 | 下 | 右 | K1010+730 |  | 焊缝伤损 | 轨腰 | 8 | 小溪河8#岔直尖轨跟焊缝 | 一级伤损 | 有 | 加固 | 轻伤 |  |  |  | 轻伤 | 2021.10.8 |  | 朱立宏 |  |  |  | 普铁
828 | 10926 | 2021 | 9 | 28 | 蚌埠工务段 | 京沪线 | 下 | 右 | K1044+579 |  | 轨头伤损 | 轨头内中外 | 12 | 距管店进站信号机87.6米 | 一级伤损 | 无 |  | 无伤 |  |  |  |  | 2021.10.5 |  | 朱立宏 |  |  |  | 普铁
829 | 10926 | 2021 | 9 | 28 | 蚌埠工务段 | 京沪线 | 下 | 左 | K1055+903 |  | 焊缝伤损 | 轨底 | 6 | 三界7#岔直基本轨 | 一级伤损 | 无 |  | 无伤 |  |  |  |  | 2021.10.5 |  | 朱立宏 |  |  |  | 普铁
830 | 10926 | 2021 | 9 | 28 | 蚌埠工务段 | 京沪线 | 下 | 左 | K1093+709 |  | 轨底伤损 | 轨底 | 8 | 滁州北25#岔心 | 一级伤损 | 有 | 更换 | 重伤 |  |  |  | 重伤 | 2021.10.8 |  | 朱立宏 |  |  |  | 普铁
831 | 10926 | 2021 | 9 | 29 | 上海工务段 | 京沪线 | 下 | 右 | K1456+331 |  | 焊缝伤损 | 轨腰 | 5 | 距沪端一导孔9.6米，距京端一导孔8.4米 | 一级伤损 | 有 | 更换 | 轻伤 |  |  |  | 两周内更换 | 2021.10.8 |  | 赵军 |  |  |  | 普铁
832 | 10927 | 2021 | 9 | 29 | 上海高铁基础设施段 | 沪昆高速 | 上 | 右 | K29+247 |  | 轨头伤损 | 轨头中内 | 10*8 | 松江南4#岔岔心（2021.8.5已下关注，注意擦伤下核伤校对） | 一级伤损 | 有 | 更换 | 轻伤 |  |  |  | 原班组监控轻伤，10月13日设备已更换 | 2021.10.5 |  | 苏多虎 |  |  |  | 高铁
833 | 10922 | 2021 | 10 | 9 | 上海工务段 | 南何线 | 单 | 右 | K6+466 |  | 轨头伤损 | 轨头中外 | 8*8 | 金港巷端9米有一焊头 | 一级伤损 | 有 | 更换 | 轻伤 |  |  |  | 二周内更换 | 2021.10.13 |  | 苏多虎 |  |  |  | 普铁
834 | 10922 | 2021 | 10 | 9 | 上海工务段 | 沪昆线 | 下 | 左 | K37+602 |  | 轨头伤损 | 轨头内侧 | 8*8 | 沪端15米有一导孔 | 一级伤损 | 无 |  | 无伤 |  |  |  |  | 2021.10.12 |  | 苏多虎 |  |  |  | 普铁
835 | 10922 | 2021 | 10 | 10 | 杭州工务段 | 沪昆线 | 上 | 左 | K483+384 |  | 轨头伤损 | 轨头 | 10*12 | 上铺27#岔尖轨 | 一级伤损 | 无 |  | 无伤 |  |  |  |  | 2021.10.20 |  | 王长明 |  |  |  | 普铁
836 | 10922 | 2021 | 10 | 12 | 杭州工务段 | 沪昆线 | 上 | 左 | K309+767 |  | 轨头伤损 | 轨头内中 | 10*8 | 义乌2#岔岔心（伤损代码：21） | 一级伤损 | 有 | 更换 | 重伤 |  |  |  | 沪昆上行义乌N2岔直岔心，距岔心尖40cm处轨头核伤深10mm，宽6mm，高9mm。 | 2021.10.26 |  | 王长明 |  |  |  | 普铁
837 | 10922 | 2021 | 10 | 12 | 杭州工务段 | 沪昆线 | 上 | 右 | K266+639 |  | 焊缝伤损 | 轨头下颚中心 | 10*8 | 距沪端诸暨3#岔岔岔前焊缝约19.3米.（伤损代码：21） | 一级伤损 | 有 | 监控 | 未到轻伤 |  |  |  | 铝焊街头轨头外侧锯齿波 | 2021.10.15 |  | 王长明 |  |  |  | 普铁
838 | 10922 | 2021 | 10 | 13 | 杭州工务段 | 沪昆绕行线 | 下 | 右 | K2+340 |  | 轨头伤损 | 轨头下颚中外 | 8*10 | 杭州端1.2米有一焊头 | 一级伤损 | 无 |  | 无伤 |  |  |  |  | 2021.10.15 |  | 苏多虎 |  |  |  | 普铁
839 | 10922 | 2021 | 10 | 13 | 宁波工务段 | 萧甬线 | 下 | 右 | K21+154 |  | 轨头伤损 | 轨头内中 | 8*8 | 萧端22.9米有两导孔 | 一级伤损 | 有 | 更换 | 轻伤 |  |  |  | 鱼鳞伤深9.5毫米，10月26日已更换 | 2021.10.20 |  | 苏多虎 |  |  |  | 普铁
840 | 10922 | 2021 | 10 | 13 | 宁波工务段 | 萧甬线 | 下 | 右 | K68+660 | 萧端 | 轨腰伤损 | 轨头下颚 | 3 | 从小公里往大公里方向第7个接头 | 一级伤损 | 无 |  | 无伤 |  |  |  |  | 2021.10.18 |  | 王长明 |  |  |  | 普铁
841 | 10922 | 2021 | 10 | 13 | 宁波工务段 | 萧甬线 | 下 | 左 | K81+260 |  | 焊缝伤损 | 轨头中心 | 8*10 | 萧端约73.5米有两个导线孔（2021.9.23已下关注） | 一级伤损 | 无 |  | 无伤 |  |  |  |  | 2021.10.18 |  | 王长明 |  |  |  | 普铁
842 | 10923 | 2021 | 10 | 9 | 上海工务段 | 京沪线 | 上 | 右 | K1459+752 |  | 焊缝伤损 | 轨头内侧 | 12 | 距光新路2#岔前接头73.6M沪端0.4M京端0.45M各有一个导线孔（焊缝热影响区） | 一级伤损 | 无 |  | 无伤 |  |  |  |  | 2021.10.18 |  | 李晓坤 |  |  |  | 普铁
843 | 10923 | 2021 | 10 | 9 | 上海工务段 | 京沪线 | 上 | 左 | K1459+661 |  | 焊缝伤损 | 轨腰 | 3 | 光新路2#岔直基本轨与直导轨焊缝（9月3日已关注） | 一级伤损 | 无 |  | 无伤 |  |  |  |  | 2021.10.18 |  | 李晓坤 |  |  |  | 普铁
844 | 10923 | 2021 | 10 | 12 | 徐州工务段 | 陇海线 | 下 | 右 | K307+292 | 兰端 | 螺孔裂纹 | 2A | 3 | 砀山26#岔前接头 | 一级伤损 | 无 |  | 无伤 |  |  |  |  | 2021.10.19 |  | 李晓坤 |  |  |  | 普铁
845 | 10923 | 2021 | 10 | 12 | 徐州工务段 | 陇海线 | 下 | 右 | K319+270 | 连端 | 螺孔裂纹 | 1C | 3 | 杨集4#岔前接头 | 一级伤损 | 无 |  | 无伤 |  |  |  |  | 2021.10.17 |  | 李晓坤 |  |  |  | 普铁
846 | 10923 | 2021 | 10 | 12 | 徐州工务段 | 陇海线 | 上 | 左 | K348+871 |  | 轨底伤损 | 轨底 | 5 | 虞城县13#岔心 | 一级伤损 | 无 |  | 无伤 |  |  |  |  | 2021.10.21 |  | 刘文消 |  |  |  | 普铁
847 | 10923 | 2021 | 10 | 13 | 徐州工务段 | 陇海线 | 下 | 左 | K119+530 |  | 轨头伤损 | 轨头 | 10 | 新沂西205#岔心 | 一级伤损 | 无 |  | 无伤 |  |  |  |  | 2021.10.22 |  | 刘文消 |  |  |  | 普铁
848 | 10924 | 2021 | 10 | 11 | 合肥工务段 | 合福高速 | 上 | 左 | K1060+328 |  | 焊缝伤损 | 焊缝下鄂 | 10*10 | 伤损距福端方向43.992米有一个导线孔 | 一级伤损 | 无 |  | 无伤 |  |  |  |  | 2021.10.12 |  | 陈林 |  |  |  | 高铁
849 | 10924 | 2021 | 10 | 11 | 蚌埠工务段 | 合蚌客专 | 上 | 左 | K850+323 |  | 焊缝伤损 | 焊缝轨腰 | 3 | 伤损距蚌埠南进站信号机接头51.807米 | 一级伤损 | 无 |  | 无伤 |  |  |  |  | 2021.10.13 |  | 陈林 |  |  |  | 高铁
850 | 10924 | 2021 | 10 | 12 | 蚌埠工务段 | 京沪高铁 | 下 | 左 | K932+988 |  | 轨头伤损 | 轨面 | 15*15 | 京端30.5米有2个导线孔，沪端27.9米有一个导线孔 | 一级伤损 | 有 | 更换 | 轻伤 |  |  |  | 更换处理 | 2021.10.18 |  | 张培星 |  |  |  | 高铁
851 | 10924 | 2021 | 10 | 12 | 蚌埠工务段 | 京沪高铁 | 下 | 右 | K946+670 |  | 轨头伤损 | 轨头内侧 | 15 | 京端52米，沪端7.5米各有一个导线孔 | 一级伤损 | 无 |  | 无伤 |  |  |  |  | 2021.10.19 |  | 张培星 |  |  |  | 高铁
852 | 10925 | 2021 | 10 | 9 | 新长工务段 | 宁启线 | 上 | 左 | K3+330 |  | 轨头伤损 | 轨头中侧 | 10*10 | 伤损距启端42.756米有一个导线孔.宁端31.209米有一个焊缝 | 一级伤损 | 有 | 监控 | 未到轻伤 |  |  |  | 轨面擦伤未达判伤标准 | 2021.10.15 |  | 陈林 |  |  |  | 高铁
853 | 10922 | 2021 | 10 | 14 | 宁波工务段 | 北环线 | 下 | 左 | K24+592 |  | 轨头伤损 | 轨头内中外 | 8*8 | 甬端22.9米；邱端71米各有一导孔 | 一级伤损 | 有 | 监控 | 轻伤 |  |  |  | 轨面接触疲劳CH1:1.0-1.4 | 2021.10.19 |  | 苏多虎 |  |  |  | 普铁
854 | 10922 | 2021 | 10 | 14 | 宁波工务段 | 北仑线 | 单 | 右 | K164+205 |  | 轨头伤损 | 轨头内侧 | 8*8 | 邱隘端13.4米有一焊 | 一级伤损 | 无 |  | 无伤 |  |  |  |  | 2021.10.18 |  | 苏多虎 |  |  |  | 普铁
855 | 10923 | 2021 | 10 | 14 | 徐州工务段 | 陇海线 | 下 | 左 | K49+015 |  | 焊缝伤损 | 轨腰 | 3 | 连端25.7M有一个导线孔徐端51.2M有两个导线孔 | 一级伤损 | 无 |  | 无伤 |  |  |  |  | 2021.10.18 |  | 李晓坤 |  |  |  | 普铁
856 | 10923 | 2021 | 10 | 15 | 徐州工务段 | 夹北线 | 下 | 左 | K17+427 | 徐州北端 | 螺孔裂纹 | 1A | 3 | 周宅子5#岔前接头 | 一级伤损 | 无 |  | 无伤 |  |  |  |  | 2021.10.17 |  | 李晓坤 |  |  |  | 普铁
857 | 10923 | 2021 | 10 | 15 | 徐州工务段 | 夹北线 | 下 | 左 | K15+551 | 徐州北端 | 螺孔裂纹 | 1A | 3 | 周宅子反向进站信号机接头 | 一级伤损 | 有 | 更换 | 重伤 |  |  |  | 接头一孔向轨端上裂纹 | 2021.10.17 |  | 李晓坤 |  |  |  | 普铁
858 | 10923 | 2021 | 10 | 15 | 蚌埠工务段 | 青阜线 | 下 | 右 | K47+026 |  | 焊缝伤损 | 轨腰 | 3 | 青町27#岔直基本轨与直导轨焊缝 | 一级伤损 | 无 |  | 无伤 |  |  |  |  | 2021.10.19 |  | 李晓坤 |  |  |  | 普铁
859 | 10926 | 2021 | 10 | 15 | 杭州工务段 | 沪昆高速 | 下 | 左 | K169+089 |  | 轨头伤损 | 轨头中内 | 8*8 | 沪端184.5米有两导孔 | 一级伤损 | 无 |  | 无伤 |  |  |  |  | 2021.10.21 |  | 苏多虎 |  |  |  | 高铁
860 | 10926 | 2021 | 10 | 17 | 宁波工务段 | 杭深线 | 下 | 左 | K512+761 |  | 轨头伤损 | 轨头中间 | 15 | 雁荡山5#岔后加固接头 | 一级伤损 | 有 | 加固 | 轻伤 |  |  |  | 工厂焊疑似穿筋K2.5：1.0-2.4，已拆除夹板，现在又重新加固 | 2021.10.26 |  | 张培星 |  |  |  | 高铁
861 | 10928 | 2021 | 10 | 14 | 阜阳工务段 | 青阜线 | 下 | 右 | K132+600 |  | 核伤 | 轨头内中外 | 12*15 | 插花4#岔心，2021.7.10已下一级，今有发展 | 二级伤损 | 有 | 更换 | 重伤 |  |  |  | 重伤 | 2021.10.18 |  | 王长明 |  |  |  | 普铁
862 | 10928 | 2021 | 10 | 14 | 阜阳工务段 | 京九线 | 下 | 左 | K839+118 | 京端 | 螺孔裂纹 | 1C | 4 | 阜阳北192#岔曲护轨基本轨（图中里程有误） | 一级伤损 | 无 |  | 无伤 |  |  |  |  | 2021.10.19 |  | 朱立宏 |  |  |  | 普铁
863 | 10928 | 2021 | 10 | 15 | 阜阳工务段 | 阜六线 | 单 | 右 | K54+447 |  | 轨头伤损 | 轨头内中 | 15 | 阜端49.6米，六端234.6米各有一个导线孔 | 一级伤损 | 无 |  | 无伤 |  |  |  |  | 2021.10.20 |  | 张培星 |  |  |  | 普铁
864 | 10928 | 2021 | 10 | 15 | 合肥工务段 | 阜六线 | 上 | 左 | K149+651 | 阜端 | 螺孔裂纹 | 1C | 4 | 连续有缝接头第4组，距分路口2#岔前焊缝74米（六端） | 一级伤损 | 无 |  | 无伤 |  |  |  |  | 2021.10.18 |  | 朱立宏 |  |  |  | 普铁
865 | 10928 | 2021 | 10 | 17 | 阜阳工务段 | 阜淮线 | 下 | 左 | K46+320 | 淮端 | 轨头伤损 | 轨头中外 | 10 | 颍上25#岔后接头，1孔至2孔间轨头上方 | 一级伤损 | 无 |  | 无伤 |  |  |  |  | 2021.10.21 |  | 朱立宏 |  |  |  | 普铁
866 | 10928 | 2021 | 10 | 17 | 阜阳工务段 | 阜淮线 | 下 | 右 | K58+033 |  | 轨头伤损 | 轨头 | 10*15 | 谢桥4#岔心 | 一级伤损 | 无 |  | 无伤 |  |  |  |  | 2021.10.21 |  | 朱立宏 |  |  |  | 普铁
867 | 10922 | 2021 | 10 | 22 | 宁波工务段 | 萧甬线 | 上 | 左 | K49+011 |  | 轨头伤损 | 轨头中间 | 8*8 | 皋埠10#岔曲基本轨 | 一级伤损 | 无 |  | 无伤 |  |  |  |  | 2021.11.1 |  | 苏多虎 |  |  |  | 普铁
868 | 10922 | 2021 | 10 | 22 | 杭州工务段 | 沪昆绕行线 | 上 | 左 | K4+108 |  | 轨头伤损 | 轨头中间 | 15*10 | 南星桥26#岔直基本轨 | 一级伤损 | 有 | 监控 | 未到轻伤 |  |  |  | 南星桥N26直基本轨轨面鱼鳞伤深4MM未达到判伤标准 | 2021.11.5 |  | 苏多虎 |  |  |  | 普铁
869 | 10922 | 2021 | 10 | 22 | 杭州工务段 | 宣杭线 | 上 | 右 | K129+859 |  | 轨头伤损 | 轨头内中 | 8*10 | 湖州西12#岔岔心 | 一级伤损 | 无 |  | 无伤 |  |  |  |  | 2021.11.1 |  | 王长明 | 对比更换 |  | 202112 | 普铁
870 | 10922 | 2021 | 10 | 23 | 芜湖工务段 | 宣杭线 | 上 | 左 | K20+898 |  | 轨头伤损 | 轨头中间 | 10*10 | 杭端16米有一焊头；宣端26.7米有一导孔 | 一级伤损 | 有 | 监控 | 轻伤 |  |  |  | 上周期已下轻伤监控 | 2021.10.26 |  | 苏多虎 |  |  |  | 普铁
871 | 10922 | 2021 | 10 | 23 | 芜湖工务段 | 宣杭线 | 上 | 右 | K20+942 |  | 轨头伤损 | 轨头内中 | 10*8 | 杭端21.5米有一导孔 | 一级伤损 | 有 | 监控 | 轻伤 |  |  |  | 上周期已下轻伤监控 | 2021.10.26 |  | 苏多虎 | 对比更换 |  | 202112 | 普铁
872 | 10926 | 2021 | 10 | 19 | 宁波工务段 | 杭深线 | 上 | 左 | K452+075 |  | 螺孔裂纹 | 单孔下裂 | 3 | 杭端29.9米有一个导线孔，深端14.5米有2个导线孔（怀疑多导孔） | 一级伤损 | 有 | 监控 | 未到轻伤 |  |  |  | 多孔 | 2021.10.28 |  | 张培星 |  |  |  | 高铁
873 | 10926 | 2021 | 10 | 19 | 宁波工务段 | 杭深线 | 上 | 左 | K318+055 |  | 轨头伤损 | 轨头内侧 | 15 | 宁波东3#岔曲基本轨 | 一级伤损 | 有 | 监控 | 轻伤 |  |  |  | 鱼鳞伤CH2:5.2-7.2,鄂校2.2-2.4 | 2021.10.28 |  | 张培星 |  |  |  | 高铁
874 | 10926 | 2021 | 10 | 19 | 宁波工务段 | 杭深线 | 上 | 左 | K313+112 |  | 轨头伤损 | 轨头内侧 | 15 | 宁波9#岔直基本轨 | 一级伤损 | 有 | 监控 | 轻伤 |  |  |  | 轨面接触疲劳，鄂校2.3-3.0 | 2021.10.21 |  | 张培星 |  |  |  | 高铁
875 | 10926 | 2021 | 10 | 19 | 宁波工务段 | 杭深线 | 上 | 左 | K312+940 |  | 轨头伤损 | 轨头内侧 | 15 | 杭端63米有一个焊缝，深端135米有一个普通接头 | 一级伤损 | 有 | 监控 | 轻伤 |  |  |  | 轨面接触疲劳，鄂校2.3-3.5 | 2021.10.21 |  | 张培星 |  |  |  | 高铁
876 | 10926 | 2021 | 10 | 19 | 宁波工务段 | 杭深线 | 上 | 左 | K308+644 |  | 轨头伤损 | 轨头内侧 | 12 | 杭端30米有一个普通接头，深端0.5米有3个导线孔 | 一级伤损 | 有 | 监控 | 轻伤 |  |  |  | 鱼鳞伤CH2:5.5-8.0,鄂校2.6-3.4 | 2021.10.23 |  | 张培星 |  |  |  | 高铁
877 | 10922 | 2021 | 10 | 25 | 芜湖工务段 | 皖赣线 | 下 | 右 | K13+638-K13+644 |  | 轨头伤损 | 轨头内中 | 10*8 | K13+640赣端4米；皖端8米各有一焊头 | 一级伤损 | 有 | 更换 | 轻伤 |  |  |  | 轨面鱼鳞、深度8.5mm | 2021.10.25 |  | 苏多虎 |  |  |  | 普铁
878 | 10922 | 2021 | 10 | 25 | 芜湖工务段 | 皖赣线 | 下 | 右 | K22+655 |  | 焊缝伤损 | 轨头下颚中间 | 8*8 | 皖端68.7米有一焊头；赣端42.4米有一导孔 | 一级伤损 | 无 |  | 无伤 |  |  |  |  | 2021.11.5 |  | 苏多虎 |  |  |  | 普铁
879 | 10923 | 2021 | 10 | 25 | 蚌埠工务段 | 京沪线 | 下 | 左 | K922+984 |  | 轨头伤损 | 轨头内侧 | 10 | 京端距固镇7#岔心后接头6.1米 | 一级伤损 | 无 |  | 无伤 |  |  |  |  | 2021.11.4 |  | 刘文消 | 对比更换 |  | 202112 | 普铁
880 | 10923 | 2021 | 10 | 25 | 蚌埠工务段 | 京沪线 | 下 | 右 | K930+950 |  | 轨头伤损 | 轨头内侧 | 10 | 京端距连城1#岔心后焊缝1.3米 | 一级伤损 | 无 |  | 无伤 |  |  |  |  | 2021.11.4 |  | 刘文消 |  |  |  | 普铁
881 | 10927 | 2021 | 10 | 26 | 阜阳工务段 | 郑阜高速 | 下 | 右 | K280+427 |  | 轨头伤损 | 轨头内侧 | 10 | 距郑端2个导孔45.2米，距阜端导孔12.9米 | 一级伤损 | 无 |  | 无伤 |  |  |  |  | 2021.10.29 |  | 朱立宏 |  |  |  | 高铁
882 | 10922 | 2021 | 10 | 26 | 芜湖工务段 | 宣杭线 | 下 | 右 | K5+739 |  | 轨头伤损 | 轨头中间 | 15*8 | 宣端61.2米；杭端6.2米各有一导孔 | 一级伤损 | 有 | 监控 | 轻伤 |  |  |  | 轻伤 | 2021.11.2 |  | 苏多虎 | 对比更换 |  | 202112 | 普铁
883 | 10922 | 2021 | 10 | 26 | 芜湖工务段 | 宣杭线 | 下 | 右 | K11+130-K11+135 |  | 轨头伤损 | 轨头中间 | 10*8 | K11+130杭端7米有一导孔 | 一级伤损 | 有 | 监控 | 轻伤 |  |  |  | 上周期已下轻伤监控 | 2021.11.2 |  | 苏多虎 | 对比更换 | 202112 | 202112 | 普铁
884 | 10922 | 2021 | 10 | 26 | 芜湖工务段 | 宣杭线 | 下 | 右 | K11+737 |  | 轨头伤损 | 轨头和轨腰 | 12 | 建国8#岔岔心 | 一级伤损 | 有 | 更换 | 重伤 |  |  |  | 重伤 | 2021.11.2 |  | 苏多虎 |  |  |  | 普铁
885 | 10922 | 2021 | 10 | 26 | 杭州工务段 | 宣杭线 | 下 | 左 | K100+093 |  | 轨头伤损 | 轨头 | 12*13 | 大云10#岔岔心 | 一级伤损 | 有 | 监控 | 未到轻伤 |  |  |  | 轨面水平层，未到判伤标准 | 2021.11.1 |  | 王长明 |  |  |  | 普铁
886 | 10922 | 2021 | 10 | 26 | 杭州工务段 | 宣杭线 | 下 | 左 | K129+920 |  | 焊缝伤损 | 轨头下颚中心 | 9*9 | 距宣端湖州西16#岔岔前接头约4.7米 | 一级伤损 | 无 |  | 无伤 |  |  |  |  | 2021.11.2 |  | 王长明 |  |  |  | 普铁
887 | 10922 | 2021 | 10 | 26 | 杭州工务段 | 宣杭线 | 下 | 左 | K133+260 |  | 焊缝伤损 | 轨底 | 3 | 湖州203#岔基本轨跟部焊缝 | 一级伤损 | 无 |  | 无伤 |  |  |  |  | 2021.11.2 |  | 王长明 |  |  |  | 普铁
888 | 10922 | 2021 | 10 | 27 | 杭州工务段 | 笕杭线 | 上 | 左 | K197+032-K197+028 |  | 轨头伤损 | 轨头中内 | 10*10 | K197+029距艮山门303#岔后4.6米（2021.9.29已关注） | 一级伤损 | 有 | 监控 | 轻伤 |  |  |  | 杭端第8-9枕轨头内侧鱼鳞伤深7MM | 2021.11.1 |  | 陈林 |  |  |  | 普铁
889 | 10922 | 2021 | 10 | 27 | 杭州工务段 | 笕杭线 | 上 | 左 | K193+863 |  | 轨头伤损 | 轨头中内 | 10 | 距艮山门线路所信号机接头31米（2021.9.29已关注） | 一级伤损 | 无 |  | 无伤 |  |  |  | 现场复核为工厂焊焊筋 | 2021.11.4 |  | 陈林 |  |  |  | 普铁
890 | 10922 | 2021 | 10 | 27 | 杭州工务段 | 宣杭线 | 下 | 左 | K186+861 |  | 轨头伤损 | 轨头中间 | 10 | 加固接头 | 一级伤损 | 有 | 监控 | 未到轻伤 |  |  |  | 轨面水平层，未到判伤标准 | 2021.11.3 |  | 苏多虎 |  |  |  | 普铁
891 | 10922 | 2021 | 10 | 27 | 杭州工务段 | 笕杭线 | 上 | 左 | K195+325 |  | 轨头伤损 | 轨头中内 | 10 | 艮山门151#岔直护轨基本轨 | 一级伤损 | 有 | 监控 | 未到轻伤 |  |  |  | 艮山门站N151左直护基轨，轨头鱼鳞伤深4MM经复核未达判伤标准。 | 2021.11.1 |  | 苏多虎 |  |  |  | 普铁
892 | 10922 | 2021 | 10 | 27 | 上海工务段 | 沪昆线 | 上 | 左 | K39+024 |  | 焊缝伤损 | 轨头内中 | 9*10 | 昆端约42.5米有一加固接头或沪端约1.3米有一导线孔 | 一级伤损 | 有 | 更换 | 轻伤发展 |  |  |  | 鱼鳞伤深9mm | 2021.11.11 |  | 王长明 |  |  |  | 普铁
893 | 10922 | 2021 | 10 | 27 | 上海工务段 | 沪昆线 | 上 | 左 | K29+567 |  | 轨头伤损 | 轨头内中 | 9*10 | 昆端约87.5米有两个导线孔或沪端约302.7米有一接头 | 一级伤损 | 无 |  | 无伤 |  |  |  |  | 2021.11.2 |  | 王长明 |  |  |  | 普铁
894 | 10922 | 2021 | 10 | 27 | 上海工务段 | 沪昆线 | 上 | 左 | K25+045 |  | 轨底伤损 | 轨底 | 2 | 昆端约10.3米有一接头或沪端约4.2米有一导线孔 | 一级伤损 | 无 |  | 无伤 |  |  |  |  | 2021.11.15 |  | 王长明 |  |  |  | 普铁
895 | 10922 | 2021 | 10 | 27 | 上海工务段 | 沪昆线 | 上 | 左 | K17+906 |  | 轨头伤损 | 轨头内侧 | 9*10 | 距昆端封浜15#岔岔前焊缝约3.2米 | 一级伤损 | 无 |  | 无伤 |  |  |  |  | 2021.11.5 |  | 王长明 |  |  |  | 普铁
896 | 10923 | 2021 | 10 | 26 | 蚌埠工务段 | 京沪线 | 下 | 右 | 974+488 | 京端 | 螺孔裂纹 | 1A | 5 | 蚌埠东81#岔前接头 | 二级伤损 | 有 | 更换 | 重伤 |  |  |  | 重伤 | 2021.11.1 |  | 李晓坤 |  |  |  | 普铁
897 | 10923 | 2021 | 10 | 26 | 蚌埠工务段 | 京沪线 | 下 | 左 | K1055+644-K1055+645 |  | 轨头伤损 | 轨头中内 | 30*35 | 三界1#岔直基本轨 | 一级伤损 | 有 | 更换 | 轻伤 |  |  |  | 轻伤 | 2021.11.4 |  | 李晓坤 |  |  |  | 普铁
898 | 10923 | 2021 | 10 | 26 | 蚌埠工务段 | 京沪线 | 下 | 右 | K1070+556-K1070+559 |  | 轨头伤损 | 轨头中内 | 30*35 | 张八岭6#岔直护基本轨 | 一级伤损 | 有 | 更换 | 轻伤 |  |  |  | 轻伤发展 | 2021.10.28 |  | 李晓坤 |  |  |  | 普铁
899 | 10923 | 2021 | 10 | 26 | 南京桥工段 | 京沪线 | 下 | 左 | K1149+557 |  | 轨头伤损 | 轨头 | 10 | 南京普速场31#直基本轨 | 一级伤损 | 有 | 更换 | 轻伤 |  |  |  | 现场校对测深有鱼鳞伤6.5毫米。 | 2021.10.28 |  | 刘文消 |  |  |  | 普铁
900 | 10923 | 2021 | 10 | 27 | 上海工务段 | 京沪线 | 下 | 右 | K1324+832-K1324+836 |  | 轨头伤损 | 轨头中内 | 30*35 | 连续擦伤 | 一级伤损 | 无 |  | 无伤 |  |  |  |  | 2021.10.18 |  | 李晓坤 | 对比更换 |  | 202112 | 普铁
901 | 10923 | 2021 | 10 | 27 | 上海工务段 | 京沪线 | 下 | 左 | K1327+180-K1327+185 |  | 轨头伤损 | 轨头中内 | 30*35 | 连续擦伤 | 一级伤损 | 有 | 更换 | 轻伤发展 |  |  |  | 鱼鳞伤深度约9mm | 2021.10.28 |  | 李晓坤 |  |  |  | 普铁
902 | 10922 | 2021 | 11 | 2 | 上海工务段 | 京沪线 | 上 | 右 | K1458+560 |  | 焊缝伤损 | 轨头内侧 | 10 | 光新路1#尖轨根焊缝（10月9日关注） | 一级伤损 | 无 |  | 无伤 |  |  |  |  | 2021.11.5 |  | 李晓坤 |  |  |  | 普铁
903 | 10922 | 2021 | 11 | 2 | 上海工务段 | 京沪线 | 上 | 右 | K1341+793 | 京端 | 螺孔裂纹 | 2A | 4 | 硕放19#岔前接头 | 一级伤损 | 有 | 更换 | 重伤 |  |  |  | 胶接绝缘接头京端二孔向一孔上裂 | 2021.11.15 |  | 刘文消 |  |  |  | 普铁
904 | 10922 | 2021 | 11 | 2 | 上海工务段 | 京沪线 | 上 | 左 | K1294+353 |  | 焊缝伤损 | 轨头内中 | 30*20 | 京端11.7米有一导孔，区间加固焊缝 | 一级伤损 | 有 | 监控 | 轻伤 |  |  |  | 轻伤 | 2021.11.17 |  | 刘文消 |  |  |  | 普铁
905 | 10922 | 2021 | 11 | 2 | 上海工务段 | 京沪线 | 上 | 左 | K1290+544 |  | 核伤 | 轨头外中 | 12 | 京端距常州东进站信号机接头7.4米 | 一级伤损 | 有 | 更换 | 未到轻伤 |  |  |  | 轨鄂存在焊渣，工区打磨。11.24焊缝仪器复探判轻伤，两周内更换。 | 2021.11.17 |  | 刘文消 |  |  |  | 普铁
906 | 10922 | 2021 | 11 | 3 | 南京桥工段 | 京沪线 | 上 | 右 | K1130+481 |  | 轨头伤损 | 轨头内侧 | 10 | 高里152#岔直基本轨 | 一级伤损 | 有 | 监控 | 未到轻伤 |  |  |  | 现场确认为焊缝出波 | 2021.11.5 |  | 李晓坤 |  |  |  | 普铁
907 | 10922 | 2021 | 11 | 5 | 徐州工务段 | 陇海线 | 上 | 右 | K238+194 |  | 焊缝伤损 | 轨头内侧 | 10 | 夹河寨28#岔心后焊缝，（10月12日关注） | 一级伤损 | 无 |  | 无伤 |  |  |  |  | 2021.11.15 |  | 刘文消 |  |  |  | 普铁
908 | 10922 | 2021 | 11 | 7 | 徐州工务段 | 陇海线 | 上 | 右 | K7+529 | 连端 | 螺孔裂纹 | 1C | 5 | 墟沟11#岔心后接头 | 一级伤损 | 无 |  | 无伤 |  |  |  |  | 2021.11.12 |  | 刘文消 |  |  |  | 普铁
909 | 10922 | 2021 | 11 | 7 | 徐州工务段 | 陇海线 | 上 | 右 | K73+456 | 连端 | 螺孔裂纹 | 1C | 5 | 东海县17#岔前接头 | 一级伤损 | 有 | 更换 | 设备已更换 |  |  |  | 11.09道岔设备已更换 | 2021.11.9 |  | 刘文消 |  |  |  | 普铁
910 | 10922 | 2021 | 11 | 8 | 新长工务段 | 新长线 | 单 | 右 | K5+940 |  | 核伤 | 轨头中内 | 10 | 新端14.3M有一个导线孔长端33M有两个导线孔 | 一级伤损 | 有 | 监控 | 轻伤 |  |  |  | K5.830-K5.930轨面连续鱼鳞伤，深度8mm | 2021.11.16 |  | 李晓坤 |  |  |  | 普铁
911 | 10922 | 2021 | 11 | 8 | 新长工务段 | 新长线 | 单 | 右 | K118+669 | 长端 | 螺孔裂纹 | 1C | 5 | 新端距淮安南5#岔心后焊缝61.5米，2道 | 一级伤损 | 有 | 监控 | 未到轻伤 |  |  |  | 胶结接头，37/18度均无异常波形，37度偏角较大时有微弱波形。 | 2021.11.15 |  | 刘文消 |  |  |  | 普铁
912 | 10923 | 2021 | 11 | 2 | 上海工务段 | 南何线 | 单 | 右 | K11+217 |  | 焊缝伤损 | 轨头内侧 | 8*8 | 距北郊16#岔后有缝接头55米 | 一级伤损 | 无 |  | 无伤 |  |  |  |  | 2021.11.5 |  | 苏多虎 |  |  |  | 普铁
913 | 10923 | 2021 | 11 | 2 | 上海工务段 | 沪昆线 | 下 | 左 | K19+697 |  | 焊缝伤损 | 轨头内侧 | 8*10 | 距封浜2#岔岔后焊头76.4米 | 一级伤损 | 无 |  | 无伤 |  |  |  |  | 2021.11.5 |  | 苏多虎 |  |  |  | 普铁
914 | 10923 | 2021 | 11 | 2 | 上海工务段 | 沪昆线 | 下 | 左 | K30+133 |  | 焊缝伤损 | 轨腰 | 3 | 七宝17#岔岔跟焊头 | 一级伤损 | 无 |  | 无伤 |  |  |  |  | 2021.11.9 |  | 苏多虎 |  |  |  | 普铁
915 | 10923 | 2021 | 11 | 7 | 杭州工务段 | 沪昆线 | 下 | 左 | K477+204 |  | 轨头伤损 | 轨头内侧 | 8 | 沪端68.1米有一导孔 | 一级伤损 | 无 |  | 无伤 |  |  |  |  | 2021.11.24 |  | 苏多虎 |  |  |  | 普铁
916 | 10923 | 2021 | 11 | 7 | 杭州工务段 | 沪昆线 | 下 | 左 | K484+202 |  | 轨头伤损 | 轨头内侧 | 8 | 昆端24米有一导孔 | 一级伤损 | 无 |  | 无伤 |  |  |  |  | 2021.11.11 |  | 苏多虎 |  |  |  | 普铁
917 | 10923 | 2021 | 11 | 7 | 杭州工务段 | 沪昆线 | 上 | 左 | K487+111 |  | 轨头伤损 | 轨头外侧 | 8 | 昆端6.7米有一焊头 | 一级伤损 | 无 |  | 无伤 |  |  |  |  | 2021.11.24 |  | 苏多虎 |  |  |  | 普铁
918 | 10923 | 2021 | 11 | 7 | 杭州工务段 | 沪昆线 | 上 | 右 | K485+062 | 昆端 | 螺孔裂纹 | 1A | 3 | 上铺6#岔岔前接头 | 一级伤损 | 无 |  | 无伤 |  |  |  |  | 2021.11.11 |  | 苏多虎 |  |  |  | 普铁
919 | 10923 | 2021 | 11 | 7 | 杭州工务段 | 沪昆线 | 上 | 右 | K398+969 |  | 轨头伤损 | 轨头外侧 | 7*8 | 昆端约2.8米有一导线孔或沪端约79.6米有一导线孔 | 一级伤损 | 无 |  | 无伤 |  |  |  |  | 2021.11.18 |  | 王长明 |  |  |  | 普铁
920 | 10925 | 2021 | 11 | 4 | 徐州工务段 | 京沪高铁 | 下 | 右 | K749+045 |  | 轨头伤损 | 轨头擦伤 | 30*30 | 伤损距京端42.482米有一个导线孔.沪端15.921米两个导线孔 | 一级伤损 | 有 | 监控 | 轻伤 |  |  |  | 大腰轨面疤伤12*8mm | 2021.11.10 |  | 陈林 |  |  |  | 高铁
921 | 10925 | 2021 | 11 | 6 | 芜湖工务段 | 合福高速 | 上 | 左 | K1305+212 |  | 焊缝伤损 | 焊缝轨腰 | 5 | 黄山北105#岔后焊缝（7道进站经由） | 一级伤损 | 无 |  | 无伤 |  |  |  |  | 2021.11.12 |  | 陈林 |  |  |  | 高铁
922 | 10926 | 2021 | 11 | 9 | 上海高铁基础设施段 | 虹桥联络线 | 下 | 左 | K1+682 |  | 焊缝伤损 | 轨底 | 6 | 距虹桥端导孔59米 | 一级伤损 | 无 |  | 无伤 |  |  |  |  | 2021.11.16 |  | 朱立宏 |  |  |  | 高铁
923 | 10927 | 2021 | 11 | 10 | 上海高铁基础设施段 | 沪宁城际 | 下 | 右 | K148+754 |  | 轨头伤损 | 轨头中间内侧 | 30*35 | 宁端29.5M有一个导线孔沪端38M有两个导线孔 | 一级伤损 | 无 |  | 无伤 |  |  |  |  | 2021.11.11 |  | 李晓坤 |  |  |  | 高铁
924 | 10927 | 2021 | 11 | 10 | 上海高铁基础设施段 | 沪宁城际 | 下 | 右 | K17+994 |  | 轨头伤损 | 轨头中间内侧 | 30*35 | 距南翔北线路所反向进站信号机接头180.8M沪端20.8M有一导线孔 | 一级伤损 | 有 | 监控 | 未到轻伤 |  |  |  | 钢轨表面擦痕 | 2021.11.16 |  | 李晓坤 |  |  |  | 高铁
925 | 10927 | 2021 | 11 | 10 | 上海工务段 | 沪宁城际 | 下 | 右 | K10+088-K10+086 |  | 轨头伤损 | 轨头中间内侧 | 30*35 | 连续擦伤 | 一级伤损 | 无 |  | 无伤 |  |  |  |  | 2021.11.17 |  | 李晓坤 | 对比更换 |  | 202112 | 高铁
926 | 10928 | 2021 | 11 | 9 | 阜阳工务段 | 京九线 | 上 | 左 | K830+670 | 九端 | 轨腰伤损 | 轨腰轨端 | 5 | 伍明5#岔后普通接头 | 一级伤损 | 无 |  | 无伤 |  |  |  |  | 2021.11.18 |  | 赵军 |  |  |  | 普铁
927 | 10928 | 2021 | 11 | 10 | 阜阳工务段 | 阜淮线 | 下 | 右 | K47+904 | 阜端 | 轨腰伤损 | 轨端轨腰 | 8 | 颍上12#岔后接头（注意多孔） | 一级伤损 | 有 | 监控 | 未到轻伤 |  |  |  | 11月9日更换重伤设备时电务导线眼无法错开，造成多孔。已向管理组汇报无需复核，无数据。现钢轨已下道。 | 2021.11.26 |  | 朱立宏 | 工务段反馈更换 |  |  | 普铁
928 | 10928 | 2021 | 11 | 10 | 阜阳工务段 | 阜淮线 | 下 | 右 | K57+913 |  | 轨头伤损 | 轨头中外 | 10 | 谢桥10#岔心 | 一级伤损 | 有 | 监控 | 未到轻伤 |  |  |  | 岔心轨头轻微掉块 | 2021.11.18 |  | 朱立宏 |  |  |  | 普铁
929 | 10928 | 2021 | 11 | 10 | 阜阳工务段 | 阜淮线 | 下 | 左 | K98+448 |  | 轨底伤损 | 轨底 | 5 | 潘集3#岔心 | 一级伤损 | 无 |  | 无伤 |  |  |  |  | 2021.11.19 |  | 朱立宏 |  |  |  | 普铁
930 | 10928 | 2021 | 11 | 10 | 阜阳工务段 | 阜淮线 | 下 | 左 | K11+244 |  | 轨底伤损 | 轨底 | 3 | 袁寨8#岔心 | 一级伤损 | 无 |  | 无伤 |  |  |  |  | 2021.11.19 |  | 赵军 |  |  |  | 普铁
931 | 10923 | 2021 | 11 | 12 | 杭州工务段 | 沪昆线 | 上 | 右 | K357+192-K357+188 |  | 轨头伤损 | 轨头中内 | 8 | 沪端0.92米有一焊头 | 一级伤损 | 有 | 更换 | 轻伤 |  |  |  | 沪昆上行K357+8#右股，距沪端铝热焊接头1米处轨头内侧鱼鳞伤8*15，轻伤有发展。工区监控 12.01线路工区已更换 | 2021.11.24 |  | 苏多虎 |  |  |  | 普铁
932 | 10923 | 2021 | 11 | 12 | 杭州工务段 | 沪昆线 | 上 | 右 | K357+003 |  | 轨头伤损 | 轨头内侧 | 8 | 沪端16.1米有一导孔 | 一级伤损 | 无 |  | 无伤 |  |  |  |  | 2021.11.24 |  | 苏多虎 | 对比更换 |  | 202112 | 普铁
933 | 10923 | 2021 | 11 | 12 | 杭州工务段 | 沪昆线 | 上 | 右 | K206+486-K206+481 |  | 轨头伤损 | 轨头 | 13*12 | 距盈宁2#岔基本轨跟部焊缝约10.4米 | 一级伤损 | 有 | 监控 | 轻伤 |  |  |  | 沪端10-19木其中17枕木上轨头内侧鱼鳞伤深7mm | 2021.11.18 |  | 王长明 |  |  |  | 普铁
934 | 10923 | 2021 | 11 | 12 | 杭州工务段 | 沪昆线 | 上 | 左 | K195+675 |  | 轨头伤损 | 轨头 | 13*12 | 杭州东普速场117#岔护基轨（距护基轨跟部焊缝约11.3米 2021.1012已发关注） | 一级伤损 | 有 | 监控 | 轻伤发展 |  |  |  | 沪端4-5枕木上轨头鱼鳞伤深9mm | 2021.11.25 |  | 王长明 |  |  |  | 普铁
935 | 10928 | 2021 | 11 | 12 | 合肥工务段 | 合武绕行线 | 下 | 右 | K6+358 | 合端 | 轨腰伤损 | 轨腰轨端 | 5 | 桃花店39#岔后第三个普通接头 | 一级伤损 | 无 |  | 无伤 |  |  |  |  | 2021.11.15 |  | 赵军 |  |  |  | 普铁
936 | 10928 | 2021 | 11 | 12 | 合肥工务段 | 合武绕行线 | 上 | 右 | K24+045 |  | 轨头伤损 | 轨头中部 | 10 | 距长安集端2个导孔17.2米 | 一级伤损 | 有 | 更换 | 轻伤发展 |  |  |  | 该处为轻伤监控处所，现已判轻伤发展，建议线路尽快更换 | 2021.11.17 |  | 朱立宏 |  |  |  | 普铁
937 | 10923 | 2021 | 11 | 21 | 杭州工务段 | 沪昆绕行线 | 下 | 左 | K2+431 |  | 轨头伤损 | 轨头内中 | 10 | 萧山西端3.4米有两导孔 | 一级伤损 | 有 | 监控 | 轻伤发展 |  |  |  | 铝焊接头边轨头鱼鳞伤深9MM | 2021.11.25 |  | 苏多虎 |  |  |  | 普铁
938 | 10923 | 2021 | 11 | 21 | 杭州工务段 | 沪昆绕行线 | 下 | 右 | K10+784 |  | 轨头伤损 | 轨头中间 | 10 | 钱塘江5#岔直股尖轨 | 一级伤损 | 有 | 更换 | 设备已更换 |  |  |  | 22日晚线路工区已更换，数据无 | 2021.11.23 |  | 苏多虎 |  |  |  | 普铁
939 | 10923 | 2021 | 11 | 21 | 宁波工务段 | 萧甬线 | 下 | 左 | K20+607 |  | 轨头伤损 | 轨头内侧 | 10 | 甬端8.4米萧端6.5米各有一焊头（10.13已关注） | 一级伤损 | 无 |  | 无伤 |  |  |  |  | 2021.11.24 |  | 苏多虎 |  |  |  | 普铁
940 | 10924 | 2021 | 11 | 21 | 新长工务段 | 宁启线 | 上 | 左 | K261+591-K261+583 |  | 轨头伤损 | 轨头中间内侧 | 30*35 | 连续擦伤 | 一级伤损 | 有 | 监控 | 未到轻伤 |  |  |  | 轨面连续剥离未达判伤标准 | 2021.11.23 |  | 李晓坤 |  |  |  | 高铁
941 | 10924 | 2021 | 11 | 21 | 新长工务段 | 宁启线 | 上 | 左 | K261+467-K261+462 |  | 轨头伤损 | 轨头中间内侧 | 30*35 | 连续擦伤 | 一级伤损 | 有 | 监控 | 未到轻伤 |  |  |  | 轨面连续剥离未达判伤标准 | 2021.11.23 |  | 李晓坤 |  |  |  | 高铁
942 | 10924 | 2021 | 11 | 21 | 新长工务段 | 宁启线 | 上 | 右 | K260+464-K260+449 |  | 轨头伤损 | 轨头中间内侧 | 30*35 | 连续擦伤 | 一级伤损 | 有 | 监控 | 未到轻伤 |  |  |  | 轨面连续剥离未达判伤标准 | 2021.11.23 |  | 李晓坤 |  |  |  | 高铁
943 | 10925 | 2021 | 11 | 17 | 芜湖工务段 | 绩溪北联络线 | 下 | 左 | K3+813 |  | 焊缝伤损 | 焊缝轨头 | 10*10 | 伤损距绩溪北黄杭黄场方向5.514米有两个导线孔 | 一级伤损 | 无 |  | 无伤 |  |  |  |  | 2021.11.25 |  | 陈林 |  |  |  | 高铁
944 | 10925 | 2021 | 11 | 21 | 上海高铁基础设施段 | 京沪高铁 | 下 | 右 | K1158+860 |  | 轨头伤损 | 轨头内侧 | 10*10 | 伤损距京端10.605米一个导线孔沪端49.181米一个导线孔 | 一级伤损 | 无 |  | 无伤 |  |  |  |  | 2021.11.23 |  | 陈林 |  |  |  | 高铁
945 | 10925 | 2021 | 11 | 22 | 上海工务段 | 金山线 | 下 | 左 | K11+828 |  | 焊缝伤损 | 轨头外侧 | 10 | 金端23.4米有两导孔 | 一级伤损 | 无 |  | 无伤 |  |  |  |  | 2021.12.3 |  | 苏多虎 |  |  |  | 高铁
946 | 10926 | 2021 | 11 | 21 | 上海工务段 | 沪宁城际 | 上 | 右 | K2+913 |  | 焊缝伤损 | 轨头内侧 | 12 | 沪端11.5米有一个焊缝，宁端43.5米有一个导线孔 | 一级伤损 | 无 |  | 无伤 |  |  |  |  | 2021.11.25 |  | 张培星 |  |  |  | 高铁
947 | 10926 | 2021 | 11 | 22 | 上海高铁基础设施段 | 沪宁城际 | 上 | 左 | K257+401 |  | 轨头伤损 | 轨头中间内侧 | 30*35 | 沪端44.5M宁端135.5M各有一个导线孔 | 一级伤损 | 有 | 加固 | 轻伤发展 |  |  |  | 工厂闪光焊轨面鱼鳞伤深度8mm | 2021.11.25 |  | 李晓坤 |  |  |  | 高铁
948 | 10922 | 2021 | 11 | 22 | 徐州工务段 | 陇海线 | 上 | 右 | K116+167 |  | 焊缝伤损 | 轨腰 | 3 | 兰端9.7M有两个导线孔连端72.6M有一个导线孔 | 一级伤损 | 无 |  | 无伤 |  |  |  |  | 2021.11.30 |  | 李晓坤 | 对比更换 |  | 202112 | 普铁
949 | 10922 | 2021 | 11 | 22 | 徐州工务段 | 陇海线 | 上 | 左 | K124+847 | 连端 | 螺孔裂纹 | 1A | 3 | 瓦窑10#岔前接头（10月15日下关注） | 一级伤损 | 有 | 更换 | 设备已更换 |  |  |  | 11.25道岔大修设备已更换 | 2021.11.25 |  | 李晓坤 |  |  |  | 普铁
950 | 10922 | 2021 | 11 | 22 | 徐州工务段 | 夹北线 | 下 | 左 | K8+550 |  | 焊缝伤损 | 轨头中间 | 12 | 杨屯82#岔直导轨焊缝 | 一级伤损 | 无 |  | 无伤 |  |  |  |  | 2021.11.25 |  | 李晓坤 |  |  |  | 普铁
951 | 10922 | 2021 | 11 | 22 | 徐州工务段 | 夹北线 | 下 | 左 | K8+514 |  | 焊缝伤损 | 轨头中间 | 12 | 杨屯66#岔前焊缝 | 一级伤损 | 无 |  | 无伤 |  |  |  |  | 2021.11.25 |  | 李晓坤 |  |  |  | 普铁
952 | 10922 | 2021 | 11 | 22 | 徐州工务段 | 夹北线 | 下 | 右 | K7+972 | 徐端 | 螺孔裂纹 | 1B | 3 | 杨屯出站信号机接头 | 一级伤损 | 无 |  | 无伤 |  |  |  |  | 2021.11.25 |  | 李晓坤 |  |  |  | 普铁
953 | 10922 | 2021 | 11 | 22 | 蚌埠工务段 | 青阜线 | 下 | 左 | K48+869 | 青端 | 螺孔裂纹 | 1A | 5 | 青町6#岔前接头 | 一级伤损 | 有 | 更换 | 重伤 |  |  |  | 重伤 | 2021.11.29 |  | 刘文消 |  |  |  | 普铁
954 | 10923 | 2021 | 11 | 22 | 宁波工务段 | 萧甬线 | 上 | 左 | K3+803 | 甬端 | 螺孔裂纹 | 3C | 3 | 距甬端第一有缝接头753米（区间连续有缝接头） | 一级伤损 | 无 |  | 无伤 |  |  |  |  | 2021.12.2 |  | 苏多虎 |  |  |  | 普铁
955 | 10923 | 2021 | 11 | 22 | 宁波工务段 | 萧甬线 | 上 | 右 | K2+841 | 甬端 | 螺孔裂纹 | 1D | 3 | 距萧端最后一有缝接头315米（区间连续有缝接头） | 一级伤损 | 无 |  | 无伤 |  |  |  |  | 2021.12.2 |  | 苏多虎 |  |  |  | 普铁
956 | 10923 | 2021 | 11 | 22 | 杭州工务段 | 宣杭线 | 上 | 左 | K100+283 |  | 焊缝伤损 | 轨头内中 | 12 | 大云2#岔趾焊缝 | 一级伤损 | 无 |  | 无伤 |  |  |  |  | 2021.12.1 |  | 张培星 |  |  |  | 普铁
957 | 10926 | 2021 | 11 | 23 | 合肥工务段 | 合武绕行线 | 下 | 左 | K4+024 |  | 轨头伤损 | 轨头内侧 | 12 | 合端11.3米，武端67.5米各有一个导线孔 | 一级伤损 | 无 |  | 无伤 |  |  |  |  | 2021.11.17 |  | 张培星 |  |  |  | 普铁
958 | 10922 | 2021 | 11 | 24 | 徐州工务段 | 京沪线 | 下 | 左 | K817+288 |  | 焊缝伤损 | 轨底 | 3 | 三铺19#岔直尖轨与直前导轨焊缝（10月24日下关注） | 一级伤损 | 无 |  | 无伤 |  |  |  |  | 2021.11.25 |  | 李晓坤 |  |  |  | 普铁
959 | 10922 | 2021 | 11 | 24 | 蚌埠工务段 | 符夹线 | 上 | 右 | K24+692 |  | 焊缝伤损 | 轨头内侧 | 10 | 青龙山14#岔前焊缝（图中里程有误） | 一级伤损 | 无 |  | 无伤 |  |  |  |  | 2021.12.3 |  | 李晓坤 |  |  |  | 普铁
960 | 10922 | 2021 | 11 | 24 | 蚌埠工务段 | 宿淮线 | 下 | 右 | K1+463 |  | 焊缝伤损 | 轨头内侧 | 8 | 符离集北场71#岔直护基本轨焊缝 | 一级伤损 | 无 |  | 无伤 |  |  |  |  | 2021.12.2 |  | 刘文消 |  |  |  | 普铁
961 | 10923 | 2021 | 11 | 23 | 芜湖工务段 | 宣杭线 | 上 | 右 | K4+083 |  | 轨头伤损 | 轨头内中 | 10 | 杭端13.7米有一导孔 | 一级伤损 | 无 |  | 无伤 |  |  |  |  | 2021.12.1 |  | 苏多虎 |  |  |  | 普铁
962 | 10923 | 2021 | 11 | 23 | 芜湖工务段 | 皖赣线 | 上 | 右 | K32+840 |  | 轨头伤损 | 轨头内中 | 10 | 赣端1.2米有一焊头 | 一级伤损 | 有 | 更换 | 轻伤 |  |  |  | 鱼鳞深度9mm，加固后一周更换或加固后安排更换 | 2021.11.26 |  | 苏多虎 |  |  |  | 普铁
963 | 10923 | 2021 | 11 | 23 | 芜湖工务段 | 铜九线 | 单 | 右 | K26+344 |  | 轨头伤损 | 轨头内中侧 | 10 | 距九端一导孔10米，距铜端一导孔74米。 | 一级伤损 | 无 |  | 无伤 |  |  |  |  | 2021.12.2 |  | 赵军 |  |  |  | 普铁
964 | 10927 | 2021 | 11 | 25 | 上海工务段 | 虹封线 | 下 | 右 | K9+167 |  | 焊缝伤损 | 轨腰 | 5 | 虹北线路所L3#岔后焊缝 | 一级伤损 | 有 | 更换 | 轻伤 |  |  |  | 加固，二周内更换 | 2021.11.30 |  | 赵军 |  |  |  | 普铁
965 | 10928 | 2021 | 11 | 24 | 合肥工务段 | 合宁绕行线 | 上 | 左 | K447+936 |  | 焊缝伤损 | 轨头中内 | 10*10 | 三十里铺18#岔曲导轨与曲护轨基本轨间焊缝（图中股别错误） | 一级伤损 | 无 |  | 无伤 |  |  |  |  | 2021.11.25 |  | 朱立宏 |  |  |  | 普铁
966 | 10922 | 2021 | 11 | 25 | 蚌埠工务段 | 京沪线 | 下 | 右 | K1001+810 | 京端 | 螺孔裂纹 | 1C | 5 | 板桥5#岔前接头 | 二级伤损 | 有 | 更换 | 重伤 |  |  |  | 重伤 | 2021.11.30 |  | 李晓坤 |  |  |  | 普铁
967 | 10922 | 2021 | 11 | 25 | 蚌埠工务段 | 京沪线 | 下 | 右 | K1003+042 | 京端 | 螺孔裂纹 | 1C | 3 | 板桥10#岔前接头 | 一级伤损 | 有 | 更换 | 重伤 |  |  |  | 重伤 | 2021.11.30 |  | 李晓坤 |  |  |  | 普铁
968 | 10922 | 2021 | 11 | 25 | 蚌埠工务段 | 京沪线 | 下 | 左 | K1009+293 |  | 焊缝伤损 | 轨腰 | 3 | 小溪河3#岔直基本轨与直导轨焊缝 | 一级伤损 | 有 | 更换 | 重伤 |  |  |  | 重伤 | 2021.11.30 |  | 李晓坤 |  |  |  | 普铁
969 | 10922 | 2021 | 11 | 25 | 蚌埠工务段 | 京沪线 | 下 | 左 | K1028+596 | 京端 | 螺孔裂纹 | 1B | 3 | 明光7#岔前接头 | 一级伤损 | 有 | 更换 | 重伤 |  |  |  | 重伤 | 2021.11.25 |  | 李晓坤 |  |  |  | 普铁
970 | 10922 | 2021 | 11 | 25 | 上海工务段 | 京沪线 | 下 | 左 | K1219+082 |  | 轨头伤损 | 轨头内侧 | 10 | 沪端距镇江东4#岔尖轨跟焊缝0.2米，注意焊缝 | 一级伤损 | 无 |  | 无伤 |  |  |  |  | 2021.11.30 |  | 刘文消 |  |  |  | 普铁
971 | 10922 | 2021 | 11 | 26 | 上海工务段 | 京沪线 | 下 | 左 | K1252+406 |  | 焊缝伤损 | 轨腰 | 3 | 丹阳东4#岔前焊缝 | 一级伤损 | 无 |  | 无伤 |  |  |  |  | 2021.12.2 |  | 李晓坤 |  |  |  | 普铁
972 | 10922 | 2021 | 11 | 26 | 上海工务段 | 京沪线 | 下 | 左 | K1290+621 |  | 焊缝伤损 | 轨底 | 3 | 常州东218#岔直基本轨与直导轨焊缝 | 一级伤损 | 无 |  | 无伤 |  |  |  |  | 2021.12.2 |  | 李晓坤 |  |  |  | 普铁
973 | 10922 | 2021 | 11 | 26 | 上海工务段 | 京沪线 | 下 | 右 | K1324+897-K1324+900 |  | 轨头伤损 | 轨头中间 | 30*35 | 连续擦伤 | 一级伤损 | 有 | 更换 | 轻伤发展 |  |  |  | 下行K1324+850-870m多处鱼鳞伤深度9mm | 2021.11.30 |  | 李晓坤 |  |  |  | 普铁
974 | 10923 | 2021 | 11 | 25 | 芜湖工务段 | 皖赣线 | 下 | 右 | K45+445 |  | 核伤 | 轨头外中侧 | 20 | 区间加固接头焊缝 | 二级伤损 | 有 | 加固 | 轻伤 |  |  |  | 擦伤 | 2021.11.26 |  | 张培星 |  |  |  | 普铁
975 | 10923 | 2021 | 11 | 25 | 芜湖工务段 | 皖赣线 | 下 | 右 | K33+081 |  | 焊缝伤损 | 轨头外侧 | 10 | 距皖端一导孔14米，距赣端一焊缝23米。 | 一级伤损 | 有 | 监控 | 轻伤 |  |  |  | 鱼鳞深度7mm | 2021.11.1 |  | 赵军 |  |  |  | 普铁
976 | 10923 | 2021 | 11 | 25 | 芜湖工务段 | 皖赣线 | 下 | 左 | K25+416 | 皖端 | 螺孔裂纹 | 1B | 3 | 湾沚2#岔岔前接头 | 一级伤损 | 有 | 更换 | 重伤 |  |  |  | 正常灵敏度无波形，提高4-6db.出现微弱伤损波形（监控） | 2021.12.2 |  | 苏多虎 |  |  |  | 普铁
977 | 10923 | 2021 | 11 | 25 | 芜湖工务段 | 皖赣线 | 下 | 右 | K26+865 |  | 焊缝伤损 | 轨头中间 | 10 | 皖端15.2米；赣端5.6米各有一导孔 | 一级伤损 | 无 |  | 无伤 |  |  |  |  | 2021.12.6 |  | 苏多虎 |  |  |  | 普铁
978 | 10923 | 2021 | 11 | 26 | 芜湖工务段 | 皖赣线 | 上 | 右 | K56+736 |  | 焊缝伤损 | 轨头外侧 | 10 | 宣城214#直护轨基本轨焊缝 | 一级伤损 | 无 |  | 无伤 |  |  |  |  | 2021.12.6 |  | 赵军 |  |  |  | 普铁
979 | 10923 | 2021 | 11 | 26 | 芜湖工务段 | 皖赣线 | 单 | 左 | K57+829 |  | 焊缝伤损 | 轨头内测 | 10 | 距赣端一导孔6米 | 一级伤损 | 无 |  | 无伤 |  |  |  |  | 2021.12.6 |  | 赵军 |  |  |  | 普铁
980 | 10923 | 2021 | 11 | 26 | 芜湖工务段 | 皖赣线 | 单 | 左 | K67+565 | 皖端 | 螺孔裂纹 | 1B/1C | 5 | 孙家埠5#岔前普通接头 | 一级伤损 | 有 | 更换 | 重伤 |  |  |  | 一孔向轨端下裂5.2-5.4 | 2021.11.29 |  | 赵军 |  |  |  | 普铁
981 | 10923 | 2021 | 11 | 26 | 芜湖工务段 | 皖赣线 | 单 | 右 | K112+769 |  | 轨头伤损 | 轨头外中侧 | 10 | 竹峰1#岔心 | 一级伤损 | 有 | 更换 | 设备已更换 |  |  |  | 设备已更换 | 2021.12.2 |  | 赵军 |  |  |  | 普铁
982 | 10923 | 2021 | 11 | 26 | 芜湖工务段 | 皖赣线 | 单 | 右 | K118+942 |  | 轨头伤损 | 轨头内中侧 | 10 | 霞西7#尖轨 | 一级伤损 | 有 | 更换 | 重伤 |  |  |  | 7#岔尖轨跟水平裂纹 | 2021.11.29 |  | 赵军 |  |  |  | 普铁
983 | 10923 | 2021 | 11 | 26 | 芜湖工务段 | 皖赣线 | 单 | 左 | K127+948 |  | 轨头伤损 | 轨头内测 | 10 | 距皖端一导孔18米 | 一级伤损 | 无 |  | 无伤 |  |  |  |  | 2021.12.7 |  | 赵军 |  |  |  | 普铁
984 | 10923 | 2021 | 11 | 26 | 芜湖工务段 | 皖赣线 | 单 | 左 | K137+683 |  | 焊缝伤损 | 轨头外侧 | 10 | 甲路3#基本轨焊缝 | 一级伤损 | 无 |  | 无伤 |  |  |  |  | 2021.12.6 |  | 赵军 |  |  |  | 普铁
985 | 10923 | 2021 | 11 | 26 | 芜湖工务段 | 皖赣线 | 单 | 右 | K187+037 |  | 轨头伤损 | 轨头外侧 | 8 | 皖端3.6米有一导孔 | 一级伤损 | 无 |  | 无伤 |  |  |  |  | 2021.12.1 |  | 苏多虎 |  |  |  | 普铁
986 | 10923 | 2021 | 11 | 26 | 芜湖工务段 | 皖赣线 | 单 | 右 | K187+508 |  | 焊缝伤损 | 轨头内侧 | 10 | 距绩溪县33#岔前接头6.3米 | 一级伤损 | 无 |  | 无伤 |  |  |  |  | 2021.12.1 |  | 苏多虎 |  |  |  | 普铁
987 | 10923 | 2021 | 11 | 26 | 芜湖工务段 | 皖赣线 | 单 | 左 | K187+553 |  | 焊缝伤损 | 轨头外侧 | 10 | 绩溪县33#岔岔跟焊头 | 一级伤损 | 无 |  | 无伤 |  |  |  |  | 2021.12.1 |  | 苏多虎 |  |  |  | 普铁
988 | 10923 | 2021 | 11 | 26 | 芜湖工务段 | 皖赣线 | 单 | 左 | K197+797 | 皖端 | 轨腰伤损 | 轨端轨头下颚 | 3 | 信号机接头 | 一级伤损 | 无 |  | 无伤 |  |  |  |  | 2021.12.7 |  | 苏多虎 |  |  |  | 普铁
989 | 10923 | 2021 | 11 | 26 | 芜湖工务段 | 皖赣线 | 单 | 右 | K216+257 | 皖端 | 轨腰伤损 | 轨端轨头下颚 | 3 | 歙县2#岔岔前接头 | 一级伤损 | 无 |  | 无伤 |  |  |  |  | 2021.12.3 |  | 苏多虎 |  |  |  | 普铁
990 | 10923 | 2021 | 11 | 27 | 芜湖工务段 | 皖赣线 | 单 | 右 | K312+118-K312+124 |  | 轨头伤损 | 轨头中内 | 10 | K312+118皖端5.5米有一焊头 | 一级伤损 | 无 |  | 无伤 |  |  |  |  | 2021.11.30 |  | 苏多虎 |  |  |  | 普铁
991 | 10923 | 2021 | 11 | 27 | 芜湖工务段 | 皖赣线 | 单 | 右 | K316+935 |  | 轨头伤损 | 轨头内外 | 10 | 皖端22米；赣端9.9米各有一焊头 | 一级伤损 | 无 |  | 无伤 |  |  |  |  | 2021.11.30 |  | 苏多虎 |  |  |  | 普铁
992 | 10923 | 2021 | 11 | 27 | 芜湖工务段 | 皖赣线 | 单 | 左 | K319+890 |  | 轨头伤损 | 轨头内侧 | 10 | 皖端60.5米；赣端19.7米各有两导孔 | 一级伤损 | 无 |  | 无伤 |  |  |  |  | 2021.11.30 |  | 苏多虎 |  |  |  | 普铁
993 | 10923 | 2021 | 11 | 27 | 芜湖工务段 | 皖赣线 | 单 | 左 | K326+813 |  | 焊缝伤损 | 轨底 | 3 | 皖端47.2米有两导孔；赣端19.7米有一导孔 | 一级伤损 | 无 |  | 无伤 |  |  |  |  | 2021.11.30 |  | 苏多虎 |  |  |  | 普铁
994 | 10923 | 2021 | 11 | 27 | 芜湖工务段 | 皖赣线 | 单 | 左 | K338+518 |  | 焊缝伤损 | 轨头内侧 | 10 | 皖端12米有一焊头；赣端14.2米有一导孔 | 一级伤损 | 无 |  | 无伤 |  |  |  |  | 2021.12.8 |  | 苏多虎 |  |  |  | 普铁
995 | 10924 | 2021 | 11 | 26 | 上海工务段 | 沪苏通 | 下 | 右 | K116+906 |  | 焊缝伤损 | 焊缝轨头 | 10*10 | 伤损距沪端方向5.751米有一个导线孔 | 一级伤损 | 无 |  | 无伤 |  |  |  |  | 2021.12.3 |  | 陈林 |  |  |  | 高铁
996 | 10927 | 2021 | 11 | 26 | 宁波工务段 | 杭深线 | 下 | 右 | K304+520 |  | 轨头伤损 | 轨头外中内 | 10*10 | 距深端导孔58.7米 | 一级伤损 | 无 |  | 无伤 |  |  |  |  | 2021.12.6 |  | 朱立宏 |  |  |  | 高铁
997 | 10927 | 2021 | 11 | 26 | 宁波工务段 | 杭深线 | 下 | 右 | K304+680 |  | 轨头伤损 | 轨头外中内 | 10*10 | 距深端导孔9米 | 一级伤损 | 有 | 监控 | 轻伤 |  |  |  | 轨面接触疲劳0.5*5*5 | 2021.12.6 |  | 朱立宏 |  |  |  | 高铁
998 | 10927 | 2021 | 11 | 27 | 宁波工务段 | 杭深线 | 下 | 右 | K313+114 | 杭端 | 螺孔裂纹 | 1A | 4 | 距宁波23#岔前焊缝17.5米（深端） | 一级伤损 | 有 | 监控 | 未到轻伤 |  |  |  | 基准下无波形显示，提高4DB，CH3:4.2-4.4 | 2021.12.1 |  | 朱立宏 |  |  |  | 高铁
999 | 10927 | 2021 | 11 | 27 | 宁波工务段 | 杭深线 | 下 | 右 | K314+657 |  | 轨底伤损 | 轨底 | 6 | 宁波14#岔心（曲股） | 一级伤损 | 无 |  | 无伤 |  |  |  |  | 2021.12.2 |  | 朱立宏 |  |  |  | 高铁
1000 | 10927 | 2021 | 11 | 28 | 宁波工务段 | 杭深线 | 下 | 右 | K524+094 |  | 轨头伤损 | 轨头 | 15 | 深端7.2米有一导孔 | 一级伤损 | 有 | 监控 | 轻伤 |  |  |  | 轨面接触疲劳30*38 | 2021.12.8 |  | 苏多虎 |  |  |  | 高铁
1001 | 10927 | 2021 | 11 | 28 | 宁波工务段 | 杭深线 | 上 | 左 | K647+607 |  | 轨头伤损 | 轨头 | 12 | 距杭端有缝接头105.7米 | 一级伤损 | 有 | 监控 | 轻伤 |  |  |  | 轨面接触疲劳35*45 | 2021.12.1 |  | 苏多虎 |  |  |  | 高铁
1002 | 10928 | 2021 | 11 | 25 | 合肥工务段 | 淮南线 | 下 | 右 | K204+398 |  | 轨头伤损 | 轨头内侧 | 10 | 裕溪口3#岔直尖轨 | 一级伤损 | 有 | 监控 | 轻伤 |  |  |  | 直尖轨轨面鱼鳞伤7mm | 2021.12.1 |  | 朱立宏 |  |  |  | 普铁
1003 | 10923 | 2021 | 11 | 29 | 芜湖工务段 | 宣杭线 | 下 | 左 | K10+174 |  | 轨头伤损 | 轨头中内 | 10 | 宣端8米有一导孔（10.26关注） | 一级伤损 | 无 |  | 无伤 |  |  |  |  | 2021.12.3 |  | 苏多虎 | 对比更换 |  | 202112 | 普铁
1004 | 10923 | 2021 | 11 | 29 | 芜湖工务段 | 宣杭线 | 下 | 右 | K10+577-K10+635 |  | 轨头伤损 | 轨头内侧 | 10 | K10+577杭端6.1米有一导孔 | 一级伤损 | 无 |  | 无伤 |  |  |  |  | 2021.12.3 |  | 苏多虎 | 对比更换 |  | 202112 | 普铁
1005 | 10923 | 2021 | 11 | 29 | 芜湖工务段 | 宣杭线 | 下 | 右 | K11+811 |  | 轨头伤损 | 轨头内中外 | 10 | 杭端7.8米有一导孔 | 一级伤损 | 无 |  | 无伤 |  |  |  |  | 2021.12.3 |  | 苏多虎 | 对比更换 | 202112 | 202112 | 普铁
1006 | 10923 | 2021 | 11 | 29 | 芜湖工务段 | 宣杭线 | 下 | 左 | K11+818 |  | 轨头伤损 | 轨头内中 | 10 | 杭端1米有一导孔 | 一级伤损 | 无 |  | 无伤 |  |  |  |  | 2021.12.3 |  | 苏多虎 | 对比更换 | 202112 | 202112 | 普铁
1007 | 10923 | 2021 | 11 | 29 | 杭州工务段 | 宣杭线 | 下 | 左 | K152+528 |  | 轨头伤损 | 轨头内中 | 12 | 宣端20.3米有一个普通接头，杭端11.2米有一个焊缝 | 一级伤损 | 有 | 更换 | 设备已更换 |  |  |  | 宣杭线下行换轨地段，设备12.3已更换 | 2021.12.3 |  | 张培星 |  |  |  | 普铁
1008 | 10923 | 2021 | 11 | 29 | 杭州工务段 | 宣杭线 | 下 | 右 | K153+679 |  | 轨头伤损 | 轨头中间 | 12 | 宣端3.4米，杭端20.4米各有一个焊缝 | 一级伤损 | 有 | 更换 | 设备已更换 |  |  |  | 宣杭线下行换轨地段，设备12.3已更换 | 2021.12.3 |  | 张培星 |  |  |  | 普铁
1009 | 10927 | 2021 | 11 | 30 | 宁波工务段 | 杭深线 | 上 | 左 | K318+098 |  | 轨头伤损 | 轨头中间 | 10 | 宁波东5#岔曲基本轨 | 一级伤损 | 有 | 监控 | 轻伤 |  |  |  | 鱼鳞伤损CH1:1.2-1.5/5.2-7.0,鄂校2.2-3.4 | 2021.12.8 |  | 苏多虎 |  |  |  | 高铁
1010 | 10922 | 2021 | 12 | 6 | 合肥工务段 | 淮南线 | 上 | 左 | K157+634 | 芜端 | 螺孔裂纹 | 2B/3B | 4 | 巢湖西2#岔前接头，同时注意右股孔裂 | 一级伤损 | 有 | 监控 | 未到轻伤 |  |  |  | 铭牌孔 | 2021.12.8 |  | 朱立宏 |  |  |  | 普铁
1011 | 10922 | 2021 | 12 | 6 | 南京桥工段 | 宁芜线 | 单 | 左 | K10+248 |  | 焊缝伤损 | 轨头内测 | 10 | 距沧波门进站信号机接头6米 | 一级伤损 | 有 | 监控 | 未到轻伤 |  |  |  | 焊筋未打磨干净 | 2021.12.7 |  | 赵军 |  |  |  | 普铁
1012 | 10922 | 2021 | 12 | 6 | 南京桥工段 | 宁芜线 | 单 | 左 | K27+844 |  | 轨头伤损 | 轨头内测 | 10 | 距宁端一导孔24米 | 一级伤损 | 有 | 监控 | 未到轻伤 |  |  |  | 复核为工厂焊 | 2021.12.8 |  | 赵军 |  |  |  | 普铁
1013 | 10922 | 2021 | 12 | 6 | 芜湖工务段 | 宁芜线 | 单 | 右 | K63+301 |  | 焊缝伤损 | 轨头外侧 | 10 | 慈湖6#岔后第三个焊缝 | 一级伤损 | 有 | 打磨 | 未到轻伤 |  |  |  | 焊缝轨头外侧溢流肥边，打磨处理 | 2021.12.16 |  | 赵军 |  |  |  | 普铁
1014 | 10922 | 2021 | 12 | 7 | 合肥工务段 | 淮南线 | 上 | 左 | K10+140 |  | 核伤 | 轨头中内 | 10*12 | 距九龙岗14#岔后焊缝8.2米（芜端）。距淮端有缝接头11米 | 二级伤损 | 有 | 监控 | 未到轻伤 |  |  |  | 未到轻伤 | 2021.12.8 |  | 朱立宏 |  |  |  | 普铁
1015 | 10922 | 2021 | 12 | 7 | 合肥工务段 | 淮南线 | 上 | 左 | K24+988 |  | 焊缝伤损 | 轨头内侧 | 10 | 水家湖普速场37#岔趾直股引轨 | 一级伤损 | 无 |  | 无伤 |  |  |  |  | 2021.12.9 |  | 朱立宏 |  |  |  | 普铁
1016 | 10922 | 2021 | 12 | 8 | 阜阳工务段 | 阜淮线 | 上 | 右 | K89+103 | 阜端 | 轨头伤损 | 轨头内外侧 | 10 | 凤台12#岔趾直股引轨普通接头 | 一级伤损 | 有 | 监控 | 未到轻伤 |  |  |  | 现场校对确认为铁垫片卡损 | 2021.12.15 |  | 赵军 |  |  |  | 普铁
1017 | 10922 | 2021 | 12 | 8 | 阜阳工务段 | 阜淮线 | 上 | 左 | K87+766 | 淮端 | 轨头伤损 | 轨头内外侧 | 10 | 凤台3#岔后普通接头 | 一级伤损 | 有 | 监控 | 未到轻伤 |  |  |  | 现场校对确认为铁垫片卡损 | 2021.12.15 |  | 赵军 |  |  |  | 普铁
1018 | 10922 | 2021 | 12 | 10 | 阜阳工务段 | 京九线 | 上 | 左 | K819+594 |  | 轨头伤损 | 轨头外侧 | 10 | 王寨9#直护轨基本轨 | 一级伤损 | 无 |  | 无伤 |  |  |  |  | 2021.12.17 |  | 赵军 |  |  |  | 普铁
1019 | 10922 | 2021 | 12 | 10 | 阜阳工务段 | 京九线 | 下 | 左 | K732+450 |  | 轨头伤损 | 轨头外侧 | 10 | 距九端导孔4.7米，距京端导孔10.1米 | 一级伤损 | 无 |  | 无伤 |  |  |  |  | 2021.12.17 |  | 朱立宏 |  |  |  | 普铁
1020 | 10922 | 2021 | 12 | 11 | 阜阳工务段 | 京九线 | 下 | 左 | K804+776 |  | 焊缝伤损 | 轨头内测 | 10 | 距京端一导孔29米，距九端一导孔65米。 | 一级伤损 | 有 | 更换 | 重伤 |  |  |  | K804+710米左股焊缝中心有一核伤.伤高8mm.宽9mm.距作用边17mm.距顶面25mm. | 2021.12.14 |  | 赵军 |  |  |  | 普铁
1021 | 10922 | 2021 | 12 | 11 | 阜阳工务段 | 京九线 | 下 | 右 | K821+046 | 京端 | 螺孔裂纹 | 1C | 5 | 王寨6#岔前普通接头 | 一级伤损 | 有 | 更换 | 设备已更换 |  |  |  | 12月17日现场复核时线路工区因此接头绝缘信号不良，正在更换 | 2021.12.17 |  | 赵军 |  |  |  | 普铁
1022 | 10922 | 2021 | 12 | 11 | 阜阳工务段 | 京九线 | 下 | 右 | K830+698 |  | 焊缝伤损 | 轨头内测 | 10 | 伍明1#岔前焊缝 | 一级伤损 | 无 |  | 无伤 |  |  |  |  | 2021.12.14 |  | 赵军 |  |  |  | 普铁
1023 | 10922 | 2021 | 12 | 11 | 阜阳工务段 | 阜淮线 | 下 | 左 | K46+361 | 淮端 | 轨头伤损 | 轨头内中外 | 10*15 | 颍上25#岔后接头，1孔上方（2021.10.17已发一级，今有发展） | 一级伤损 | 有 | 监控 | 未到轻伤 |  |  |  | 现场校对确认为铁垫片卡损 | 2021.12.16 |  | 朱立宏 |  |  |  | 普铁
1024 | 10923 | 2021 | 12 | 7 | 上海工务段 | 京沪线 | 上 | 左 | 1327+387 |  | 轨头伤损 | 轨头中内 | 10 | 京端19米有一导孔 | 一级伤损 | 无 | [6 empty] | 2021.12.15 |  | 刘文消 |  |  |  | 普铁
1025 | 10923 | 2021 | 12 | 7 | 上海工务段 | 京沪线 | 上 | 左 | K1326+994-k1326+992 |  | 轨头伤损 | 轨头内中外 | 30*20 | 沪端距无锡普速场进站信号机接头120米 | 一级伤损 | 有 | 更换 | 轻伤发展 |  |  |  | 鱼鳞伤深9mm（+79m-83m多处鱼鳞伤）加固二周内更换 | 2021.12.15 |  | 刘文消 |  |  |  | 普铁
1026 | 10923 | 2021 | 12 | 7 | 上海工务段 | 京沪线 | 上 | 左 | K1326+906 |  | 核伤 | 轨头内侧 | 10 | 京端距无锡普速场进站信号机接头187米 | 一级伤损 | 有 | 更换 | 轻伤 |  |  |  | 加固接头轨头鱼鳞伤深8mm，工区监视计划更换 | 2021.12.15 |  | 刘文消 |  |  |  | 普铁
1027 | 10923 | 2021 | 12 | 7 | 上海工务段 | 京沪线 | 上 | 右 | K1290+007 | 沪端 | 螺孔裂纹 | 1B | 5 | 常州东场258#岔前接头 | 一级伤损 | 有 | 更换 | 重伤 |  |  |  | 重伤 | 2021.12.15 |  | 刘文消 |  |  |  | 普铁
1028 | 10923 | 2021 | 12 | 9 | 蚌埠工务段 | 京沪线 | 上 | 右 | K917+242 |  | 核伤 | 轨头中间内侧 | 10 | 距沪端唐南集下行反向进站信号机接头1.6M京端14.5M有一焊缝 | 一级伤损 | 有 | 更换 | 重伤 |  |  |  | 12月8日现场作业时已判重伤。 | 2021.12.28 |  | 李晓坤 |  |  |  | 普铁
1029 | 10923 | 2021 | 12 | 9 | 徐州工务段 | 京沪线 | 下 | 右 | K788+390 |  | 焊缝伤损 | 轨腰 | 3 | 京端11米，沪端79.3米各有一导孔，注意对股焊缝轨腰 | 一级伤损 | 无 |  | 无伤 |  |  |  |  | 2021.12.16 |  | 刘文消 |  |  |  | 普铁
1030 | 10923 | 2021 | 12 | 10 | 徐州工务段 | 陇海线 | 上 | 右 | K319+340 | 兰端 | 螺孔裂纹 | 1D | 6 | 杨集2#岔前接头 | 二级伤损 | 有 | 更换 | 重伤 |  |  |  | 复核确认为螺孔裂纹 | 2021.12.15 |  | 刘文消 |  |  |  | 普铁
1031 | 10923 | 2021 | 12 | 10 | 徐州工务段 | 陇海线 | 上 | 右 | K292+060 |  | 焊缝伤损 | 轨头内中 | 15 | 李庄10#岔心后第二个焊缝 | 二级伤损 | 无 |  | 无伤 |  |  |  |  | 2021.12.15 |  | 刘文消 |  |  |  | 普铁
1032 | 10923 | 2021 | 12 | 10 | 徐州工务段 | 陇海线 | 下 | 右 | K224+975-K224+977 |  | 轨头伤损 | 轨头中间内侧 | 30*35 | 徐州西5#尖轨(连续擦伤) | 一级伤损 | 有 | 监控 | 轻伤 |  |  |  | 原轨头疤伤轻伤未发展、线路养护状态良好 | 2021.12.14 |  | 李晓坤 |  |  |  | 普铁
1033 | 10923 | 2021 | 12 | 10 | 徐州工务段 | 陇海线 | 下 | 右 | K271+453 |  | 核伤 | 轨头内侧 | 10 | 黄口5#岔直基本轨，距5#岔前焊缝2.6M | 一级伤损 | 无 |  | 无伤 |  |  |  |  | 2021.12.16 |  | 李晓坤 |  |  |  | 普铁
1034 | 10923 | 2021 | 12 | 10 | 徐州工务段 | 陇海线 | 下 | 右 | K290+622 | 连端 | 螺孔裂纹 | 1B1C | 4 | 李庄1#岔前接头 | 一级伤损 | 无 |  | 无伤 |  |  |  |  | 2021.12.16 |  | 李晓坤 | 对比更换 |  | 202201 | 普铁
1035 | 10923 | 2021 | 12 | 10 | 徐州工务段 | 陇海线 | 下 | 右 | K307+447 |  | 核伤 | 轨头中间内侧 | 10 | 砀山12#岔曲基本轨距12#岔前接头5M | 一级伤损 | 无 |  | 无伤 |  |  |  |  | 2021.12.16 |  | 李晓坤 |  |  |  | 普铁
1036 | 10923 | 2021 | 12 | 10 | 徐州工务段 | 陇海线 | 下 | 左 | K307+503 |  | 核伤 | 轨头内侧 | 10 | 砀山8#岔曲基本轨距8#岔前焊缝5.6M | 一级伤损 | 无 |  | 无伤 |  |  |  |  | 2021.12.16 |  | 李晓坤 |  |  |  | 普铁
1037 | 10923 | 2021 | 12 | 10 | 徐州工务段 | 陇海线 | 下 | 右 | K317+777 | 连端 | 螺孔裂纹 | 1B1C | 4 | 杨集9#岔前接头 | 一级伤损 | 无 |  | 无伤 |  |  |  |  | 2021.12.16 |  | 李晓坤 | 对比更换 | 202201 | 202201 | 普铁
1038 | 10923 | 2021 | 12 | 10 | 徐州工务段 | 陇海线 | 上 | 右 | K348+914 |  | 焊缝伤损 | 轨头外中 | 10 | 虞城县17#岔前焊缝，加固接头 | 一级伤损 | 无 |  | 无伤 |  |  |  |  | 2021.12.15 |  | 刘文消 |  |  |  | 普铁
1039 | 10923 | 2021 | 12 | 10 | 徐州工务段 | 陇海线 | 上 | 右 | K348+771 |  | 焊缝伤损 | 轨头外侧 | 10 | 虞城县7#岔直导轨焊缝，加固接头 | 一级伤损 | 无 |  | 无伤 |  |  |  |  | 2021.12.15 |  | 刘文消 | 对比更换 | 202201 | 202201 | 普铁
1040 | 10923 | 2021 | 12 | 11 | 徐州工务段 | 陇海线 | 下 | 左 | K145+917 |  | 焊缝伤损 | 轨头内侧 | 10 | 连端133米有3个连续普通接头 | 一级伤损 | 无 |  | 无伤 |  |  |  |  | 2021.12.14 |  | 刘文消 |  |  |  | 普铁
1041 | 10924 | 2021 | 12 | 4 | 上海工务段 | 南何线 | 单 | 左 | K14+722 |  | 轨底伤损 | 轨底 | 3 | 何家湾端15.4米有一导孔 | 一级伤损 | 无 |  | 无伤 |  |  |  |  | 2021.12.14 |  | 苏多虎 |  |  |  | 普铁
1042 | 10924 | 2021 | 12 | 4 | 上海工务段 | 南何线 | 单 | 左 | K3+656 |  | 焊缝伤损 | 轨头中内 | 10 | 何家湾端14.6米有一焊头 | 一级伤损 | 有 | 监控 | 轻伤 |  |  |  | 焊缝轨头中内伤损3-2db | 2021.12.10 |  | 苏多虎 |  |  |  | 普铁
1043 | 10924 | 2021 | 12 | 4 | 上海工务段 | 沪昆线 | 下 | 左 | K67+649 |  | 焊缝伤损 | 轨头外侧 | 8 | 距石湖荡下行出站信号机接头133.7米 | 一级伤损 | 有 | 更换 | 重伤 |  |  |  | 铝热焊接头轨头外侧Φ3-0db | 2021.12.14 |  | 苏多虎 |  |  |  | 普铁
1044 | 10924 | 2021 | 12 | 4 | 杭州工务段 | 沪昆线 | 下 | 右 | K104+122 |  | 轨头伤损 | 轨头内侧 | 7*8 | 沪端约22.4米有一导线孔或昆端约60.2米有一导线孔（伤损代码：21）2021.11.02 已发关注 | 一级伤损 | 无 |  | 无伤 |  |  |  |  | 2021.12.9 |  | 王长明 |  |  |  | 普铁
1045 | 10924 | 2021 | 12 | 5 | 杭州工务段 | 沪昆线 | 下 | 左 | K221+397 | 沪端 | 螺孔裂纹 | 1C | 3 | 萧山7#岔岔前接头 | 一级伤损 | 无 |  | 无伤 |  |  |  |  | 2021.12.9 |  | 苏多虎 |  |  |  | 普铁
1046 | 10924 | 2021 | 12 | 6 | 杭州工务段 | 沪昆线 | 下 | 左 | K485+114 |  | 焊缝伤损 | 轨头内侧 | 10*12 | 距沪端上铺2#岔岔前接头约24.5米（2021.11.07已发关注） | 一级伤损 | 有 | 更换 | 轻伤 |  |  |  | 复核地段原工区轻伤监控轨，12.15日现场复核轻伤没有发展，12.28日线路工区已更换轻伤钢轨 | 2021.12.15 |  | 苏多虎 |  |  |  | 普铁
1047 | 10924 | 2021 | 12 | 8 | 杭州工务段 | 沪昆线 | 上 | 左 | K222+148 | 沪端 | 轨头伤损 | 轨头轨端至1孔 | 12*13 | 萧山57#岔岔前接头 | 一级伤损 | 有 | 监控 | 未到轻伤 |  |  |  | 萧山站N57道岔岔前接头1孔上方轨面水裂深2MM | 2021.12.16 |  | 王长明 |  |  |  | 普铁
1048 | 10927 | 2021 | 12 | 9 | 杭州工务段 | 杭深线 | 上 | 右 | K174+509 |  | 轨头伤损 | 轨头中部 | 10 | 距深端有缝接头96.4米，距杭端焊缝11.2米 | 一级伤损 | 无 |  | 无伤 |  |  |  |  | 2021.12.13 |  | 朱立宏 |  |  |  | 高铁
1049 | 10927 | 2021 | 12 | 9 | 杭州工务段 | 宁杭高铁 | 上 | 右 | K251+529 |  | 焊缝伤损 | 轨头中部 | 10 | 杭州东宁杭甬场311#岔前焊缝 | 一级伤损 | 无 |  | 无伤 |  |  |  |  | 2021.12.16 |  | 朱立宏 |  |  |  | 高铁
1050 | 10927 | 2021 | 12 | 10 | 上海高铁基础设施段 | 宁杭高铁 | 上 | 右 | K43+515-K43+513 |  | 轨头伤损 | 轨头 | 10*12 | 区间连续伤损 | 一级伤损 | 有 | 监控 | 轻伤 |  |  |  | 轨面擦伤48*33*0.3mm | 2021.12.16 |  | 王长明 |  |  |  | 高铁
1051 | 10927 | 2021 | 12 | 12 | 上海高铁基础设施段 | 宁杭高铁 | 下 | 左 | K151+161 |  | 轨头伤损 | 轨头中间 | 30*35 | 杭端60.4M有一个导线孔，宁端75.6M有两个导孔 | 一级伤损 | 有 | 加固 | 轻伤 |  |  |  | 轨面擦伤50*30*0.4mm | 2021.12.15 |  | 李晓坤 |  |  |  | 高铁
1052 | 10927 | 2021 | 12 | 12 | 上海高铁基础设施段 | 宁杭高铁 | 下 | 左 | K182+729-K182+741 |  | 轨头伤损 | 轨头中内 | 30*35 | 连续擦伤 | 一级伤损 | 有 | 监控 | 轻伤 |  |  |  | 轨面连续擦伤，40×32×0.35mm | 2021.12.22 |  | 李晓坤 |  |  |  | 高铁
1053 | 10923 | 2021 | 12 | 12 | 徐州工务段 | 陇海线 | 上 | 右 | k13+690 | 连端 | 螺孔裂纹 | 1B2A | 5 | 连云港东15#岔后普通接头 | 二级伤损 | 无 |  | 无伤 |  |  |  |  | 2021.12.15 |  | 刘文消 |  |  |  | 普铁
1054 | 10923 | 2021 | 12 | 12 | 徐州工务段 | 陇海线 | 下 | 左 | K98+861 |  | 焊缝伤损 | 轨底 | 3 | 连端22.7M兰端70M各有一个导线孔 | 一级伤损 | 无 |  | 无伤 |  |  |  |  | 2021.12.20 |  | 李晓坤 |  |  |  | 普铁
1055 | 10923 | 2021 | 12 | 12 | 徐州工务段 | 陇海线 | 下 | 左 | K46+086 | 兰端 | 螺孔裂纹 | 1C | 3 | 包庄16#岔与10#岔之间普通接头10月14日已下关注 | 一级伤损 | 无 |  | 无伤 |  |  |  |  | 2021.12.17 |  | 李晓坤 |  |  |  | 普铁
1056 | 10923 | 2021 | 12 | 12 | 徐州工务段 | 陇海线 | 上 | 右 | k13+389 | 连端 | 螺孔裂纹 | 1D | 4 | 连云港东59#岔前接头 | 一级伤损 | 有 | 更换 | 重伤 |  |  |  | 一孔向二孔下裂3mm | 2021.12.15 |  | 刘文消 |  |  |  | 普铁
1057 | 10923 | 2021 | 12 | 12 | 徐州工务段 | 陇海线 | 上 | 右 | K60+675 |  | 轨头伤损 | 轨头中内 | 10 | 连端7.8米，兰端73.8米各有一导孔 | 一级伤损 | 无 |  | 无伤 |  |  |  |  | 2021.12.20 |  | 刘文消 |  |  |  | 普铁
1058 | 10923 | 2021 | 12 | 13 | 新长工务段 | 新长线 | 单 | 左 | K17+744 |  | 轨头伤损 | 轨头中内 | 30*30 | 长端8.2M有两个导孔，新端6.7M有一焊缝 | 一级伤损 | 有 | 更换 | 轻伤发展 |  |  |  | 轨面剥离深9mm | 2021.12.16 |  | 李晓坤 |  |  |  | 普铁
1059 | 10923 | 2021 | 12 | 13 | 新长工务段 | 新长线 | 单 | 右 | K128+671 |  | 轨头伤损 | 轨头内中 | 30*30 | 淮城长端进站信号机接头附近 | 一级伤损 | 有 | 监控 | 轻伤 |  |  |  | 轨面剥离深7mm | 2021.12.17 |  | 刘文消 |  |  |  | 普铁
1060 | 10923 | 2021 | 12 | 14 | 新长工务段 | 新长线 | 单 | 左 | K277+057 |  | 轨头伤损 | 轨头 | 30*30 | 新端48.5M有两个导线孔长端13.4M有一个导线孔 | 一级伤损 | 有 | 监控 | 轻伤 |  |  |  | 轨面剥离深7mm | 2021.12.16 |  | 李晓坤 |  |  |  | 普铁
1061 | 10923 | 2021 | 12 | 14 | 新长工务段 | 新长线 | 单 | 右 | K280+906 |  | 轨头伤损 | 轨头 | 30*30 | 长端115.6米，新端140米各有一导孔 | 一级伤损 | 有 | 更换 | 重伤 |  |  |  | 擦伤下水平裂纹 | 2021.12.16 |  | 刘文消 |  |  |  | 普铁
1062 | 10926 | 2021 | 12 | 13 | 合肥工务段 | 新客线 | 下 | 左 | K12+461 |  | 焊缝伤损 | 轨头内中 | 12 | 焊缝距三十里铺27#岔前普通接头99米 | 一级伤损 | 无 |  | 无伤 |  |  |  |  | 2021.12.15 | [5 empty] | 普铁
1063 | 10927 | 2021 | 12 | 15 | 上海高铁基础设施段 | 宁杭高铁 | 下 | 右 | K203+424-K203+439 |  | 轨头伤损 | 轨头中间内侧 | 30*35 | 连续擦伤 | 一级伤损 | 有 | 监控 | 轻伤 |  |  |  | 轨面连续擦伤，42×35×0.4mm | 2021.12.23 |  | 李晓坤 |  |  |  | 高铁
1064 | 10927 | 2021 | 12 | 15 | 杭州工务段 | 杭深线 | 下 | 右 | K174+408-K174+409 |  | 轨头伤损 | 轨头中间内侧 | 30*35 | 杭州南杭甬场203#岔趾连续擦伤 | 一级伤损 | 有 | 监控 | 未到轻伤 |  |  |  | 钢轨表面擦伤 | 2021.12.22 |  | 李晓坤 |  |  |  | 高铁
1065 | 10927 | 2021 | 12 | 15 | 杭州工务段 | 杭昌高速 | 下 | 右 | K2+415-K2+490 |  | 轨头伤损 | 轨头中间内侧 | 30*35 | 连续擦伤 | 一级伤损 | 有 | 加固 | 轻伤 |  |  |  | 轻伤 | 2021.12.17 |  | 毛永胜 |  |  |  | 高铁
1066 | 10927 | 2021 | 12 | 15 | 杭州工务段 | 杭昌高速 | 下 | 右 | K3+867-K3+924 |  | 轨头伤损 | 轨头中间内侧 | 30*35 | 连续擦伤 | 一级伤损 | 有 | 监控 | 未到轻伤 |  |  |  | 轨面鱼鳞剥离未到轻伤 | 2021.12.17 |  | 毛永胜 |  |  |  | 高铁
1067 | 10927 | 2021 | 12 | 15 | 杭州工务段 | 杭昌高速 | 下 | 右 | K4+147-K4+255 |  | 轨头伤损 | 轨头中间内侧 | 30*35 | 连续擦伤 | 一级伤损 | 有 | 监控 | 未到轻伤 |  |  |  | 轨面鱼鳞剥离未到轻伤 | 2021.12.17 |  | 毛永胜 |  |  |  | 高铁
1068 | 10922 | 2021 | 12 | 17 | 合肥工务段 | 淮南线 | 下 | 右 | K25+045 | 淮端 | 螺孔裂纹 | 1A/1C | 6 | 水家湖普速场31#岔前有缝接头 | 一级伤损 | 有 | 更换 | 重伤 |  |  |  | 淮端胶结头孔裂，一孔向轨端上裂3mm | 2021.12.20 |  | 朱立宏 |  |  |  | 普铁
1069 | 10922 | 2021 | 12 | 17 | 蚌埠工务段 | 水蚌线 | 单 | 右 | K42+655 | 水端 | 螺孔裂纹 | 1C | 4 | 年家岗10#岔直护轨基本轨 | 一级伤损 | 无 |  | 无伤 |  |  |  |  | 2021.12.20 |  | 朱立宏 |  |  |  | 普铁
1070 | 10922 | 2021 | 12 | 17 | 合肥工务段 | 淮南线 | 下 | 左 | K35+742 |  | 轨头伤损 | 轨头内侧 | 8 | 距戴集9号岔后焊缝33.8米 | 一级伤损 | 有 | 监控 | 未到轻伤 |  |  |  | 现场发现有鱼鳞伤未达到轻伤标准 | 2021.12.21 |  | 毛永胜 |  |  |  | 普铁
1071 | 10922 | 2021 | 12 | 17 | 合肥工务段 | 淮南线 | 下 | 左 | K37+143 |  | 轨头伤损 | 轨头内侧 | 8 | 戴集2号岔前引轨 | 一级伤损 | 有 | 监控 | 未到轻伤 |  |  |  | 现场发现有鱼鳞伤未达到轻伤标准 | 2021.12.21 |  | 毛永胜 |  |  |  | 普铁
1072 | 10922 | 2021 | 12 | 18 | 合肥工务段 | 宁西线 | 上 | 左 | K923+248 | 西端 | 螺孔裂纹 | 1B | 6 | 长安集24#岔与22#岔之间有缝接头 | 二级伤损 | 有 | 更换 | 重伤 |  |  |  | 合端接头一孔向二孔上裂4mm | 2021.12.19 |  | 苏多虎 |  |  |  | 普铁
1073 | 10922 | 2021 | 12 | 18 | 合肥工务段 | 合武绕行线 | 下 | 右 | K3+596 | 武端 | 螺孔裂纹 | 1C | 3 | 距合端合肥81#岔岔跟焊缝约108.6米 | 一级伤损 | 有 | 更换 | 重伤 |  |  |  | 芜端接头孔裂一孔向轨端下裂5mm | 2021.12.22 |  | 王长明 |  |  |  | 普铁
1074 | 10922 | 2021 | 12 | 18 | 合肥工务段 | 宁西线 | 下 | 左 | K844+432-K844+430 |  | 轨头伤损 | 轨头 | 12*18 | 分路口1#岔岔前焊缝至尖轨尖 | 一级伤损 | 有 | 监控 | 轻伤 |  |  |  | 分路口1#岔曲基本轨轨面擦伤，原已判轻伤， | 2021.12.20 |  | 王长明 |  |  |  | 普铁
1075 | 10922 | 2021 | 12 | 18 | 合肥工务段 | 宁西线 | 上 | 左 | K879+115 |  | 轨头伤损 | 轨头内侧 | 10 | 西端36米；宁端17.8米各有一导孔 | 一级伤损 | 无 |  | 无伤 |  |  |  |  | 2021.12.22 |  | 苏多虎 |  |  |  | 普铁
1076 | 10922 | 2021 | 12 | 18 | 合肥工务段 | 合武绕行线 | 上 | 右 | K22+303 |  | 轨头伤损 | 轨头内侧 | 10 | 武端46.2米；合端30.6米各有一导孔 | 一级伤损 | 无 |  | 无伤 |  |  |  |  | 2021.12.22 |  | 苏多虎 |  |  |  | 普铁
1077 | 10922 | 2021 | 12 | 19 | 芜湖工务段 | 宁芜线 | 上 | 左 | K95+689 |  | 轨头伤损 | 轨头内中侧 | 10 | 塔桥5#直导轨和直护轨基本轨 | 一级伤损 | 无 |  | 无伤 |  |  |  |  | 2021.12.27 |  | 赵军 |  |  |  | 普铁
1078 | 10924 | 2021 | 12 | 19 | 宁波工务段 | 萧甬线 | 下 | 左 | K56+250-K56+260 |  | 轨头伤损 | 轨头中间 | 12 | 伤损旁有一加固接头 | 一级伤损 | 有 | 监控 | 未到轻伤 |  |  |  | 未到轻伤 | 2021.12.27 |  | 苏多虎 |  |  |  | 普铁
1079 | 10924 | 2021 | 12 | 19 | 宁波工务段 | 萧甬线 | 下 | 右 | K67+951 |  | 轨头伤损 | 轨头中内 | 10 | 萧端10米有一焊头 | 一级伤损 | 有 | 更换 | 重伤 |  |  |  | CH1:3.8-5.0 CH2:3.4-4.9 CH6:2.0-2.6 | 2022.1.4 |  | 苏多虎 |  |  |  | 普铁
1080 | 10924 | 2021 | 12 | 19 | 宁波工务段 | 萧甬线 | 下 | 右 | K68+380 |  | 焊缝伤损 | 轨头内侧 | 10 | 甬端25米有一焊头 | 一级伤损 | 无 |  | 无伤 |  |  |  |  | 2022.1.4 |  | 苏多虎 |  |  |  | 普铁
1081 | 10924 | 2021 | 12 | 19 | 宁波工务段 | 萧甬线 | 下 | 右 | K79+873 |  | 焊缝伤损 | 轨头内侧 | 10 | 加固接头 | 一级伤损 | 有 | 加固 | 轻伤 |  |  |  | CH1:4.1-5.2 | 2022.1.4 |  | 苏多虎 |  |  |  | 普铁
1082 | 10924 | 2021 | 12 | 19 | 杭州工务段 | 沪昆绕行线 | 上 | 右 | K2+752-K2+750 |  | 轨头伤损 | 轨头中内外 | 10*15 | 连续擦伤 | 一级伤损 | 有 | 监控 | 未到轻伤 |  |  |  | （复核连续鱼鳞伤地段）深6mm, | 2021.12.24 |  | 朱立宏 |  |  |  | 普铁
1083 | 10924 | 2021 | 12 | 19 | 杭州工务段 | 沪昆绕行线 | 上 | 右 | K2+657-K2+653 |  | 轨头伤损 | 轨头中内外 | 12*15 | 连续擦伤 | 一级伤损 | 有 | 监控 | 未到轻伤 |  |  |  | (复核鱼鳞伤)深4mm | 2021.12.24 |  | 朱立宏 |  |  |  | 普铁
1084 | 10924 | 2021 | 12 | 19 | 杭州工务段 | 笕杭线 | 上 | 左 | K201+834 |  | 焊缝伤损 | 轨头外侧 | 10 | 距杭端有缝接头11.4米 | 一级伤损 | 无 |  | 无伤 |  |  |  |  | 2021.12.31 |  | 朱立宏 |  |  |  | 普铁
1085 | 10924 | 2021 | 12 | 19 | 杭州工务段 | 笕杭线 | 上 | 左 | K199+464 |  | 轨头伤损 | 轨头中部 | 10 | 距笕端导孔7.2米（注意核伤校对） | 一级伤损 | 有 | 监控 | 未到轻伤 |  |  |  | 复核鱼鳞伤深5mm | 2021.12.31 |  | 朱立宏 |  |  |  | 普铁
1086 | 10925 | 2021 | 12 | 17 | 上海高铁基础设施段 | 连镇客专 | 下 | 左 | K355+825 |  | 焊缝伤损 | 轨底 | 5 | 丹徒12#岔趾曲股引轨 | 一级伤损 | 无 |  | 无伤 |  |  |  |  | 2021.12.24 |  | 朱立宏 |  |  |  | 高铁
1087 | 10926 | 2021 | 12 | 20 | 合肥工务段 | 京港高速 | 上 | 左 | K1089+344 |  | 轨底伤损 | 轨底 | 5 | 距港端一导孔7.4米 | 一级伤损 | 无 |  | 无伤 |  |  |  |  | 2021.12.22 |  | 赵军 |  |  |  | 高铁
1088 | 10928 | 2021 | 12 | 18 | 芜湖工务段 | 合福高速 | 下 | 左 | K1216+229 |  | 焊缝伤损 | 轨底 | 3 | 合肥端68米；福端13.4米各有一导孔 | 一级伤损 | 无 |  | 无伤 |  |  |  |  | 2021.12.29 |  | 苏多虎 |  |  |  | 高铁
1089 | 10923 | 2021 | 12 | 22 | 徐州工务段 | 陇海线 | 上 | 左 | K221+181 |  | 轨底伤损 | 轨底 | 3 | 连端2.7M有两个导线孔兰端35.6M有一个导线孔 | 一级伤损 | 无 |  | 无伤 |  |  |  |  | 2021.12.30 |  | 李晓坤 |  |  |  | 普铁
1090 | 10923 | 2021 | 12 | 22 | 徐州工务段 | 夹北线 | 下 | 左 | K8+409 | 徐端 | 螺孔裂纹 | 1B | 3 | 杨屯40#岔前接头（11月22日下关注） | 一级伤损 | 无 |  | 无伤 |  |  |  |  | 2021.12.27 |  | 李晓坤 |  |  |  | 普铁
1091 | 10924 | 2021 | 12 | 20 | 杭州工务段 | 宣杭线 | 上 | 右 | K124+340-K124+336 |  | 轨头伤损 | 轨头中间 | 8 | K124+340杭端1.2米有一导孔 | 一级伤损 | 有 | 监控 | 轻伤 |  |  |  | 轻伤 | 2021.12.27 |  | 苏多虎 |  |  |  | 普铁
1092 | 10924 | 2021 | 12 | 21 | 芜湖工务段 | 宣杭线 | 上 | 右 | K20+146 |  | 轨头伤损 | 轨头 | 10 | 杭端6米有一焊头（2021.11.23关注） | 一级伤损 | 有 | 监控 | 轻伤 |  |  |  | 2021.12.20工区已下轻伤监控通知书 | 2021.12.28 |  | 苏多虎 |  |  |  | 普铁
1093 | 10924 | 2021 | 12 | 21 | 芜湖工务段 | 芜铜线 | 单 | 右 | K57+631 |  | 焊缝伤损 | 轨头中间 | 10 | 顺安6#岔前焊缝 | 一级伤损 | 有 | 加固 | 轻伤 |  |  |  | 此处焊缝有伤，在2020.11月焊缝检查时发现，已穿夹加固 | 2021.12.30 |  | 赵军 | 对比更换 |  | 202201 | 普铁
1094 | 10924 | 2021 | 12 | 21 | 芜湖工务段 | 铜九线 | 单 | 右 | K10+995 |  | 轨头伤损 | 轨头内中侧 | 10 | 铜陵南3#岔心 | 一级伤损 | 无 |  | 无伤 |  |  |  |  | 2021.12.23 |  | 赵军 |  |  |  | 普铁
1095 | 10924 | 2021 | 12 | 21 | 芜湖工务段 | 铜九线 | 单 | 右 | K29+223 |  | 焊缝伤损 | 轨头中间 | 10 | 新河镇5#岔前焊缝 | 一级伤损 | 无 |  | 无伤 |  |  |  |  | 2021.12.24 |  | 赵军 |  |  |  | 普铁
1096 | 10924 | 2021 | 12 | 21 | 芜湖工务段 | 铜九线 | 单 | 右 | K43+915 |  | 焊缝伤损 | 轨头中间 | 10 | 距九端普通接头4.3米 | 一级伤损 | 无 |  | 无伤 |  |  |  |  | 2021.12.29 |  | 赵军 |  |  |  | 普铁
1097 | 10927 | 2021 | 12 | 22 | 杭州工务段 | 金华南联络线 | 下 | 左 | K5+760 | 金华南端 | 螺孔裂纹 | 1C | 4 | 金华南XKF信号机接头 | 一级伤损 | 无 |  | 无伤 |  |  |  |  | 2021.12.27 |  | 朱立宏 |  |  |  | 普铁
1098 | 10927 | 2021 | 12 | 23 | 杭州工务段 | 沪昆高速 | 上 | 左 | K179+868 |  | 轨头伤损 | 轨头内中 | 30*20 | 昆端6.4米有一焊缝，沪端52.1米有一导孔，此处前后连续擦伤 | 一级伤损 | 有 | 加固 | 轻伤 |  |  |  | 6.22工区已判轻伤，现场已加固 | 2021.12.28 |  | 刘文消 |  |  |  | 高铁
1099 | 10927 | 2021 | 12 | 23 | 杭州工务段 | 沪昆高速 | 上 | 左 | K178+877-k178+820 |  | 轨头伤损 | 轨头中间 | 30*20 | 连续擦伤 | 一级伤损 | 有 | 监控 | 未到轻伤 |  |  |  | 轨面鱼鳞剥离未到轻伤 | 2021.12.28 |  | 刘文消 |  |  |  | 高铁
1100 | 10927 | 2021 | 12 | 23 | 上海高铁基础设施段 | 沪昆高速 | 上 | 左 | K147+854 |  | 轨头伤损 | 轨头内中 | 30*30 | 沪端距笕桥线路所进站信号机接头122米 | 一级伤损 | 有 | 监控 | 未到轻伤 |  |  |  | 未到轻伤 | 2021.12.29 |  | 刘文消 |  |  |  | 高铁
1101 | 10928 | 2021 | 12 | 22 | 芜湖工务段 | 杭昌高速 | 上 | 右 | K249+046 |  | 轨头伤损 | 轨头内测 | 10 | 距昌端一导孔7.9米 | 一级伤损 | 无 |  | 无伤 |  |  |  |  | 2021.12.30 |  | 赵军 |  |  |  | 高铁
1102 | 10928 | 2021 | 12 | 22 | 杭州工务段 | 杭昌高速 | 上 | 左 | K144+526 |  | 焊缝伤损 | 轨腰 | 10 | 距昌端一导孔38米 | 一级伤损 | 无 |  | 无伤 |  |  |  |  | 2021.12.31 |  | 赵军 |  |  |  | 高铁
1103 | 10928 | 2021 | 12 | 23 | 杭州工务段 | 杭昌高速 | 上 | 左 | K5+246 |  | 轨头伤损 | 轨头中间 | 10 | 昌端7.2米有两导孔 | 一级伤损 | 有 | 监控 | 未到轻伤 |  |  |  | 轨面鱼鳞剥离未到轻伤 | 2021.12.28 |  | 苏多虎 |  |  |  | 高铁
1104 | 10928 | 2021 | 12 | 23 | 杭州工务段 | 杭昌高速 | 上 | 左 | K5+099-K5+055 |  | 轨头伤损 | 轨头中间 | 25*30 | 区间连续擦伤 | 一级伤损 | 有 | 加固 | 轻伤 |  |  |  | 11.23工区已判轻伤，现场已加固 | 2021.12.28 |  | 苏多虎 |  |  |  | 高铁
1105 | 10928 | 2021 | 12 | 23 | 杭州工务段 | 杭昌高速 | 上 | 右 | K3+188-K3+106 |  | 轨头伤损 | 轨头中间 | 25*30 | 区间连续擦伤 | 一级伤损 | 有 | 监控 | 未到轻伤 |  |  |  | 轨面鱼鳞剥离未到轻伤 | 2021.12.28 |  | 苏多虎 |  |  |  | 高铁
1106 | 10928 | 2021 | 12 | 23 | 杭州工务段 | 杭昌高速 | 上 | 右 | K2+882-K2+802 |  | 轨头伤损 | 轨头中间 | 25*30 | 区间连续擦伤 | 一级伤损 | 有 | 监控 | 未到轻伤 |  |  |  | 轨面鱼鳞剥离未到轻伤 | 2021.12.28 |  | 苏多虎 |  |  |  | 高铁
1107 | 10928 | 2021 | 12 | 23 | 杭州工务段 | 杭昌高速 | 上 | 右 | K2+780-K2+735 |  | 轨头伤损 | 轨头中间 | 25*30 | 区间连续擦伤 | 一级伤损 | 有 | 监控 | 未到轻伤 |  |  |  | 轨面鱼鳞剥离未到轻伤 | 2021.12.28 |  | 苏多虎 |  |  |  | 高铁
1108 | 10928 | 2021 | 12 | 23 | 杭州工务段 | 杭昌高速 | 上 | 右 | K2+725-K2+638 |  | 轨头伤损 | 轨头中间 | 25*30 | 区间连续擦伤 | 一级伤损 | 有 | 监控 | 未到轻伤 |  |  |  | 轨面鱼鳞剥离未到轻伤 | 2021.12.28 |  | 苏多虎 |  |  |  | 高铁
1109 | 10928 | 2021 | 12 | 23 | 杭州工务段 | 杭昌高速 | 上 | 右/左 | K2+412 |  | 轨头伤损 | 轨头中间 | 25*30 | 区间左右股连续擦伤 | 一级伤损 | 有 | 监控 | 未到轻伤 |  |  |  | 轨面鱼鳞剥离未到轻伤 | 2021.12.28 |  | 苏多虎 |  |  |  | 高铁
1110 | 10923 | 2021 | 12 | 23 | 徐州工务段 | 夹北线 | 上 | 右 | K7+038 |  | 轨头伤损 | 轨头内侧 | 12 | 夹端1.2米，徐端16.7米各有一焊缝 | 一级伤损 | 有 | 更换 | 重伤 |  |  |  | 小腰轨头核伤4*6mm | 2021.12.27 |  | 刘文消 |  |  |  | 普铁
1111 | 10923 | 2021 | 12 | 24 | 蚌埠工务段 | 符夹线 | 上 | 左 | K27+648 |  | 焊缝伤损 | 轨头中内 | 12 | 青龙山121#岔前焊缝 | 一级伤损 | 无 |  | 无伤 |  |  |  |  | 2021.12.29 |  | 李晓坤 |  |  |  | 普铁
1112 | 10923 | 2021 | 12 | 24 | 蚌埠工务段 | 符夹线 | 上 | 左 | K27+797 |  | 焊缝伤损 | 轨头中内 | 12 | 青龙山103#岔尖轨根焊缝 | 一级伤损 | 无 |  | 无伤 |  |  |  |  | 2021.12.29 |  | 李晓坤 |  |  |  | 普铁
1113 | 10923 | 2021 | 12 | 24 | 蚌埠工务段 | 京沪线 | 下 | 右 | K864+709 |  | 轨头伤损 | 轨头内中 | 30*30 | 符离集4#岔直基本轨 | 一级伤损 | 有 | 更换 | 设备已更换 |  |  |  | 设备已更换 | 2021.12.27 |  | 刘文消 |  |  |  | 普铁
1114 | 10923 | 2021 | 12 | 25 | 南京桥工段 | 京沪线 | 下 | 左 | K1151+478 |  | 轨头伤损 | 轨头内侧 | 10 | 南京34#岔前焊缝 | 一级伤损 | 有 | 更换 | 重伤 |  |  |  | 已通知设备工区更换 | 2021.12.29 |  | 刘文消 |  |  |  | 普铁
1115 | 10923 | 2021 | 12 | 25 | 南京桥工段 | 京沪线 | 下 | 左 | K1151+704 |  | 焊缝伤损 | 轨头内中外 | 10 | 京端距南京反向进站信号机接头10.6米 | 一级伤损 | 有 | 监控 | 未到轻伤 |  |  |  | 现场确认为鱼鳞伤深3.5毫米 | 2021.12.29 |  | 刘文消 |  |  |  | 普铁
1116 | 10924 | 2021 | 12 | 23 | 芜湖工务段 | 皖赣线 | 下 | 右 | K45+324 |  | 焊缝伤损 | 轨头外中 | 15*20 | 皖端约9.8米有一导线孔或赣端约25.8米有一导线孔,加固接头 | 二级伤损 | 有 | 更换 | 设备已更换 |  |  |  | 到现场已更换 | 2021.12.27 |  | 张培星 |  |  |  | 普铁
1117 | 10924 | 2021 | 12 | 23 | 芜湖工务段 | 皖赣线 | 下 | 左 | K24+969 |  | 焊缝伤损 | 轨头内侧 | 8*10 | 皖端约73.6米有一导线孔或赣端约18.5米有一导线孔 | 一级伤损 | 无 |  | 无伤 |  |  |  |  | 2021.12.31 |  | 王长明 |  |  |  | 普铁
1118 | 10924 | 2021 | 12 | 23 | 芜湖工务段 | 皖赣线 | 下 | 左 | K25+404 | 皖端 | 螺孔裂纹 | 1B | 3 | 湾沚2#岔岔前接头 | 一级伤损 | 有 | 更换 | 设备已更换 |  |  |  | 到现场已更换 | 2021.12.30 |  | 王长明 |  |  |  | 普铁
1119 | 10924 | 2021 | 12 | 23 | 芜湖工务段 | 皖赣线 | 下 | 左 | K26+862 |  | 焊缝伤损 | 轨头下颚内中 | 8*10 | 皖端约15.1米有一导线孔或赣端约5.6米有一导线孔 | 一级伤损 | 有 | 监控 | 轻伤 |  |  |  | 焊缝接头.轨头内侧下颚校对波形：1.0-1.6 | 2021.12.31 |  | 王长明 |  |  |  | 普铁
1120 | 10924 | 2021 | 12 | 25 | 杭州工务段 | 笕杭线 | 上 | 右 | K200+038 |  | 轨头伤损 | 轨头中间 | 20*20 | 笕端2.7米有一导孔 | 一级伤损 | 无 |  | 无伤 |  |  |  |  | 2021.12.31 |  | 苏多虎 |  |  |  | 普铁
1121 | 10924 | 2021 | 12 | 25 | 杭州工务段 | 笕杭线 | 上 | 左 | K197+015 |  | 轨头伤损 | 轨头中内 | 10*10 | 艮山门303#岔岔心（2021.11.30已关注） | 一级伤损 | 有 | 监控 | 未到轻伤 |  |  |  | 探伤车复核艮山门N303道岔心轨宽25MM处轨面掉块深0.5mm | 2021.12.31 |  | 张培星 |  |  |  | 普铁
1122 | 10924 | 2021 | 12 | 25 | 上海工务段 | 沪昆线 | 上 | 右 | K67+208 |  | 轨头伤损 | 轨头 | 10*12 | 石湖荡4#岔基本轨（2021.11.30已发关注） | 一级伤损 | 有 | 更换 | 重伤 |  |  |  | 直基本轨鱼鳞伤深8.4mm沪端 | 2022.1.4 |  | 毛永胜 |  |  |  | 普铁
1123 | 10924 | 2021 | 12 | 25 | 上海工务段 | 沪昆线 | 上 | 右 | K29+434 |  | 轨头伤损 | 轨头内中 | 10*12 | 昆端约108.9米有一接头（2021.11.30已发关注） | 一级伤损 | 无 |  | 无伤 |  |  |  |  | 2021.12.31 |  | 毛永胜 |  |  |  | 普铁
1124 | 10926 | 2021 | 12 | 25 | 上海高铁基础设施段 | 沪宁城际 | 下 | 左 | K93+544 |  | 轨头伤损 | 轨面 | 30*35 | 沪端49.5米，宁端7.5米各有一个导线孔 | 一级伤损 | 有 | 监控 | 未到轻伤 |  |  |  | 未到轻伤 | 2021.12.30 |  | 张培星 |  |  |  | 高铁
1125 | 10926 | 2021 | 12 | 25 | 上海高铁基础设施段 | 沪宁城际 | 下 | 左 | K30+225 |  | 轨头伤损 | 轨面 | 30*35 | 沪端20米有一个导线孔，宁端11米有一个焊缝 | 一级伤损 | 有 | 监控 | 未到轻伤 |  |  |  | 工厂闪光焊轨头表面鱼鳞伤深度7mm | 2021.12.28 |  | 张培星 |  |  |  | 高铁
1126 | 10926 | 2021 | 12 | 26 | 上海工务段 | 李莘线 | 单 | 右 | K3+673 |  | 轨头伤损 | 轨头内侧 | 12 | 李端45.6米有一个普通接头莘端28.6米有一个焊缝 | 一级伤损 | 无 |  | 无伤 |  |  |  |  | 2021.12.29 |  | 张培星 |  |  |  | 普铁
1127 | 10926 | 2021 | 12 | 26 | 上海工务段 | 金山线 | 上 | 左 | K8+836-K8+824 |  | 轨头伤损 | 轨面 | 25*30 | 轨面连续擦伤（注意擦伤下核伤校对） | 一级伤损 | 无 |  | 无伤 |  |  |  |  | 2022.1.6 |  | 张培星 |  |  |  | 高铁
1128 | 10927 | 2021 | 12 | 24 | 上海高铁基础设施段 | 沪昆高速 | 上 | 右 | K54+748 |  | 轨头伤损 | 轨面 | 10*20 | 沪端4米有一个导线孔，昆端11.4米有2个导线孔 | 一级伤损 | 有 | 监控 | 轻伤 |  |  |  | 轨面擦伤20×10×0.4mm | 2021.12.29 |  | 张培星 |  |  |  | 高铁
1129 | 10927 | 2021 | 12 | 24 | 上海工务段 | 沪昆高速 | 上 | 右 | K0+072 |  | 焊缝伤损 | 轨底 | 3 | 距沪端上行进站信号机接头70.6米（伤损焊缝在信号机外） | 一级伤损 | 无 |  | 无伤 |  |  |  |  | 2022.1.7 |  | 张培星 |  |  |  | 高铁
1130 | 10927 | 2021 | 12 | 24 | 上海高铁基础设施段 | 虹桥联络线 | 下 | 右 | K11+321 |  | 轨头伤损 | 轨头内中 | 10 | 虹北线路所1#岔直前导轨 | 一级伤损 | 无 |  | 无伤 |  |  |  |  | 2021.12.31 |  | 张培星 |  |  |  | 高铁
1131 | 10928 | 2021 | 12 | 24 | 杭州工务段 | 杭昌高速 | 下 | 右 | K178+258 |  | 轨底伤损 | 轨底 | 3 | 昌端1.4米有一导孔 | 一级伤损 | 无 |  | 无伤 |  |  |  |  | 2021.12.27 |  | 苏多虎 |  |  |  | 高铁
1132 | 10922 | 2021 | 12 | 28 | 上海高铁基础设施段 | 沪昆高速 | 下 | 右 | K0+824 |  | 轨头伤损 | 轨面 | 20*25 | 连续擦伤 | 一级伤损 | 有 | 监控 | 未到轻伤 |  |  |  | 未到轻伤 | 2022.1.7 |  | 张培星 |  |  |  | 高铁
1133 | 10922 | 2021 | 12 | 28 | 上海高铁基础设施段 | 沪昆高速 | 下 | 左 | K83+095 |  | 轨头伤损 | 轨头内侧 | 12 | 沪端21.6米有2个导线孔，昆端25米有一个焊缝 | 一级伤损 | 无 |  | 无伤 |  |  |  |  | 2022.1.5 |  | 张培星 |  |  |  | 高铁
1134 | 10923 | 2021 | 12 | 26 | 上海工务段 | 京沪线 | 下 | 右 | K1283+748 |  | 轨头伤损 | 轨头外侧 | 10 | 京端63M沪端27.8M各有一个导线孔 | 一级伤损 | 无 |  | 无伤 |  |  |  |  | 2021.12.19 |  | 李晓坤 |  |  |  | 普铁
1135 | 10923 | 2021 | 12 | 26 | 上海工务段 | 京沪线 | 下 | 右 | K1362+918 |  | 轨头伤损 | 轨头内中 | 30*30 | 京端距苏州西反向进站信号机接头144米 | 一级伤损 | 有 | 更换 | 重伤 |  |  |  | 工厂焊轨头内侧核伤 | 2022.1.5 |  | 刘文消 |  |  |  | 普铁
1136 | 10923 | 2021 | 12 | 26 | 上海工务段 | 京沪线 | 下 | 右 | K1384+659 |  | 轨头伤损 | 轨头内中 | 30*30 | 沪端距唯亭进站信号机接头103米 | 一级伤损 | 有 | 更换 | 重伤 |  |  |  | 工厂焊轨头内侧核伤 | 2021.12.29 |  | 刘文消 |  |  |  | 普铁
1137 | 10923 | 2021 | 12 | 26 | 上海工务段 | 京沪线 | 下 | 右 | K1435+802 | 京端 | 螺孔裂纹 | 1B | 5 | 南翔601#岔前接头，注意左股 | 一级伤损 | 有 | 更换 | 重伤 |  |  |  | 重伤 | 2022.1.6 |  | 刘文消 |  |  |  | 普铁
1138 | 10925 | 2021 | 12 | 27 | 新长工务段 | 宁启线 | 下 | 右 | K255+868 |  | 焊缝伤损 | 焊缝轨头 | 10*10 | 伤损距赵甸站6#岔前焊缝23.139米.距出站信号机接头26.173米 | 一级伤损 | 有 | 监控 | 未到轻伤 |  |  |  | 轨头打到下颚推瘤不干净圆弧处出波 | 2022.1.6 |  | 陈林 |  |  |  | 高铁
1139 | 10927 | 2021 | 12 | 29 | 上海工务段 | 沪宁城际 | 上 | 右 | K5+492 |  | 轨头伤损 | 轨头内中 | 12 | 沪端23.6米，宁端1.3米各有一个焊缝 | 一级伤损 | 有 | 更换 | 轻伤发展 |  |  |  | 钢轨表面多处鱼鳞伤深度9mm | 2022.1.6 |  | 张培星 |  |  |  | 高铁

## 2022
序号 |  | 时间 |  |  |  | 伤损位置 |  |  |  |  | 伤损情况 |  |  |  |  | 复核反馈 |  |  |  | 复核伤损情况 |  |  |  | 伤损截图 |  | 备注
| 车号 | 年 | 月 | 日 | 工务段 | 线名 | 行别 | 股别 | 里程 | 轨头方向 | 伤损类型 | 伤损位置 | 参考尺寸 | 伤损具体情况 | 伤损等级 | 复核情况 | 采取措施 | 伤损程度 | 系统反馈 | 伤损类型 | 出波情况 | 伤损具体情况 | 复核时间 | 探伤车 | 发现人 |  | 对比更换时间 | 线路类型
1 | 10922 | 2022 | 1 | 8 | 宁波工务段 | 杭深线 | 下 | 左 | K307+163 |  | 轨头伤损 | 轨头内中外 | 10*15 | 庄桥6#岔心 | 一级伤损 | 有 | 监控 | 轻伤 |  |  |  | 岔心1.0-1.6 | 2022.1.13 |  | 朱立宏 | 对比更换 | 202205 | 高铁
2 | 10922 | 2022 | 1 | 8 | 宁波工务段 | 杭深线 | 下 | 右 | K313+138 | 杭端 | 螺孔裂纹 | 1A | 8 | 距宁波23#岔前焊缝17.8米（深端）2021年11月已下一级，今有发展 | 一级伤损 | 有 | 更换 | 设备已更换 |  |  |  | 设备22.1.11日已更换 | 2022.1.11 |  | 朱立宏 |  |  | 高铁
3 | 10922 | 2022 | 1 | 8 | 宁波工务段 | 杭深线 | 下 | 右 | K315+367 |  | 焊缝伤损 | 轨头外侧 | 10 | 距宁波SF信号机接头6.6米（杭端）（站外） | 一级伤损 | 有 | 监控 | 轻伤 |  |  |  | 轨头外侧K2.52.8-4.2 | 2022.1.12 |  | 朱立宏 |  |  | 高铁
4 | 10922 | 2022 | 1 | 8 | 宁波工务段 | 杭深线 | 下 | 右 | K385+178 | 杭端 | 螺孔裂纹 | 1孔水平 | 5 | 宁海X信号机接头，同时请复核轨腰伤损，2021年11月已下关注 | 一级伤损 | 有 | 监控 | 未到轻伤 |  |  |  | 多孔 | 2022.1.13 |  | 朱立宏 |  |  | 高铁
5 | 10922 | 2022 | 1 | 9 | 宁波工务段 | 杭深线 | 下 | 右 | K569+212 |  | 轨头伤损 | 轨头中间内侧 | 30*35 | 杭端60.8M有一个导线孔深端18.4M有两个导线孔 | 一级伤损 | 有 | 监控 | 轻伤 |  |  |  | 轨面接触疲劳0.3*40*80 | 2022.1.13 |  | 李晓坤 |  |  | 高铁
6 | 10922 | 2022 | 1 | 9 | 宁波工务段 | 杭深线 | 下 | 右 | K645+475 |  | 轨头伤损 | 轨头中间内侧 | 30*35 | 苍南1#岔尖轨 | 一级伤损 | 有 | 监控 | 轻伤 |  |  |  | 轨面划痕CH6:1.2-1.6多次反射 | 2022.1.18 |  | 李晓坤 |  |  | 高铁
7 | 10922 | 2022 | 1 | 9 | 宁波工务段 | 杭深线 | 下 | 左 | K629+363 |  | 焊缝伤损 | 轨头中间内侧 | 8 | 平阳16#岔直基本轨（2020年3月29日下一级，现波形发展） | 一级伤损 | 无 |  | 无伤 |  |  |  |  | 2022.1.17 |  | 李晓坤 |  |  | 高铁
8 | 10922 | 2022 | 1 | 10 | 宁波工务段 | 杭深线 | 上 | 左 | K608+661 |  | 轨头伤损 | 轨头中心 | 9*9 | 深端约13.0米有一导线孔或杭端约220.1米有一导线孔 | 一级伤损 | 无 |  | 无伤 |  |  |  |  | 2022.1.18 |  | 王长明 |  |  | 高铁
9 | 10922 | 2022 | 1 | 10 | 宁波工务段 | 杭深线 | 上 | 左 | K593+753 |  | 焊缝伤损 | 轨头内中 | 9*9 | 瓯海26#岔岔跟焊缝 | 一级伤损 | 无 |  | 无伤 |  |  |  |  | 2022.1.17 |  | 王长明 |  |  | 高铁
10 | 10922 | 2022 | 1 | 11 | 宁波工务段 | 杭深线 | 上 | 左 | K314+960-K314+930 |  | 轨头伤损 | 轨头内中外 | 10*15 | 轨头连续伤损 | 一级伤损 | 有 | 监控 | 轻伤 |  |  |  | 轨面接触疲劳CH6:1.0-1.8 | 2022.1.12 |  | 朱立宏 |  |  | 高铁
11 | 10922 | 2022 | 1 | 11 | 宁波工务段 | 杭深线 | 上 | 左 | K312+202-K312+200 |  | 轨头伤损 | 轨头中内 | 10*15 | 轨头连续伤损 | 一级伤损 | 有 | 监控 | 轻伤 |  |  |  | 连续波磨CH6:1.0-1.4 | 2022.1.12 |  | 朱立宏 |  |  | 高铁
12 | 10922 | 2022 | 1 | 12 | 宁波工务段 | 杭深线 | 上 | 右 | K305+746 |  | 轨头伤损 | 轨头内中侧 | 10 | 庄桥21#尖轨 | 一级伤损 | 有 | 监控 | 轻伤 |  |  |  | 轨面接触疲劳CH9:1.0-1.6 | 2022.1.13 |  | 赵军 |  |  | 高铁
13 | 10923 | 2022 | 1 | 5 | 上海工务段 | 沪昆线 | 下 | 左 | K19+640 |  | 焊缝伤损 | 轨头 | 20 | 封浜2#岔后第二个焊缝 | 二级伤损 | 有 | 更换 | 轻伤 |  |  |  | 监视、二周内更换 | 2022.1.7 |  | 赵军 |  |  | 普铁
14 | 10923 | 2022 | 1 | 5 | 上海工务段 | 沪昆线 | 下 | 右 | K13+952 |  | 焊缝伤损 | 轨头外侧 | 10 | 翔西所2#岔前焊缝 | 一级伤损 | 有 | 更换 | 重伤 |  |  |  | 加固三天内更换 | 2022.1.11 |  | 赵军 |  |  | 普铁
15 | 10923 | 2022 | 1 | 5 | 上海工务段 | 沪昆线 | 下 | 左 | K40+983 |  | 轨头伤损 | 轨头内中侧 | 10 | 春申22#直股尖轨 | 一级伤损 | 有 | 更换 | 轻伤 |  |  |  | 曲基本轨轨面鱼鳞伤深7.4mm（尖轨尖端第三孔） | 2022.1.14 |  | 赵军 |  |  | 普铁
16 | 10923 | 2022 | 1 | 5 | 上海工务段 | 沪昆线 | 下 | 左 | K45+390 |  | 轨头伤损 | 轨头 | 10 | 新桥6#直前导轨和岔趾直股引轨（图中里程错误） | 一级伤损 | 有 | 更换 | 轻伤发展 |  |  |  | 小腰鱼鳞伤深8.6mm（1月5日做道岔100米时已判 | 2022.1.5 |  | 赵军 |  |  | 普铁
17 | 10923 | 2022 | 1 | 5 | 上海工务段 | 沪昆线 | 下 | 左 | K67+271 |  | 焊缝伤损 | 轨头中间 | 10 | 石湖荡8#岔后第二个焊缝 | 一级伤损 | 无 |  | 无伤 |  |  |  |  | 2022.1.11 |  | 赵军 |  |  | 普铁
18 | 10923 | 2022 | 1 | 6 | 杭州工务段 | 沪昆线 | 下 | 右 | K222+208 |  | 轨头伤损 | 轨头内测 | 10 | 距沪端一对导孔14米 | 一级伤损 | 无 |  | 无伤 |  |  |  |  | 2022.1.11 |  | 赵军 |  |  | 普铁
19 | 10923 | 2022 | 1 | 6 | 杭州工务段 | 沪昆线 | 下 | 左 | K360+219 |  | 焊缝伤损 | 轨头内侧 | 10 | 距沪端2个导孔24.6米 | 一级伤损 | 无 |  | 无伤 |  |  |  |  | 2022.1.11 |  | 朱立宏 |  |  | 普铁
20 | 10923 | 2022 | 1 | 6 | 杭州工务段 | 沪昆线 | 下 | 左 | K360+381 |  | 焊缝伤损 | 轨头内侧 | 10 | 距昆端导孔5米，距沪端焊缝36.5米 | 一级伤损 | 无 |  | 无伤 |  |  |  |  | 2022.1.11 |  | 朱立宏 |  |  | 普铁
21 | 10923 | 2022 | 1 | 7 | 杭州工务段 | 沪昆线 | 下 | 左 | K434+520 | 沪端 | 轨头伤损 | 轨头内中侧 | 10 | 衢州东34#基本轨普通接头 | 一级伤损 | 无 |  | 无伤 |  |  |  |  | 2022.1.13 |  | 赵军 |  |  | 普铁
22 | 10923 | 2022 | 1 | 7 | 杭州工务段 | 沪昆线 | 下 | 右 | K477+388 |  | 轨头伤损 | 轨头内侧 | 10 | 距沪端导孔17.7米，距昆端导孔57.5米 | 一级伤损 | 无 |  | 无伤 |  |  |  |  | 2022.1.17 |  | 朱立宏 |  |  | 普铁
23 | 10923 | 2022 | 1 | 11 | 杭州工务段 | 沪昆线 | 上 | 左 | K414+334 | 昆端 | 螺孔裂纹 | 1C | 5 | 龙游普速场16#岔前普通接头 | 一级伤损 | 无 |  | 无伤 |  |  |  |  | 2022.1.17 |  | 赵军 |  |  | 普铁
24 | 10923 | 2022 | 1 | 11 | 杭州工务段 | 沪昆线 | 上 | 右 | K407+180 |  | 轨头伤损 | 轨头内中侧 | 10 | 龙游东12#岔心 | 一级伤损 | 无 |  | 无伤 |  |  |  |  | 2022.1.12 |  | 赵军 |  |  | 普铁
25 | 10923 | 2022 | 1 | 11 | 杭州工务段 | 沪昆线 | 上 | 右 | K266+708 |  | 焊缝伤损 | 轨头中部 | 10 | 距诸暨普速场5#岔前有缝接头5.8米（昆端） | 一级伤损 | 无 |  | 无伤 |  |  |  |  | 2022.1.13 |  | 朱立宏 |  |  | 普铁
26 | 10924 | 2022 | 1 | 6 | 上海工务段 | 京沪线 | 上 | 右 | K1440+603 |  | 焊缝伤损 | 轨头外侧 | 8*10 | 沪端约10.2米有一导线孔或京端约105.8米有一接头 | 一级伤损 | 无 |  | 无伤 |  |  |  |  | 2022.1.12 |  | 王长明 | 对比更换 | 202203 | 普铁
27 | 10924 | 2022 | 1 | 6 | 上海工务段 | 京沪线 | 上 | 右 | K1290+182 | 沪端 | 螺孔裂纹 | 1C | 5 | 常州东238号岔前接头 | 一级伤损 | 有 | 更换 | 重伤 |  |  |  | 重伤 | 2022.1.17 |  | 毛永胜 |  |  | 普铁
28 | 10924 | 2022 | 1 | 6 | 上海工务段 | 京沪线 | 上 | 右 | K1280+392 |  | 轨头伤损 | 轨头内测 | 10 | 距沪端一导孔16米 | 一级伤损 | 无 |  | 无伤 |  |  |  |  | 2022.1.11 |  | 赵军 |  |  | 普铁
29 | 10924 | 2022 | 1 | 6 | 上海工务段 | 京沪线 | 上 | 左 | K1278+283 |  | 焊缝伤损 | 轨头内测 | 10 | 新闸镇10#岔后焊缝 | 一级伤损 | 无 |  | 无伤 |  |  |  |  | 2022.1.11 |  | 赵军 |  |  | 普铁
30 | 10924 | 2022 | 1 | 7 | 蚌埠工务段 | 京沪线 | 上 | 左 | K968+597 |  | 焊缝伤损 | 轨头内侧 | 12 | 蚌埠站30#岔后第2个焊缝（此焊缝距蚌埠30#岔跟焊缝23.7米） | 一级伤损 | 无 |  | 无伤 |  |  |  |  | 2022.1.12 |  | 张培星 |  |  | 普铁
31 | 10924 | 2022 | 1 | 8 | 徐州工务段 | 京沪线 | 下 | 左 | K790+307 |  | 焊缝伤损 | 轨头下颚 | 12 | 茅村11#岔直基本轨跟部焊缝 | 一级伤损 | 有 | 更换 | 重伤 |  |  |  | 茅村11号道岔基本轨后焊缝轨头核伤4*6mm | 2022.1.12 |  | 张培星 |  |  | 普铁
32 | 10924 | 2022 | 1 | 9 | 徐州工务段 | 陇海线 | 下 | 左 | K240+163 | 徐端 | 螺孔裂纹 | 1C | 3 | 沙塘19#岔岔前接头 | 一级伤损 | 无 |  | 无伤 |  |  |  |  | 2022.1.11 |  | 王长明 |  |  | 普铁
33 | 10924 | 2022 | 1 | 9 | 徐州工务段 | 陇海线 | 下 | 右 | K258+088 |  | 轨头伤损 | 轨头内侧 | 8*10 | 杨楼12#岔基本轨 | 一级伤损 | 无 |  | 无伤 |  |  |  |  | 2022.1.18 |  | 王长明 |  |  | 普铁
34 | 10924 | 2022 | 1 | 9 | 徐州工务段 | 陇海线 | 下 | 右 | K273+028 |  | 轨头伤损 | 轨头内中 | 7*8 | 黄口8#岔岔心 | 一级伤损 | 无 |  | 无伤 |  |  |  |  | 2022.1.12 |  | 王长明 |  |  | 普铁
35 | 10924 | 2022 | 1 | 9 | 徐州工务段 | 陇海线 | 下 | 右 | K307+414 | 徐端 | 螺孔裂纹 | 1C | 3 | 砀山12#岔岔前接头 | 一级伤损 | 无 |  | 无伤 |  |  |  |  | 2022.1.12 |  | 王长明 |  |  | 普铁
36 | 10924 | 2022 | 1 | 9 | 徐州工务段 | 陇海线 | 下 | 右 | K319+289 | 徐端 | 螺孔裂纹 | 1C | 3 | 杨集4#岔岔前接头（2021.10.12日已发日报） | 一级伤损 | 无 |  | 无伤 |  |  |  |  | 2022.1.13 |  | 李晓坤 |  |  | 普铁
37 | 10924 | 2022 | 1 | 9 | 徐州工务段 | 陇海线 | 上 | 右 | K258+047 |  | 焊缝伤损 | 轨头中部 | 10 | 杨楼4#岔直基本轨与直导轨焊缝 | 一级伤损 | 无 |  | 无伤 |  |  |  |  | 2022.1.18 |  | 朱立宏 | 对比更换 | 202202 | 普铁
38 | 10924 | 2022 | 1 | 9 | 徐州工务段 | 陇海线 | 上 | 左 | K256+511 |  | 焊缝伤损 | 轨头内外 | 10 | 杨楼1#岔趾直股引轨 | 一级伤损 | 无 |  | 无伤 |  |  |  |  | 2022.1.18 |  | 朱立宏 |  |  | 普铁
39 | 10924 | 2022 | 1 | 9 | 徐州工务段 | 陇海线 | 上 | 右 | K226+634 |  | 轨头伤损 | 轨头内侧 | 10 | 距徐州西S信号机接头59.2米（兰端），距兰端焊缝0.15米 | 一级伤损 | 无 |  | 无伤 |  |  |  |  | 2022.1.17 |  | 朱立宏 |  |  | 普铁
40 | 10924 | 2022 | 1 | 10 | 徐州工务段 | 陇海线 | 下 | 右 | K206+282 | 徐端 | 螺孔裂纹 | 1B | 5 | 大庙13#岔岔前接头（伤损代码：53） | 一级伤损 | 有 | 更换 | 重伤 |  |  |  | 重伤 | 2022.1.18 |  | 王长明 |  |  | 普铁
41 | 10924 | 2022 | 1 | 10 | 徐州工务段 | 陇海线 | 下 | 左 | K146+033 |  | 焊缝伤损 | 轨头内侧 | 10*10 | 兰端24.5米有一焊头 | 一级伤损 | 无 |  | 无伤 |  |  |  |  | 2022.1.17 |  | 苏多虎 |  |  | 普铁
42 | 10924 | 2022 | 1 | 11 | 徐州工务段 | 陇海线 | 下 | 左 | K11+628 | 徐端 | 螺孔裂纹 | 2A | 3 | 连云港东4#岔岔跟接头（伤损代码：53） | 一级伤损 | 无 |  | 无伤 |  |  |  |  | 2022.1.19 |  | 王长明 |  |  | 普铁
43 | 10924 | 2022 | 1 | 11 | 徐州工务段 | 陇海线 | 上 | 右 | K49+841 |  | 焊缝伤损 | 轨头内侧 | 10*10 | 连端12.1米有一导孔；兰端11.3米有一焊头 | 一级伤损 | 无 |  | 无伤 |  |  |  |  | 2022.1.20 |  | 苏多虎 |  |  | 普铁
44 | 10925 | 2022 | 1 | 13 | 淮安高铁基础设施段 | 徐盐客专 | 上 | 右 | K50+380 |  | 焊缝伤损 | 轨腰 | 5 | 徐端13.1M盐端44.3M各有一个导线孔 | 一级伤损 | 有 | 监控 | 未到轻伤 |  |  |  | 轨腰出波，蘸油拍打有跳动 | 2022.1.17 |  | 李晓坤 |  |  | 高铁
45 | 10926 | 2022 | 1 | 10 | 蚌埠工务段 | 京沪高铁 | 上 | 左 | K941+010 |  | 焊缝伤损 | 轨头中间内侧 | 10 | 京端43.8M沪端35M各有一个导线孔 | 一级伤损 | 有 | 打磨 | 未到轻伤 |  |  |  | 轨面干疤现场打磨已消除 | 2022.1.14 |  | 李晓坤 |  |  | 高铁
46 | 10926 | 2022 | 1 | 10 | 蚌埠工务段 | 京沪高铁 | 上 | 右 | K905+398 |  | 轨头伤损 | 轨头中间内侧 | 30*35 | 京端72.8M沪端25M各有两个导线孔 | 一级伤损 | 有 | 监控 | 轻伤 |  |  |  | 轻伤 | 2022.1.14 |  | 李晓坤 |  |  | 高铁
47 | 10927 | 2022 | 1 | 7 | 合肥工务段 | 合武绕行线 | 上 | 左 | K23+975 |  | 轨头伤损 | 轨头内中 | 20*25 | 长端4.2米，合端27.4米各有一导孔 | 一级伤损 | 无 |  | 无伤 |  |  |  |  | 2022.1.10 |  | 刘文消 |  |  | 普铁
48 | 10927 | 2022 | 1 | 7 | 合肥工务段 | 合武绕行线 | 上 | 左 | K23+485 |  | 轨头伤损 | 轨头内中 | 20*25 | 长端37.4米右一导孔，合端7.7米有一焊缝 | 一级伤损 | 无 |  | 无伤 |  |  |  |  | 2022.1.10 |  | 刘文消 |  |  | 普铁
49 | 10927 | 2022 | 1 | 7 | 合肥工务段 | 新客线 | 下 | 左 | K8+321 |  | 轨头伤损 | 轨头内中 | 12 | 罗岗5#岔尖轨，注意尖轨跟擦伤，图中左右股错误 | 一级伤损 | 有 | 监控 | 轻伤 |  |  |  | 轨面擦伤35*21*1.7mm | 2022.1.12 |  | 刘文消 | 对比更换 | 202202 | 普铁
50 | 10927 | 2022 | 1 | 11 | 阜阳工务段 | 京港高速 | 下 | 右 | k875+483 |  | 焊缝伤损 | 轨头内中 | 8 | 京端65.2米有两导孔，港端3.2米有一导孔 | 一级伤损 | 有 | 打磨 | 未到轻伤 |  |  |  | 现场复核为焊渣，已联系车间打磨。 | 2022.1.18 |  | 刘文消 |  |  | 高铁
51 | 10927 | 2022 | 1 | 12 | 合肥工务段 | 沪蓉线 | 下 | 左 | K440+082-k440+096 |  | 轨头伤损 | 轨头中间 | 30*25 | 肥东4#岔直前导轨，注意对股擦伤 | 一级伤损 | 有 | 监控 | 轻伤 |  |  |  | 轨面连续擦伤42*33*0.9mm | 2022.1.18 |  | 刘文消 |  |  | 高铁
52 | 10928 | 2022 | 1 | 9 | 南京桥工段 | 宁芜线 | 单 | 左 | K24+781 |  | 轨头伤损 | 轨头内测 | 10*10 | 伤损距芜端方向49.942米有一个导线孔.芜端8.890米有一个焊缝（伤损代码21） | 一级伤损 | 有 | 打磨 | 未到轻伤 |  |  |  | 钢轨轨面精打磨 | 2022.1.11 |  | 陈林 |  |  | 普铁
53 | 10928 | 2022 | 1 | 9 | 芜湖工务段 | 淮南线 | 上 | 左 | K223+920 | 芜端 | 螺孔裂纹 | 1C | 5 | 芜湖东V场569#岔前接头 | 一级伤损 | 无 |  | 无伤 |  |  |  |  | 2022.1.19 |  | 张培星 |  |  | 普铁
54 | 10928 | 2022 | 1 | 9 | 南京桥工段 | 淮南线 | 上 | 右 | K221+791 |  | 轨底伤损 | 轨底 | 3 | 芜端3.8米，淮南端73.8米各有一个导线孔 | 一级伤损 | 有 | 监控 | 未到轻伤 |  |  |  | 复合胶垫出波 | 2022.1.12 |  | 张培星 |  |  | 普铁
55 | 10928 | 2022 | 1 | 11 | 阜阳工务段 | 阜淮线 | 上 | 左 | K122+651 |  | 焊缝伤损 | 焊缝轨腰 | 3 | 淮南西站102#道岔岔趾焊缝（伤损代码73） | 一级伤损 | 有 | 监控 | 未到轻伤 |  |  |  | 焊缝轨腰阜端有一导线孔 | 2022.1.20 |  | 陈林 |  |  | 普铁
56 | 10928 | 2022 | 1 | 12 | 阜阳工务段 | 京九线 | 下 | 右 | K854+391 | 京端 | 螺孔裂纹 | 1D | 6 | 颍南站5#岔前接头 | 二级伤损 | 有 | 更换 | 重伤 |  |  |  | 京端一孔后下裂纹长5mm | 2022.1.17 |  | 陈林 |  |  | 普铁
57 | 10923 | 2022 | 1 | 14 | 宁波工务段 | 杭台高铁 | 下 | 左 | K324+208 |  | 焊缝伤损 | 轨腰 | 6 | 温岭杭台场215#岔直护轨基本轨，同时请复核右股焊缝轨腰 | 一级伤损 | 无 |  | 无伤 |  |  |  |  | 2022.1.23 |  | 朱立宏 |  |  | 高铁
58 | 10925 | 2022 | 1 | 14 | 淮安高铁基础设施段 | 徐盐客专 | 下 | 左 | K50+219 |  | 轨头伤损 | 轨头内侧 | 12 | 徐端3.5M盐端54.4M各有一个导线孔 | 一级伤损 | 无 |  | 无伤 |  |  |  |  | 2022.1.17 |  | 李晓坤 |  |  | 高铁
59 | 10928 | 2022 | 1 | 15 | 阜阳工务段 | 京九线 | 下 | 左 | K777+344 |  | 焊缝伤损 | 轨头外侧 | 10 | 古城集2#道岔直护基本轨焊缝 | 一级伤损 | 有 | 监控 | 未到轻伤 |  |  |  | 现场复核为焊缝台阶波 | 2022.1.20 |  | 陈林 |  |  | 普铁
60 | 10928 | 2022 | 1 | 15 | 阜阳工务段 | 阜淮线 | 下 | 左 | K98+924 | 阜端 | 螺孔裂纹 | 1B | 5 | 潘集27#岔前接头 | 一级伤损 | 有 | 更换 | 重伤 |  |  |  | 阜端一孔后上裂长5mm | 2022.1.17 |  | 张培星 |  |  | 普铁
61 | 10923 | 2022 | 1 | 18 | 杭州工务段 | 沪昆绕行线 | 下 | 右 | K10+870 |  | 轨头伤损 | 轨头中内 | 10 | 钱塘江13#岔直导轨，距杭端焊缝8CM | 一级伤损 | 无 |  | 无伤 |  |  |  |  | 2022.1.21 |  | 朱立宏 |  |  | 普铁
62 | 10923 | 2022 | 1 | 18 | 宁波工务段 | 萧甬线 | 下 | 右 | K21+085 |  | 焊缝伤损 | 轨头外侧 | 10 | 距杭端焊缝11.4米，距甬端焊缝115米 | 一级伤损 | 无 |  | 无伤 |  |  |  |  | 2022.1.24 |  | 朱立宏 |  |  | 普铁
63 | 10923 | 2022 | 1 | 18 | 宁波工务段 | 萧甬线 | 下 | 左 | K25+389 |  | 轨头伤损 | 轨头中内 | 10 | 加固接头，距杭端导孔49.5米 | 一级伤损 | 有 | 加固 | 轻伤 |  |  |  | 轻伤 | 2022.1.24 |  | 朱立宏 | 对比更换 | 202202 | 普铁
64 | 10923 | 2022 | 1 | 19 | 宁波工务段 | 北仑线 | 单 | 左 | K161+128 | 北仑端 | 螺孔裂纹 | 1C | 5 | 邱隘107#岔前接头 | 一级伤损 | 无 |  | 无伤 |  |  |  |  | 2022.1.25 |  | 朱立宏 |  |  | 普铁
65 | 10923 | 2022 | 1 | 19 | 宁波工务段 | 北仑线 | 单 | 右 | K161+078 | 北仑端 | 螺孔裂纹 | 1C | 5 | 邱隘107#岔后第1个有缝接头 | 一级伤损 | 无 |  | 无伤 |  |  |  |  | 2022.1.25 |  | 朱立宏 |  |  | 普铁
66 | 10924 | 2022 | 1 | 19 | 徐州工务段 | 陇海线 | 上 | 右 | K115+700 |  | 焊缝伤损 | 轨腰下颚 | 3 | 距连端新沂下行反向进站信号机接头约3.5米（图中里程有误） | 一级伤损 | 无 |  | 无伤 |  |  |  |  | 2022.1.25 |  | 王长明 |  |  | 普铁
67 | 10924 | 2022 | 1 | 19 | 徐州工务段 | 陇海线 | 上 | 右 | K222+351 | 连端 | 螺孔裂纹 | 2A | 3 | 徐州84-90#岔岔跟接头（或距徐端徐州164#岔岔前接头约70.9米） | 一级伤损 | 无 |  | 无伤 |  |  |  |  | 2022.1.24 |  | 王长明 | 对比更换 | 202203 | 普铁
68 | 10924 | 2022 | 1 | 19 | 徐州工务段 | 夹北线 | 下 | 左 | K9+875 |  | 焊缝伤损 | 轨腰下颚 | 3 | 杨屯65#岔护基轨焊缝 | 一级伤损 | 无 |  | 无伤 |  |  |  |  | 2022.1.20 |  | 王长明 |  |  | 普铁
69 | 10924 | 2022 | 1 | 19 | 阜阳工务段 | 青阜线 | 下 | 左 | K70+495 |  | 轨头伤损 | 轨头内侧 | 8*8 | 青端1.23米有一焊头 | 一级伤损 | 有 | 监控 | 轻伤 |  |  |  | 距青端焊缝1.2米有一轨头剥离掉块，长20mm深4.2mm | 2022.1.25 |  | 苏多虎 |  |  | 普铁
70 | 10928 | 2022 | 1 | 18 | 蚌埠工务段 | 水蚌线 | 单 | 左 | K16+529 |  | 轨头伤损 | 轨头内中 | 12 | 水端17米有一个焊缝，蚌端89.7米有一个普通接头 | 一级伤损 | 无 |  | 无伤 |  |  |  |  | 2022.1.21 |  | 张培星 |  |  | 普铁
71 | 10928 | 2022 | 1 | 18 | 合肥工务段 | 淮南线 | 下 | 左 | K59+161 | 淮端 | 螺孔裂纹 | 1A | 4 | 下塘集20#岔后普通接头（出站信号机矮柱） | 一级伤损 | 有 | 更换 | 重伤 |  |  |  | 胶结头孔裂一孔向轨端上裂4mm | 2022.1.24 |  | 刘文消 |  |  | 普铁
72 | 10928 | 2022 | 1 | 18 | 合肥工务段 | 淮南线 | 下 | 右 | K85+276 |  | 焊缝伤损 | 轨腰 | 4 | 大包郢6#岔后第二个焊缝 | 一级伤损 | 无 |  | 无伤 |  |  |  |  | 2022.1.24 |  | 刘文消 |  |  | 普铁
73 | 10922 | 2022 | 1 | 23 | 宁波工务段 | 金温线 | 上 | 右 | K188+560-K188+510 |  | 轨头伤损 | 轨头内中外 | 10*15 | 轨头连续伤损 | 一级伤损 | 无 |  | 无伤 |  |  |  |  | 2022.1.26 |  | 朱立宏 |  |  | 高铁
74 | 10923 | 2022 | 1 | 20 | 宁波工务段 | 萧甬线 | 上 | 右 | K47+631 |  | 焊缝伤损 | 轨头中间 | 10 | 皋埠23#直导轨 | 一级伤损 | 有 | 加固 | 轻伤 |  |  |  | 轻伤 | 2022.1.24 |  | 赵军 |  |  | 普铁
75 | 10923 | 2022 | 1 | 21 | 芜湖工务段 | 宣杭线 | 上 | 左 | K10+371 |  | 焊缝伤损 | 轨头外侧 | 10 | 建国7#岔后第三个焊缝 | 一级伤损 | 无 |  | 无伤 |  |  |  |  | 2022.1.25 |  | 赵军 |  |  | 普铁
76 | 10923 | 2022 | 1 | 21 | 芜湖工务段 | 皖赣线 | 下 | 右 | K1+898 |  | 焊缝伤损 | 轨头中内 | 10 | 距八里湾1#岔前有缝接头11.9米（贵端） | 一级伤损 | 有 | 监控 | 轻伤 |  |  |  | 焊缝轨面鱼鳞伤.深度7mm | 2022.1.26 |  | 朱立宏 |  |  | 普铁
77 | 10923 | 2022 | 1 | 21 | 芜湖工务段 | 铜九线 | 单 | 右 | K11+052 |  | 焊缝伤损 | 轨头内侧 | 10 | 距铜端有缝接头3米 | 一级伤损 | 无 |  | 无伤 |  |  |  |  | 2022.1.25 |  | 朱立宏 |  |  | 普铁
78 | 10923 | 2022 | 1 | 22 | 芜湖工务段 | 铜九线 | 单 | 右 | K136+492 |  | 轨腰伤损 | 轨腰 | 6 | 距铜端焊缝20.5米，距九端焊缝4.5米，同时注意轨头伤损 | 一级伤损 | 无 |  | 无伤 |  |  |  |  | 2022.1.24 |  | 朱立宏 |  |  | 普铁
79 | 10924 | 2022 | 1 | 20 | 徐州工务段 | 夹北线 | 上 | 左 | K8+439 |  | 焊缝伤损 | 轨头中外 | 10*10 | 杨屯36#岔直护基轨 | 一级伤损 | 无 |  | 无伤 |  |  |  |  | 2022.1.20 |  | 苏多虎 |  |  | 普铁
80 | 10924 | 2022 | 1 | 20 | 徐州工务段 | 夹北线 | 上 | 右 | K8+525 |  | 焊缝伤损 | 轨头中间 | 10*10 | 杨屯52#岔直基本轨 | 一级伤损 | 无 |  | 无伤 |  |  |  |  | 2022.1.20 |  | 苏多虎 |  |  | 普铁
81 | 10924 | 2022 | 1 | 21 | 蚌埠工务段 | 京沪线 | 下 | 右 | K874+734 |  | 轨头伤损 | 轨头内侧 | 8*10 | 京端约4.3米有一导线孔或沪端约68.3米有一导线孔 | 一级伤损 | 无 |  | 无伤 |  |  |  |  | 2022.1.27 |  | 王长明 |  |  | 普铁
82 | 10924 | 2022 | 1 | 21 | 蚌埠工务段 | 京沪线 | 下 | 右 | K900+877 | 京端 | 螺孔裂纹 | 1C | 3 | 芦岭21#岔岔前有缝接头 | 一级伤损 | 有 | 更换 | 重伤 |  |  |  | 重伤 | 2022.1.26 |  | 苏多虎 |  |  | 普铁
83 | 10923 | 2022 | 1 | 24 | 芜湖工务段 | 皖赣线 | 上 | 右 | K0+723 |  | 焊缝伤损 | 轨头中外 | 10 | 宣城214#直护轨基本轨 | 一级伤损 | 有 | 监控 | 轻伤 |  |  |  | 焊缝轨面鱼鳞伤.深度7mm | 2022.1.25 |  | 朱立宏 |  |  | 普铁
84 | 10923 | 2022 | 1 | 24 | 杭州工务段 | 宣杭线 | 下 | 右 | K88+805 |  | 轨头伤损 | 轨头中外 | 10 | 距宣端导孔18.4米，距杭端导孔79米 | 一级伤损 | 无 |  | 无伤 |  |  |  |  | 2022.1.27 |  | 朱立宏 |  |  | 普铁
85 | 10923 | 2022 | 1 | 24 | 杭州工务段 | 宣杭线 | 下 | 右 | K89+389 |  | 焊缝伤损 | 轨头内侧 | 10 | 泗安7#岔后焊缝 | 一级伤损 | 无 |  | 无伤 |  |  |  |  | 2022.1.27 |  | 朱立宏 |  |  | 普铁
86 | 10924 | 2022 | 1 | 23 | 蚌埠工务段 | 京沪线 | 下 | 右 | K1079+839 |  | 轨头伤损 | 轨头内侧 | 8*10 | 距京端沙河集出站信号机接头约38.8米或距沪端沙河集12#岔护基轨跟部焊缝约11.1米 | 一级伤损 | 无 |  | 无伤 |  |  |  |  | 2022.1.25 |  | 王长明 |  |  | 普铁
87 | 10924 | 2022 | 1 | 24 | 上海工务段 | 京沪线 | 下 | 左 | K1411+278 |  | 焊缝伤损 | 轨头内侧 | 10 | 距京端陆家浜下行进站信号机接头6.2米 | 一级伤损 | 无 |  | 无伤 |  |  |  |  | 2022.1.27 |  | 苏多虎 |  |  | 普铁
88 | 10923 | 2022 | 2 | 11 | 上海工务段 | 沪昆线 | 下 | 右 | K65+996 |  | 焊缝伤损 | 轨头外中侧 | 10 | 石湖荡1#直前导轨和岔趾直股引轨 | 一级伤损 | 有 | 监控 | 未到轻伤 |  |  |  | 原焊缝加固接头 | 2022.1.17 |  |  |  |  | 普铁
89 | 10923 | 2022 | 2 | 13 | 杭州工务段 | 沪昆线 | 下 | 右 | K381+461 |  | 轨头伤损 | 轨头内测 | 10 | 蒋堂1#尖轨 | 一级伤损 | 无 |  | 无伤 |  |  |  |  | 2022.2.14 |  |  |  |  | 普铁
90 | 10923 | 2022 | 2 | 15 | 杭州工务段 | 沪昆线 | 上 | 右 | K345+212 |  | 焊缝伤损 | 轨头内测 | 5 | 塘雅14#岔后焊缝 | 一级伤损 | 无 |  | 无伤 |  |  |  |  | 2022.2.17 |  |  |  |  | 普铁
91 | 10923 | 2022 | 2 | 16 | 宁波工务段 | 萧甬线 | 上 | 左/右 | K104+381 |  | 轨头伤损 | 轨头内中外 | 10*10 | 左股蜀山12#岔曲基本轨。右股蜀山12#直基本轨轨头连续鱼鳞伤损 | 一级伤损 | 有 | 监控 | 轻伤 |  |  |  | 轨面接触疲劳CH2：1.3-1.8 | 2022.2.23 |  |  |  |  | 普铁
92 | 10923 | 2022 | 2 | 16 | 宁波工务段 | 萧甬线 | 下 | 左 | K103+234 |  | 轨头伤损 | 轨头内中外 | 9 | 蜀山9#岔直前导轨，轨头连续伤损 | 一级伤损 | 无 |  | 无伤 |  |  |  |  | 2022.2.23 |  |  |  |  | 普铁
93 | 10923 | 2022 | 2 | 16 | 宁波工务段 | 萧甬线 | 下 | 左 | K103+287 |  | 轨头伤损 | 轨头内中外 | 9 | 蜀山13#岔直基本轨，轨头连续伤损 | 一级伤损 | 有 | 监控 | 轻伤 |  |  |  | 鱼鳞伤CH2：5.0-7.5 | 2022.2.23 |  |  |  |  | 普铁
94 | 10923 | 2022 | 2 | 16 | 宁波工务段 | 萧甬线 | 下 | 左 | K127+881 |  | 轨头伤损 | 轨头内中外 | 9 | 慈城5#岔直基本轨，轨头连续伤损 | 一级伤损 | 有 | 监控 | 轻伤 |  |  |  | 鱼鳞伤CH2：5.5-7.5 | 2022.2.24 |  |  |  |  | 普铁
95 | 10923 | 2022 | 2 | 17 | 杭州工务段 | 笕杭线 | 上 | 左 | K201+790 |  | 焊缝伤损 | 轨头外中侧 | 20 | 杭州23#岔后第三个焊缝，距杭州23#岔后普通接头11米。杭州4道停车。2021年12月19日下一级。 | 二级伤损 | 有 | 更换 | 未到轻伤 |  |  |  | 笕杭上201+34#焊筋轨头外侧焊边深3MM未达轻伤 | 2022.2.22 |  |  |  |  | 普铁
96 | 10923 | 2022 | 2 | 19 | 合肥工务段 | 庐铜线 | 单 | 左 | K22+300 |  | 焊缝伤损 | 轨腰 | 4 | 距钟鸣端有缝接头43.7米 | 一级伤损 | 无 |  | 无伤 |  |  |  |  | 2022.2.23 |  |  |  |  | 普铁
97 | 10924 | 2022 | 2 | 11 | 上海高铁基础设施段 | 沪昆高速 | 下 | 右 | K99+064 |  | 轨头伤损 | 轨头中间 | 12 | 沪端50米，昆端10.5米各有一个导线孔 | 一级伤损 | 有 | 加固 | 轻伤 |  |  |  | 原已判鱼鳞伤轻伤发展，已加固 | 2022.2.15 |  |  |  |  | 高铁
98 | 10924 | 2022 | 2 | 19 | 宁波工务段 | 杭深线 | 下 | 左 | K319+556 |  | 焊缝伤损 | 轨头内测 | 10 | 距宁波东20#岔后普通接头13米，距宁波东20#岔后焊缝75米。 | 一级伤损 | 无 |  | 无伤 |  |  |  |  | 2022.2.24 |  |  |  |  | 高铁
99 | 10924 | 2022 | 2 | 20 | 宁波工务段 | 杭深线 | 下 | 左 | K555+509 |  | 焊缝伤损 | 轨头内测 | 10 | 乐清2#岔前焊缝 | 一级伤损 | 无 |  | 无伤 |  |  |  |  | 2022.2.22 |  |  |  |  | 高铁
100 | 10924 | 2022 | 2 | 20 | 宁波工务段 | 杭深线 | 下 | 左 | K571+463 |  | 焊缝伤损 | 轨头外中侧 | 10 | 永嘉6#岔前焊缝 | 一级伤损 | 无 |  | 无伤 |  |  |  |  | 2022.3.1 |  |  |  |  | 高铁
101 | 10924 | 2022 | 2 | 20 | 宁波工务段 | 杭深线 | 下 | 左 | K611+189 |  | 焊缝伤损 | 轨头中内 | 10 | 瑞安5#岔直尖轨跟焊缝 | 一级伤损 | 无 |  | 无伤 |  |  |  |  | 2022.3.1 |  |  |  |  | 高铁
102 | 10924 | 2022 | 2 | 20 | 宁波工务段 | 杭深线 | 下 | 左 | K629+303 |  | 焊缝伤损 | 轨头中内 | 12 | 平阳16#岔直导轨与直护轨基本轨焊缝 | 一级伤损 | 无 |  | 无伤 |  |  |  |  | 2022.2.21 |  |  |  |  | 高铁
103 | 10925 | 2022 | 2 | 15 | 上海高铁基础设施段 | 京沪高铁 | 上 | 左 | K1317+503-K1317+501 |  | 轨头伤损 | 轨头 | 10*12 | 区间连续擦伤（伤损代码：14） | 一级伤损 | 有 | 监控 | 未到轻伤 |  |  |  | 钢轨表面擦痕 | 2022.2.22 |  |  |  |  | 高铁
104 | 10925 | 2022 | 2 | 15 | 上海高铁基础设施段 | 京沪高铁 | 上 | 左 | K1212+091 |  | 轨头伤损 | 轨头 | 20*15 | 京端16.6米有一焊头 | 一级伤损 | 无 |  | 无伤 |  |  |  |  | 2022.2.19 |  |  |  |  | 高铁
105 | 10925 | 2022 | 2 | 15 | 上海高铁基础设施段 | 京沪高铁 | 上 | 左 | K1174+502 |  | 轨头伤损 | 轨头 | 15*15 | 沪端2.07米有一导孔 | 一级伤损 | 有 | 监控 | 未到轻伤 |  |  |  | 钢轨表面擦痕 | 2022.2.23 |  |  |  |  | 高铁
106 | 10926 | 2022 | 2 | 11 | 合肥工务段 | 合福高速 | 上 | 右 | K998+430 |  | 轨底伤损 | 轨底 | 3 | 合肥南合福场205#道岔尖轨 | 一级伤损 | 无 |  | 无伤 |  |  |  |  | 2022.2.14 |  |  |  |  | 高铁
107 | 10926 | 2022 | 2 | 13 | 上海高铁基础设施段 | 京沪高铁 | 下 | 右 | K1317+199 |  | 轨底伤损 | 轨底 | 3 | 伤损距京端9.942米有两个导线孔.沪端26.444米一个导线孔 | 一级伤损 | 无 |  | 无伤 |  |  |  |  | 2022.2.22 |  |  |  |  | 高铁
108 | 10926 | 2022 | 2 | 15 | 南京桥工段 | 京沪三线 | 下 | 左 | K1151+526 |  | 轨头伤损 | 轨头内测 | 10*10 | 南京普速场4#道岔岔心（伤损代码21） | 一级伤损 | 有 | 监控 | 未到轻伤 |  |  |  | 现场检查确认未到伤损标准 | 2022.2.21 |  |  |  |  | 普铁
109 | 10926 | 2022 | 2 | 15 | 南京桥工段 | 宁芜线 | 单 | 左 | K36+471 |  | 轨底伤损 | 焊缝轨底 | 3 | 伤损距宁端方向36.8米.芜端33.770米各一个导线孔（伤损代码62） | 一级伤损 | 有 | 监控 | 未到轻伤 |  |  |  | 厂焊轨底焊筋 | 2022.2.21 |  |  |  |  | 普铁
110 | 10926 | 2022 | 2 | 15 | 芜湖工务段 | 宁芜线 | 下 | 右 | K93+336 | 12 | 轨头伤损 | 轨头内中 | 12 | 毛耳山4#岔尖轨 | 一级伤损 | 无 |  | 无伤 |  |  |  |  | 2022.2.23 |  |  |  |  | 普铁
111 | 10926 | 2022 | 2 | 17 | 阜阳工务段 | 青阜线 | 上 | 左 | K104+846 |  | 焊缝伤损 | 轨头内侧 | 12 | 阜端43米有一个普通接头，青端5.4米有2个导线孔 | 一级伤损 | 有 | 更换 | 重伤 |  |  |  | 核伤伤损高度7mm，宽度7mm，距作用边15mm，距顶面20mm | 2022.2.24 |  |  |  |  | 普铁
112 | 10927 | 2022 | 2 | 11 | 上海工务段 | 京沪线 | 上 | 右 | K1347+257 |  | 焊缝伤损 | 轨腰 | 3 | 距沪端望亭站下行反向信号机接头6.7米 | 一级伤损 | 有 | 更换 | 轻伤 |  |  |  | 法铝接头轨腰伤Φ3-6.4db | 2022.2.21 |  |  |  |  | 普铁
113 | 10927 | 2022 | 2 | 11 | 上海工务段 | 京沪线 | 上 | 右 | K1288+139 |  | 轨头伤损 | 轨头内侧 | 10*10 | 沪端约23.6米有四导孔 | 一级伤损 | 有 | 更换 | 轻重伤 |  |  |  | 鱼鳞伤（深9mm） | 2022.2.17 |  |  |  |  | 普铁
114 | 10927 | 2022 | 2 | 14 | 徐州工务段 | 陇海线 | 下 | 左 | K333+384 | 连端 | 螺孔裂纹 | 1A | 3 | 夏邑县13#岔前接头（2022.1.9已下） | 一级伤损 | 无 |  | 无伤 |  |  |  |  | 2022.2.17 |  | 王长明 | 对比更换 | 202206 | 普铁
115 | 10927 | 2022 | 2 | 16 | 徐州工务段 | 陇海线 | 上 | 右 | K26+332 | 连端 | 螺孔裂纹 | 2c | 3 | 盐坨19#岔直护轨基本轨 | 一级伤损 | 无 |  | 无伤 |  |  |  |  | 2022.2.24 |  |  |  |  | 普铁
116 | 10927 | 2022 | 2 | 17 | 新长工务段 | 新长线 | 单 | 左 | K24+725 |  | 轨头伤损 | 轨头 | 10*8 | 新端2米有一导孔；长端5.1米有一导孔 | 一级伤损 | 有 | 监控 | 未到轻伤 |  |  |  | 轨面剥离 | 2022.2.23 |  |  |  |  | 普铁
117 | 10928 | 2022 | 2 | 11 | 上海高铁基础设施段 | 沪宁城际 | 上 | 左 | K18+280 |  | 轨头伤损 | 轨头内中 | 12 | 沪端1.2米有两导孔，宁端24.4米有一焊缝，注意右股 | 一级伤损 | 有 | 监控 | 未到轻伤 |  |  |  | 钢轨表面擦痕 | 2022.2.12 |  |  |  |  | 高铁
118 | 10928 | 2022 | 2 | 13 | 合肥工务段 | 合武绕行线 | 下 | 右 | K0+675 | 合端 | 螺孔裂纹 | 1B | 4 | 合肥站43#岔前接头，图中里程错误 | 一级伤损 | 有 | 更换 | 重伤 |  |  |  | 43#岔前胶接头合端一孔向二孔上裂5MM | 2022.2.17 |  |  |  |  | 普铁
119 | 10922 | 2022 | 2 | 21 | 徐州工务段 | 徐盐客专 | 下 | 右 | K14+847 |  | 焊缝伤损 | 轨头内侧 | 10 | 盐端25.5米，徐端50.5米各有一导孔 | 一级伤损 | 无 |  | 无伤 |  |  |  |  | 2022.3.1 |  |  |  |  | 高铁
120 | 10923 | 2022 | 2 | 21 | 杭州工务段 | 宣杭线 | 下 | 右 | K115+749 | 宣端 | 螺孔裂纹 | 1C | 5 | 长兴南6#岔前接头 | 一级伤损 | 有 | 更换 | 重伤 |  |  |  | 重伤 | 2022.2.23 |  |  |  |  | 普铁
121 | 10923 | 2022 | 2 | 21 | 杭州工务段 | 宣杭线 | 下 | 右 | K193+389 |  | 轨头伤损 | 轨头中内 | 10 | 距宣端导孔33.2米，距杭端导孔11.8米 | 一级伤损 | 无 |  | 无伤 |  |  |  |  | 2022.3.1 |  |  |  |  | 普铁
122 | 10923 | 2022 | 2 | 21 | 杭州工务段 | 宣杭线 | 下 | 左 | K198+796 |  | 轨头伤损 | 轨头中内 | 10 | 距杭端导孔1.8米，距宣端有缝接头90.5米 | 一级伤损 | 有 | 监控 | 轻伤 |  |  |  | 轻伤 | 2022.2.28 |  |  |  |  | 普铁
123 | 10923 | 2022 | 2 | 21 | 杭州工务段 | 宣杭线 | 下 | 左 | K198+900 |  | 轨头伤损 | 轨头中内 | 10 | 行宫塘7#岔直尖轨 | 一级伤损 | 无 |  | 无伤 |  |  |  |  | 2022.2.28 |  |  |  |  | 普铁
124 | 10923 | 2022 | 2 | 21 | 杭州工务段 | 笕杭线 | 上 | 左 | K197+172 |  | 轨头伤损 | 轨头内中外 | 10 | 距艮山门303#岔后焊缝4.7米，轨头连续伤损 | 一级伤损 | 有 | 监控 | 轻伤 |  |  |  | 探伤车复核伤损与N303岔后监控缝合。笕杭上K197+2#左杭端8-9砼上轨头鱼鳞伤深9mm（N303岔后引轨），轻伤有发展 | 2022.3.2 |  | 朱立宏 | 对比更换 | 202205 | 普铁
125 | 10923 | 2022 | 2 | 21 | 杭州工务段 | 笕杭线 | 下 | 左 | K191+197 |  | 焊缝伤损 | 轨头内侧 | 10 | 笕桥30#岔趾直股引轨 | 一级伤损 | 无 |  | 无伤 |  |  |  |  | 2022.3.6 |  |  |  |  | 普铁
126 | 10924 | 2022 | 2 | 22 | 宁波工务段 | 杭深线 | 上 | 左 | K318+036 | 杭端 | 螺孔裂纹 | 1C | 4 | 宁波东5#岔前接头 | 一级伤损 | 有 | 更换 | 重伤 |  |  |  | 螺孔裂纹基准灵敏度下提高6dBCH4:5.3-5.4 | 2022.2.24 |  |  |  |  | 高铁
127 | 10924 | 2022 | 2 | 22 | 宁波工务段 | 杭深线 | 上 | 左 | K318+043 |  | 轨头伤损 | 轨头内中外 | 10 | 宁波东5#岔趾直股引轨 | 一级伤损 | 有 | 监控 | 轻伤 |  |  |  | 轨面接触疲劳CH2：5.2-7.0 | 2022.2.24 |  |  |  |  | 高铁
128 | 10924 | 2022 | 2 | 22 | 宁波工务段 | 杭深线 | 上 | 左 | K318+061 |  | 轨头伤损 | 轨头内中外 | 10*12 | 宁波东5#岔直前导轨 | 一级伤损 | 有 | 监控 | 轻伤 |  |  |  | 轨面接触疲劳CH2：5.2-7.2 | 2022.2.24 |  |  |  |  | 高铁
129 | 10924 | 2022 | 2 | 22 | 宁波工务段 | 杭深线 | 上 | 右 | K318+017 |  | 轨头伤损 | 轨头内中外 | 10*12 | 宁波东3#岔直基本轨 | 一级伤损 | 有 | 监控 | 轻伤 |  |  |  | 轨面接触疲劳CH1：5.2-7.0 | 2022.2.24 |  |  |  |  | 高铁
130 | 10924 | 2022 | 2 | 22 | 宁波工务段 | 杭深线 | 上 | 左 | K315+042 |  | 轨头伤损 | 轨头内中外 | 10*12 | 宁波4#岔直尖轨 | 一级伤损 | 有 | 监控 | 轻伤 |  |  |  | 轨面接触疲劳CH1/6:1.0-1.3；0.5*20*20 | 2022.3.2 |  |  |  |  | 高铁
131 | 10924 | 2022 | 2 | 22 | 宁波工务段 | 杭深线 | 上 | 右 | K314+899 |  | 焊缝伤损 | 轨头内侧 | 10 | 距深端导孔16.1米，距杭端焊缝6.7米 | 一级伤损 | 无 |  | 无伤 |  |  |  |  | 2022.3.2 |  |  |  |  | 高铁
132 | 10924 | 2022 | 2 | 22 | 宁波工务段 | 杭深线 | 上 | 左 | K311+985 |  | 轨头伤损 | 轨头内中外 | 10*12 | 宁波3#岔心 | 一级伤损 | 有 | 监控 | 轻伤 |  |  |  | 轨面接触疲劳CH2：4.7-5.4 | 2022.3.2 |  |  |  |  | 高铁
133 | 10926 | 2022 | 2 | 20 | 阜阳工务段 | 阜淮线 | 下 | 左 | K98+571 | 阜端 | 螺孔裂纹 | 1C | 3 | 潘集7#岔前接头 | 一级伤损 | 无 |  | 无伤 |  |  |  |  | 2022.2.28 |  |  |  |  | 普铁
134 | 10926 | 2022 | 2 | 21 | 合肥工务段 | 淮南线 | 下 | 右 | K92+619 | 淮端 | 螺孔裂纹 | 1C | 5 | 合肥东489#岔前第2个普通接头 | 一级伤损 | 无 |  | 无伤 |  |  |  |  | 2022.2.24 |  |  |  |  | 普铁
135 | 10926 | 2022 | 2 | 21 | 合肥工务段 | 淮南线 | 下 | 左 | K93+842 | 淮端 | 螺孔裂纹 | 1C | 6 | 合肥东三场进站信号机接头 | 一级伤损 | 有 | 更换 | 重伤 |  |  |  | 淮端胶结头孔裂一孔向轨端下裂4mm | 2022.3.1 |  |  |  |  | 普铁
136 | 10926 | 2022 | 2 | 21 | 合肥工务段 | 淮南线 | 下 | 右 | K94+500 | 芜端 | 螺孔裂纹 | 2B | 5 | 合肥东三场343#岔前普通接头 | 一级伤损 | 无 |  | 无伤 |  |  |  |  | 2022.2.24 |  |  |  |  | 普铁
137 | 10926 | 2022 | 2 | 21 | 合肥工务段 | 淮南线 | 下 | 左 | K94+626 |  | 焊缝伤损 | 轨腰 | 5 | 淮南端25米有一个焊缝，芜端17米有一个导线孔（该焊缝距淮南端343#岔前接头124米） | 一级伤损 | 无 |  | 无伤 |  |  |  |  | 2022.2.24 |  |  |  |  | 普铁
138 | 10926 | 2022 | 2 | 22 | 合肥工务段 | 宁西线 | 下 | 左 | K844+513 | 宁端 | 螺孔裂纹 | 1B | 4 | 分路口1#岔前接头 | 一级伤损 | 无 |  | 无伤 |  |  |  |  | 2022.2.24 |  |  |  |  | 普铁
139 | 10926 | 2022 | 2 | 22 | 合肥工务段 | 宁西线 | 下 | 左 | K826+358 |  | 轨头伤损 | 轨头内测 | 10*10 | 姚里庙6#道岔岔心 | 一级伤损 | 无 |  | 无伤 |  |  |  |  | 2022.2.24 |  |  |  |  | 普铁
140 | 10928 | 2022 | 2 | 23 | 合肥工务段 | 沪蓉线 | 下 | 右 | K440+109-k440+114 |  | 轨头伤损 | 轨头内中 | 30*20 | 肥东4#岔直导轨，连续擦伤 | 一级伤损 | 有 | 监控 | 轻伤 |  |  |  | 轨面连续擦伤35*40*0.7MM | 2022.2.24 |  | 刘文消 | 对比更换 | 202208 | 高铁
141 | 10922 | 2022 | 2 | 25 | 淮安高铁基础设施段 | 盐通高速 | 下 | 左 | K81+126 |  | 轨底伤损 | 轨底 | 3 | 盐端19M通端40.7M各有一个导线孔 | 一级伤损 | 有 | 监控 | 未到轻伤 |  |  |  | 轨底轻微划痕，37度探头测试灵敏度释放7-8DB后出波。 | 2022.2.28 |  |  |  |  | 高铁
142 | 10922 | 2022 | 2 | 26 | 新长工务段 | 宁启线 | 上 | 右 | K266+025-K265+961 |  | 轨头伤损 | 轨头中间内侧 | 30*35 | 连续擦伤 | 一级伤损 | 有 | 监控 | 未到轻伤 |  |  |  | 轨面连续剥离 | 2022.3.7 |  |  |  |  | 高铁
143 | 10922 | 2022 | 2 | 26 | 新长工务段 | 宁启线 | 上 | 左 | K261+524-K261+519 |  | 轨头伤损 | 轨头中间内侧 | 30*35 | 连续擦伤 | 一级伤损 | 有 | 监控 | 未到轻伤 |  |  |  | 轨面连续剥离 | 2022.3.7 |  |  |  |  | 高铁
144 | 10922 | 2022 | 2 | 26 | 新长工务段 | 宁启线 | 上 | 右 | K260+432-K260+418 |  | 轨头伤损 | 轨头中间内侧 | 30*35 | 连续擦伤 | 一级伤损 | 有 | 监控 | 未到轻伤 |  |  |  | 轨面连续剥离 | 2022.3.7 |  |  |  |  | 高铁
145 | 10922 | 2022 | 2 | 26 | 新长工务段 | 宁启线 | 下 | 左 | K255+534-K255+550 |  | 轨头伤损 | 轨头中间内侧 | 30*35 | 连续擦伤（图中里程有误） | 一级伤损 | 有 | 监控 | 未到轻伤 |  |  |  | 轨面连续剥离 | 2022.3.7 |  |  |  |  | 高铁
146 | 10925 | 2022 | 2 | 26 | 芜湖工务段 | 合福高速 | 下 | 左 | K1287+814 |  | 轨底伤损 | 轨底 | 4 | 歙县北合福场101#岔心 | 一级伤损 | 无 |  | 无伤 |  |  |  |  | 2022.3.9 |  |  |  |  | 高铁
147 | 10927 | 2022 | 2 | 24 | 徐州工务段 | 陇海线 | 上 | 右 | K119+058 |  | 焊缝伤损 | 轨腰下颚 | 3 | 距徐端新沂出站信号机接头约3.7米或距徐端新沂1场147#岔岔前焊缝约26.8米2022.01.19已发关注 | 一级伤损 | 有 | 监控 | 轻伤 |  |  |  | 轻伤 | 2022.3.1 |  |  | 对比更换 | 202205 | 普铁
148 | 10927 | 2022 | 2 | 24 | 阜阳工务段 | 青阜线 | 下 | 右 | K65+870 | 青端 | 螺孔裂纹 | 1C | 3 | 距天齐庙2#岔后有缝接头33米 | 一级伤损 | 无 |  | 无伤 |  |  |  |  | 2022.3.2 |  |  |  |  | 普铁
149 | 10927 | 2022 | 2 | 26 | 蚌埠工务段 | 京沪线 | 下 | 右 | K940+179 | 京端 | 螺孔裂纹 | 1A | 3 | 新马桥2#岔岔前接头 | 二级伤损 | 有 | 更换 | 重伤 |  |  |  | 重伤 | 2022.3.1 |  |  |  |  | 普铁
150 | 10927 | 2022 | 2 | 27 | 蚌埠工务段 | 京沪线 | 下 | 左 | K970+538 |  | 焊缝伤损 | 轨底 | 3 | 蚌埠6#岔尖轨跟部焊缝旁边 | 一级伤损 | 无 |  | 无伤 |  |  |  |  | 2022.3.9 |  |  |  |  | 普铁
151 | 10927 | 2022 | 2 | 27 | 蚌埠工务段 | 京沪线 | 下 | 右 | K1003+391 | 京端 | 螺孔裂纹 | 1C | 3 | 板桥上行反向进站信号机接头 | 一级伤损 | 有 | 更换 | 重伤 |  |  |  | 重伤 | 2022.3.3 |  |  |  |  | 普铁
152 | 10925 | 2022 | 2 | 28 | 杭州工务段 | 杭昌高速 | 上 | 左 | K39+545 |  | 轨底伤损 | 轨底 | 3 | 黄端约65.2米有一导线孔或杭端约10.1米有一导线孔 | 一级伤损 | 无 |  | 无伤 |  |  |  |  | 2022.3.8 |  |  |  |  | 高铁
153 | 10922 | 2022 | 3 | 11 | 上海工务段 | 京沪线 | 上 | 右 | K1354+703 |  | 轨头伤损 | 轨头 | 12*23 | 沪端约83.2米有一导线孔或京端约10.2米有一导线 | 一级伤损 | 有 | 监控 | 未到轻伤 |  |  |  | 擦伤有波形显示，未达轻伤加强监视 | 2022.3.21 |  | 王长明 |  |  | 普铁
154 | 10922 | 2022 | 3 | 13 | 徐州工务段 | 京沪线 | 下 | 右 | K766+594 |  | 焊缝伤损 | 轨头下颚 | 8 | 利国2#岔直股尖轨跟 | 一级伤损 | 无 |  | 无伤 |  |  |  |  | 2022.3.23 |  | 苏多虎 |  |  | 普铁
155 | 10922 | 2022 | 3 | 14 | 徐州工务段 | 陇海线 | 上 | 左 | K305+127 |  | 轨头伤损 | 轨头 | 10*8 | 兰端29.4米有两导孔 | 一级伤损 | 无 |  | 无伤 |  |  |  |  | 2022.3.24 |  | 苏多虎 |  |  | 普铁
156 | 10922 | 2022 | 3 | 15 | 徐州工务段 | 陇海线 | 下 | 右 | K126+221 |  | 焊缝伤损 | 轨底 | 3 | 瓦窑站下行进站第三组道岔岔跟焊头 | 一级伤损 | 无 |  | 无伤 |  |  |  |  | 2022.3.24 |  | 苏多虎 |  |  | 普铁
157 | 10924 | 2022 | 3 | 3 | 芜湖工务段 | 合杭高速 | 下 | 左 | K219+183 |  | 螺孔裂纹 | 单孔下裂 | 5 | 郎溪南3#岔直基本轨（怀疑套孔出波） | 一级伤损 | 无 |  | 无伤 |  |  |  |  | 2022.3.9 |  | 张培星 |  |  | 高铁
158 | 10924 | 2022 | 3 | 4 | 杭州工务段 | 杭深线 | 下 | 左 | K163+070 |  | 轨底伤损 | 轨底 | 3 | 杭端约28.6米导线孔或深端约31.4米有一导线孔 | 一级伤损 | 无 |  | 无伤 |  |  |  |  | 2022.3.15 |  | 王长明 |  |  | 高铁
159 | 10925 | 2022 | 3 | 8 | 芜湖工务段 | 合福高速 | 上 | 右 | K1292+890 |  | 焊缝伤损 | 轨头内侧 | 12 | 合端14米，福端1.8米各有2个导线孔 | 一级伤损 | 无 |  | 无伤 |  |  |  |  | 2022.3.18 |  | 张培星 |  |  | 高铁
160 | 10925 | 2022 | 3 | 13 | 南京桥工段 | 宁芜线 | 单 | 左 | K23+295 |  | 核伤 | 轨头内测 | 10*10 | 伤损距中华门6#岔前接头438米 | 一级伤损 | 有 | 监控 | 未到轻伤 |  |  |  | 复核为下颚锈蚀 | 2022.3.17 |  | 陈林 |  |  | 普铁
161 | 10925 | 2022 | 3 | 13 | 芜湖工务段 | 宁芜线 | 单 | 左 | K78+681 | 宁端 | 螺孔裂纹 | 1D | 4 | 黄梅山1#岔前接头 | 一级伤损 | 有 | 更换 | 重伤 |  |  |  | 黄梅山1号岔左股曲基本轨宁方胶合接头，一孔朝二孔下裂长度5m | 2022.4.7 |  | 陈林 |  |  | 普铁
162 | 10925 | 2022 | 3 | 13 | 芜湖工务段 | 宁芜线 | 下 | 右 | K95+917 |  | 轨头伤损 | 轨头内侧 | 12 | 宁端58.5米有一个焊缝，芜端10米有一个导线孔 | 一级伤损 | 有 | 监控 | 轻伤 |  |  |  | 轨面连续鱼鳞伤测深7.5mm | 2022.3.22 |  | 张培星 |  |  | 普铁
163 | 10926 | 2022 | 3 | 8 | 上海工务段 | 沪苏通 | 上 | 左 | K15+706 |  | 轨底伤损 | 轨底 | 3 | 沪端8.8M通端71.6M各有一个导线孔 | 一级伤损 | 有 | 打磨 | 未到轻伤 |  |  |  | 轨底划痕 | 2022.3.22 |  | 李晓坤 |  |  | 高铁
164 | 10927 | 2022 | 3 | 8 | 上海高铁基础设施段 | 京沪高铁 | 上 | 右 | K1309+502 |  | 轨底伤损 | 轨底 | 5 | 距沪端2个导孔5.2米，距京端2个导孔10.7米 | 一级伤损 | 有 | 监控 | 未达轻伤 |  |  |  | 工厂闪光焊轨底台阶回波 | 2022.3.18 |  | 朱立宏 |  |  | 高铁
165 | 10927 | 2022 | 3 | 8 | 上海高铁基础设施段 | 京沪高铁 | 上 | 左 | K1309+190 |  | 轨头伤损 | 轨头内中外 | 10 | 距沪端焊缝99.5米 | 一级伤损 | 有 | 监控 | 轻伤 |  |  |  | 钢轨表面擦痕 | 2022.3.18 |  | 朱立宏 |  |  | 高铁
166 | 10928 | 2022 | 3 | 8 | 南京桥工段 | 沪蓉线 | 上 | 左 | K313+394 |  | 焊缝伤损 | 轨头内中 | 10 | 沪端43.7米、蓉端33.8米各有一导孔 | 一级伤损 | 有 | 监控 | 未到轻伤 |  |  |  | 现场检查发现焊缝轮廓锈蚀波 | 2022.3.13 |  | 刘文消 |  |  | 高铁
167 | 10922 | 2022 | 3 | 16 | 徐州工务段 | 陇海线 | 上 | 右 | K26+371 | 连云端 | 螺孔裂纹 | 2A2C | 5*3 | 盐坨19#岔直护轨基本轨（2022.2.16下一级2C） | 二级伤损 | 无 |  | 无伤 |  |  |  |  | 2022.3.21 |  | 苏多虎 |  |  | 普铁
168 | 10922 | 2022 | 3 | 16 | 徐州工务段 | 陇海线 | 上 | 左 | K26+608 | 连云端 | 螺孔裂纹 | 1B | 3 | 盐坨3#岔直前导轨 | 一级伤损 | 无 |  | 无伤 |  |  |  |  | 2022.3.21 |  | 苏多虎 |  |  | 普铁
169 | 10922 | 2022 | 3 | 26 | 徐州工务段 | 夹北线 | 下 | 左 | K9+881 |  | 焊缝伤损 | 轨腰 | 6 | 杨屯65#岔护基轨焊缝或距护基轨跟部焊缝约9.5米（2022.01.19日已发一级） | 二级伤损 | 有 | 更换 | 重伤 |  |  |  |  | 2022.3.31 |  | 王长明 | 对比更换 | 202207 | 普铁
170 | 10922 | 2022 | 3 | 26 | 徐州工务段 | 夹北线 | 下 | 右 | K9+983 |  | 轨腰伤损 | 轨腰 | 5 | 杨屯35#岔岔心 | 一级伤损 | 无 |  | 无伤 |  |  |  |  | 2022.3.31 |  | 王长明 |  |  | 普铁
171 | 10922 | 2022 | 3 | 26 | 徐州工务段 | 夹北线 | 下 | 左 | K8+558 |  | 焊缝伤损 | 轨头下颚中心 | 10 | 距夹端杨屯82#岔基本轨跟部焊缝约6.6米（或直导轨焊缝） | 一级伤损 | 无 |  | 无伤 |  |  |  |  | 2022.3.31 |  | 王长明 | 对比更换 | 202207 | 普铁
172 | 10922 | 2022 | 3 | 26 | 徐州工务段 | 夹北线 | 下 | 左 | K8+522 |  | 焊缝伤损 | 轨头下颚中心 | 10 | 杨屯66#岔岔前焊缝 | 一级伤损 | 无 |  | 无伤 |  |  |  |  | 2022.3.31 |  | 王长明 | 对比更换 | 202205 | 普铁
173 | 10922 | 2022 | 3 | 26 | 徐州工务段 | 夹北线 | 下 | 左 | K8+270 | 北端 | 螺孔裂纹 | 1B | 3 | 杨屯40#岔岔前接头 | 一级伤损 | 无 |  | 无伤 |  |  |  |  | 2022.3.31 |  | 王长明 |  |  | 普铁
174 | 10922 | 2022 | 3 | 26 | 蚌埠工务段 | 青阜线 | 下 | 右 | K17+513 | 青端 | 螺孔裂纹 | 1B | 3 | 百善18#岔岔前接头 | 一级伤损 | 有 | 更换 | 重伤 |  |  |  | 重伤 | 2022.3.28 |  | 苏多虎 |  |  | 普铁
175 | 10922 | 2022 | 3 | 26 | 阜阳工务段 | 青阜线 | 下 | 右 | K66+964 |  | 焊缝伤损 | 轨腰 | 5 | 阜端2.2米有一导孔 | 一级伤损 | 有 | 监控 | 未到轻伤 |  |  |  | 复查为轨腰年炉号 | 2022.4.15 |  | 苏多虎 | 对比更换 | 202205 | 普铁
176 | 10922 | 2022 | 3 | 27 | 阜阳工务段 | 青阜线 | 上 | 右 | K65+988 |  | 轨头伤损 | 轨头内中 | 10 | 阜端约47.5米有一导线孔或青端约63.5米有一导线孔 | 一级伤损 | 无 |  | 无伤 |  |  |  |  | 2022.4.15 |  | 王长明 |  |  | 普铁
177 | 10922 | 2022 | 3 | 27 | 蚌埠工务段 | 青阜线 | 上 | 右 | K48+159 |  | 轨头伤损 | 轨头内中 | 10 | 阜端约32.6米有一导线孔或青端约63.2米有一导线孔（2022.03.25已发关注） | 一级伤损 | 无 |  | 无伤 |  |  |  |  | 2022.4.15 |  | 王长明 |  |  | 普铁
178 | 10922 | 2022 | 3 | 27 | 徐州工务段 | 夹北线 | 上 | 右 | K8+270 |  | 焊缝伤损 | 轨头下颚中心 | 10 | 杨屯4#岔直股尖轨跟 | 一级伤损 | 无 |  | 无伤 |  |  |  |  | 2022.4.4 |  | 苏多虎 |  |  | 普铁
179 | 10924 | 2022 | 3 | 27 | 上海高铁基础设施段 | 沪宁城际 | 上 | 右 | K35+435-K35+511 |  | 轨头伤损 | 轨头中间内侧 | 30*35 | 连续擦伤 | 一级伤损 | 有 | 监控 | 未达轻伤 |  |  |  | 钢轨表面擦痕 | 2022.3.29 |  | 李晓坤 |  |  | 高铁
180 | 10924 | 2022 | 3 | 27 | 上海高铁基础设施段 | 沪宁城际 | 上 | 右 | K36+201-K36+273 |  | 轨头伤损 | 轨头中间内侧 | 30*35 | 连续擦伤 | 一级伤损 | 有 | 监控 | 轻伤 |  |  |  | 钢轨表面擦痕，原轻伤监控 | 2022.3.29 |  | 李晓坤 |  |  | 高铁
181 | 10924 | 2022 | 3 | 27 | 上海高铁基础设施段 | 沪宁城际 | 上 | 右 | K36+414-K36+474 |  | 轨头伤损 | 轨头中间内侧 | 30*35 | 连续擦伤 | 一级伤损 | 有 | 监控 | 未达轻伤 |  |  |  | 钢轨表面擦痕 | 2022.3.29 |  | 李晓坤 |  |  | 高铁
182 | 10925 | 2022 | 3 | 18 | 阜阳工务段 | 阜淮线 | 下 | 右 | K56+103 | 阜端 | 螺孔裂纹 | 1C | 5 | 谢桥17#岔前接头 | 一级伤损 | 有 | 更换 | 重伤 |  |  |  | 阜端一孔前下裂纹长5mm。 | 2022.3.24 |  | 张培星 |  |  | 普铁
183 | 10925 | 2022 | 3 | 18 | 阜阳工务段 | 阜淮线 | 下 | 右 | K88+106 | 阜端 | 螺孔裂纹 | 1C | 5 | 凤台13#岔前接头 | 一级伤损 | 有 | 更换 | 重伤 |  |  |  | 阜端一孔前下裂纹长5mm。 | 2022.3.22 |  | 张培星 |  |  | 普铁
184 | 10925 | 2022 | 3 | 21 | 合肥工务段 | 合九线 | 单 | 右 | K31+824 |  | 轨头伤损 | 轨头外中 | 9 | 合端约222.2米有一导线孔或九端约777.3米有一导线孔（疑似焊缝） | 一级伤损 | 有 | 更换 | 重伤 |  |  |  | 厂焊接头焊缝伤损 | 2022.3.23 |  | 王长明 |  |  | 普铁
185 | 10925 | 2022 | 3 | 23 | 合肥工务段 | 淮南线 | 下 | 右 | K110+578 |  | 焊缝伤损 | 轨头下颚中心 | 8*9 | 淮端约25.2米有一导线孔或芜端约71.8米有一导线孔 | 一级伤损 | 无 |  | 无伤 |  |  |  |  | 2022.3.25 |  | 王长明 |  |  | 普铁
186 | 10925 | 2022 | 3 | 24 | 芜湖工务段 | 淮南线 | 上 | 右 | K225+270 |  | 焊缝伤损 | 轨头中间 | 10 | 芜湖东Ⅴ场519#岔后第二个焊缝(2道发车经由) | 一级伤损 | 有 | 监控 | 轻伤 |  |  |  | 焊缝轨头下颚芜方本侧6通道走波4.0-4.6 | 2022.3.28 |  | 李晓坤 |  |  | 普铁
187 | 10926 | 2022 | 3 | 20 | 淮安高铁基础设施段 | 连镇客专 | 下 | 左 | K318+382 |  | 轨底伤损 | 轨底 | 3 | 连端17.4M有两个导线孔镇端58.5M有一个导线孔 | 一级伤损 | 有 | 监控 | 未到轻伤 |  |  |  | 脱轨传感器紧贴轨底导致 | 2022.3.23 |  | 李晓坤 |  |  | 高铁
188 | 10926 | 2022 | 3 | 22 | 淮安高铁基础设施段 | 盐通高速 | 下 | 左 | K74+310 |  | 轨底伤损 | 轨底 | 3 | 盐端7.7M通端67.7M各有一个导线孔 | 一级伤损 | 无 |  | 无伤 |  |  |  |  | 2022.3.30 |  | 李晓坤 |  |  | 高铁
189 | 10928 | 2022 | 3 | 24 | 杭州工务段 | 笕杭线 | 下 | 右 | K197+432 | 杭州 | 螺孔裂纹 | 3A | 5 | 距艮山门308#岔岔跟接头49.4米 | 二级伤损 | 无 |  | 无伤 |  |  |  |  | 2022.3.30 |  | 苏多虎 |  |  | 普铁
190 | 10928 | 2022 | 3 | 24 | 杭州工务段 | 沪昆绕行线 | 下 | 左 | K3+596 |  | 轨头伤损 | 轨头内中 | 10*10 | 杭州端84.3米有两导孔 | 一级伤损 | 有 | 监控 | 轻伤 |  |  |  | 沪端工厂焊上方轨头内侧鱼鳞伤深7MM（现场行别股输错） | 2022.3.30 |  | 苏多虎 |  |  | 普铁
191 | 10928 | 2022 | 3 | 24 | 宁波工务段 | 萧甬线 | 上 | 左 | K66+960 |  | 轨头伤损 | 轨头中内 | 10 | 上虞12#岔直前导轨 | 一级伤损 | 有 | 更换 | 轻伤 |  |  |  | 鱼鳞伤深度9毫米，现已更换 | 22.3.20 |  | 朱立宏 |  |  | 普铁
192 | 10928 | 2022 | 3 | 25 | 杭州工务段 | 笕杭线 | 上 | 左 | K201+438 |  | 轨头伤损 | 轨头 | 10*10 | 距杭端一焊缝1.6米 | 一级伤损 | 有 | 监控 | 轻伤 |  |  |  | 笕端第16木上轨头内侧鱼鳞伤深7MM | 2022.3.31 |  | 赵军 |  |  | 普铁
193 | 10928 | 2022 | 3 | 26 | 芜湖工务段 | 宣杭线 | 上 | 左 | K42+874 |  | 轨头伤损 | 轨头内侧 | 10 | 宣端18.4M有三个导线孔杭端29.6M有一个导线孔 | 一级伤损 | 有 | 监控 | 轻伤 |  |  |  | 上个周期工区已监控 | 2022.3.30 |  | 李晓坤 |  |  | 普铁
194 | 10922 | 2022 | 3 | 28 | 蚌埠工务段 | 京沪线 | 下 | 左 | K922+996 |  | 轨头伤损 | 轨头中内 | 10 | 固镇7#岔岔趾直股引轨（2022.2.26已关注） | 一级伤损 | 无 |  | 无伤 |  |  |  |  | 2022.4.1 |  | 苏多虎 |  |  | 普铁
195 | 10924 | 2022 | 3 | 29 | 合肥工务段 | 合武绕行线 | 下 | 右 | K1+708 |  | 轨头伤损 | 轨头内中 | 30*20 | 合肥站23#岔心 | 一级伤损 | 有 | 打磨 | 轻伤 |  |  |  | 原已判轨面轨面鱼鳞伤，已打磨。 | 2022.3.29 |  | 刘文消 |  |  | 普铁
196 | 10924 | 2022 | 3 | 29 | 合肥工务段 | 合武绕行线 | 下 | 左 | K4+867 |  | 轨头伤损 | 轨头内中 | 30*20 | 合端23.4米有一导孔，武端27.7米有一焊缝 | 一级伤损 | 无 |  | 无伤 |  |  |  |  | 2022.4.1 |  | 刘文消 |  |  | 普铁
197 | 10924 | 2022 | 3 | 30 | 合肥工务段 | 沪蓉线 | 下 | 右 | K646+088 |  | 轨头伤损 | 轨腰 | 4 | 蓉端80米，沪端333米各有一伸缩轨 | 一级伤损 | 有 | 监控 | 轻伤 |  |  |  | 轨面擦伤40*25*0.7mm | 2022.4.1 |  | 刘文消 |  |  | 高铁
198 | 10924 | 2022 | 3 | 30 | 合肥工务段 | 沪蓉线 | 上 | 左 | K550+072 |  | 焊缝伤损 | 轨头外侧 | 12 | 蓉端46.3米、沪端42.6米各有一导孔（沪端距六安进站信号机400米） | 一级伤损 | 无 |  | 无伤 |  |  |  |  | 2022.4.1 |  | 刘文消 |  |  | 高铁
199 | 10925 | 2022 | 3 | 30 | 宁波工务段 | 杭台高铁 | 上 | 右 | K305+769 |  | 轨底伤损 | 轨底 | 5 | 距杭端有缝接头3米 | 一级伤损 | 无 |  | 无伤 |  |  |  |  | 22.3.30 |  | 朱立宏 |  |  | 高铁
200 | 10925 | 2022 | 3 | 30 | 宁波工务段 | 杭台高铁 | 上 | 左 | K302+771 |  | 轨底伤损 | 轨底 | 5 | 距温岭端导孔3.7米，距杭端导孔54.6米 | 一级伤损 | 无 |  | 无伤 |  |  |  |  | 22.3.30 |  | 朱立宏 |  |  | 高铁
201 | 10927 | 2022 | 3 | 31 | 蚌埠工务段 | 京沪高铁 | 下 | 右 | K946+559 |  | 轨头伤损 | 轨头内侧 | 10 | 京端约51.7米有一导线孔或沪端约7.4米有一导线孔（注意焊缝） | 一级伤损 | 有 | 更换 | 轻伤 |  |  |  | 伤损标记输入错误，实际校对判轻伤 | 2022.4.10 |  | 王长明 |  |  | 高铁
202 | 10922 | 2022 | 4 | 6 | 蚌埠工务段 | 京沪线 | 下 | 右 | K1102+463 | 京端 | 螺孔裂纹 | 1C | 5 | 担子8#岔前接头 | 一级伤损 | 有 | 更换 | 重伤 |  |  |  | 重伤 | 2022.4.12 |  | 朱立宏 |  |  | 普铁
203 | 10922 | 2022 | 4 | 6 | 南京桥工段 | 京沪线 | 下 | 左 | K1157+951 | 京端 | 螺孔裂纹 | 1C | 3 | 兴卫村下行反向进站信号机接头 | 一级伤损 | 有 | 更换 | 重伤 |  |  |  | 螺孔裂纹 | 2022.4.12 |  | 苏多虎 |  |  | 普铁
204 | 10922 | 2022 | 4 | 6 | 南京桥工段 | 京沪线 | 下 | 右 | K1163+532 |  | 焊缝伤损 | 轨腰 | 5 | 宁东下行场505#岔直股尖轨跟 | 一级伤损 | 有 | 监控 | 未到轻伤 |  |  |  | 轨腰钢印 | 2022.4.12 |  | 苏多虎 |  |  | 普铁
205 | 10922 | 2022 | 4 | 7 | 上海工务段 | 沪昆线 | 下 | 右 | K39+754 | 沪端 | 螺孔裂纹 | 1C | 5 | 春申17#岔后普通接头 | 一级伤损 | 有 | 更换 | 重伤 |  |  |  | 螺孔向断面倒打下裂 | 2022.4.12 |  | 刘文消 |  |  | 普铁
206 | 10922 | 2022 | 4 | 11 | 杭州工务段 | 沪昆线 | 上 | 右 | K266+605 |  | 焊缝伤损 | 轨头中间 | 10 | 诸暨普速场5号岔前第一个焊缝，距岔前接头5.8米 | 一级伤损 | 有 | 监控 | 未达轻伤 |  |  |  | 现场手工校对鱼鳞伤深3MM未达监控标准 | 2022.4.14 |  | 毛永胜 |  |  | 普铁
207 | 10922 | 2022 | 4 | 12 | 杭州工务段 | 笕杭线 | 下 | 左 | K198+665 |  | 轨头伤损 | 轨头中间 | 10 | 杭州端15.8米有一导孔（2022.3.24关注） | 一级伤损 | 有 | 监控 | 未达轻伤 |  |  |  | 经现场手工校对鱼鳞伤深3mm未达监控标准 | 2022.4.19 |  | 苏多虎 |  |  | 普铁
208 | 10922 | 2022 | 4 | 12 | 宁波工务段 | 萧甬线 | 下 | 右 | K37+885 | 萧端 | 螺孔裂纹 | 1C | 5 | 绍兴1#岔前普通接头 | 一级伤损 | 有 | 更换 | 重伤 |  |  |  | 重伤 | 2022.4.20 |  | 赵军 |  |  | 普铁
209 | 10922 | 2022 | 4 | 12 | 宁波工务段 | 萧甬线 | 下 | 右 | K92+973-K92+976 |  | 轨头伤损 | 轨头 | 13*16 | 余姚西1#岔尖轨尖前曲基本轨 | 一级伤损 | 有 | 监控 | 轻伤 |  |  |  | 轨面接触疲劳CH2:5.2-7.0鄂校2.7-3.7 | 2022.4.20 |  | 王长明 |  |  | 普铁
210 | 10922 | 2022 | 4 | 12 | 宁波工务段 | 萧甬线 | 下 | 左 | K138+866 |  | 轨头伤损 | 轨头外中 | 10 | 庄桥13#岔尖轨尖前，曲基本轨（距岔前焊缝约3.9米） | 一级伤损 | 无 |  | 无伤 |  |  |  |  | 2022.4.22 |  | 王长明 |  |  | 普铁
211 | 10922 | 2022 | 4 | 23 | 宁波工务段 | 萧甬线 | 上 | 左 | K94+568 | 甬端 | 螺孔裂纹 | 1B | 3 | 余姚西2#岔岔前接头 | 一级伤损 | 有 | 更换 | 重伤 |  |  |  | 甬端1孔朝腰部上裂纹，靠外侧，增益2DB,CH3:4.1-4.3，小角度校对无波形 | 2022.4.26 |  | 苏多虎 |  |  | 普铁
212 | 10925 | 2022 | 4 | 12 | 宁波工务段 | 杭深线 | 上 | 左 | K312+915 |  | 轨头伤损 | 轨头中内 | 10*12 | 距深端导孔11.4米，距杭端焊缝46米 | 一级伤损 | 有 | 加固 | 轻伤 |  |  |  | 鱼鳞伤CH1:5.2-7.0,CH2:4.8-7.4鄂校2.2-3.5,4月27日周期任务，鄂校2.0-3.3 | 2022.4.14 |  | 朱立宏 |  |  | 高铁
213 | 10925 | 2022 | 4 | 12 | 宁波工务段 | 杭深线 | 上 | 左 | K312+128 |  | 轨头伤损 | 轨头中内 | 10*12 | 轨头连续伤损，距深端有缝接头29.3米 | 一级伤损 | 有 | 加固 | 轻伤 |  |  |  | 鱼鳞伤CH6:1.0-1.6,CH9:1.0-2.1 | 2022.4.14 |  | 朱立宏 |  |  | 高铁
214 | 10926 | 2022 | 4 | 9 | 芜湖工务段 | 宁芜线 | 单 | 右 | K60+788 | 芜端 | 螺孔裂纹 | 1B | 3 | 安江2#岔岔前接头 | 一级伤损 | 无 |  | 无伤 |  |  |  |  | 2022.4.27 |  | 苏多虎 | 对比更换 | 202207 | 普铁
215 | 10926 | 2022 | 4 | 9 | 芜湖工务段 | 宁芜线 | 单 | 左 | K72+865 | 宁端 | 螺孔裂纹 | 1B | 3 | 采石1#岔岔前接头 | 一级伤损 | 有 | 更换 | 重伤 |  |  |  | 采石1#岔曲基本轨岔前接头宁端一孔朝二孔上裂长2mm | 2022.4.28 |  | 苏多虎 |  |  | 普铁
216 | 10926 | 2022 | 4 | 10 | 合肥工务段 | 淮南线 | 上 | 左 | K97+993 |  | 焊缝伤损 | 轨头外侧 | 5 | 距淮端一导孔63米 | 一级伤损 | 无 |  | 无伤 |  |  |  |  | 2022.4.13 |  | 赵军 |  |  | 普铁
217 | 10926 | 2022 | 4 | 11 | 合肥工务段 | 淮南线 | 下 | 右 | K24+943 | 淮端 | 螺孔裂纹 | 1D | 5 | 水家湖普速场19#岔前接头 | 一级伤损 | 有 | 更换 | 重伤 |  |  |  | 淮端胶结头孔裂，一孔向二孔下裂5mm | 2022.4.14 |  | 朱立宏 |  |  | 普铁
218 | 10928 | 2022 | 4 | 8 | 杭州工务段 | 笕杭线 | 上 | 右 | K197+936 |  | 轨头伤损 | 轨头内中侧 | 10 | 距杭端一焊缝3米，距笕端一焊缝6米。 | 一级伤损 | 有 | 监控 | 未达轻伤 |  |  |  | 经现场手工校对鱼鳞伤深4mm未达监控标准 | 2022.4.15 |  | 赵军 |  |  | 普铁
219 | 10928 | 2022 | 4 | 8 | 上海工务段 | 沪昆线 | 上 | 右 | K67+572-K67+496 |  | 轨头伤损 | 轨头中内 | 10*15 | 轨头连续伤损 | 一级伤损 | 有 | 更换 | 轻伤发展 |  |  |  | 轨面鱼鳞伤损深度9.22mm k67+420至k67+440多处鱼鳞 | 2022.4.20 |  | 朱立宏 |  |  | 普铁
220 | 10928 | 2022 | 4 | 8 | 上海工务段 | 京沪线 | 上 | 右 | K1430+764 |  | 轨头伤损 | 轨头中间内侧 | 10 | 京端12.2M沪端3.2M各有一个导线孔 | 一级伤损 | 无 |  | 无伤 |  |  |  |  | 2022.4.13 |  | 李晓坤 |  |  | 普铁
221 | 10928 | 2022 | 4 | 11 | 徐州工务段 | 陇海线 | 下 | 右 | K100+512 |  | 焊缝伤损 | 轨头中心 | 10 | 兰端约23.1米有一导线孔或连端约33.7米有两个导线孔 | 一级伤损 | 无 |  | 无伤 |  |  |  |  | 2022.4.21 |  | 王长明 |  |  | 普铁
222 | 10928 | 2022 | 4 | 12 | 徐州工务段 | 陇海线 | 上 | 右 | K21+135 |  | 轨头伤损 | 轨头内侧 | 10 | 兰端33.2M连端61.5M各有一个导线孔 | 一级伤损 | 无 |  | 无伤 |  |  |  |  | 2022.4.20 |  | 李晓坤 |  |  | 普铁
223 | 10928 | 2022 | 4 | 12 | 徐州工务段 | 陇海线 | 上 | 右 | K21+781 |  | 轨头伤损 | 轨头内侧 | 10 | 兰端48.6M连端45.4M各有一个导线孔 | 一级伤损 | 无 |  | 无伤 |  |  |  |  | 2022.4.20 |  | 李晓坤 |  |  | 普铁
224 | 10928 | 2022 | 4 | 12 | 徐州工务段 | 陇海线 | 上 | 左 | K29+125 |  | 轨头伤损 | 轨头内侧 | 10 | 兰端62.4M连端17.2M各有一个导线孔 | 一级伤损 | 无 |  | 无伤 |  |  |  |  | 2022.4.13 |  | 李晓坤 |  |  | 普铁
225 | 10928 | 2022 | 4 | 12 | 徐州工务段 | 陇海线 | 上 | 右 | K32+780 |  | 轨头伤损 | 轨头内侧 | 10 | 兰端16.5M有一个焊缝连端56.4M有一个导线孔 | 一级伤损 | 无 |  | 无伤 |  |  |  |  | 2022.4.13 |  | 李晓坤 |  |  | 普铁
226 | 10928 | 2022 | 4 | 15 | 蚌埠工务段 | 宿淮线 | 下 | 右 | K10+277 |  | 轨头伤损 | 轨头中外 | 10 | 朱庄2#岔心 | 一级伤损 | 无 |  | 无伤 |  |  |  |  | 2022.4.22 |  | 李晓坤 |  |  | 普铁
227 | 10926 | 2022 | 4 | 24 | 合肥工务段 | 淮南线 | 下 | 右 | K110+256 |  | 焊缝伤损 | 轨头下颚中心 | 10 | 淮端约25.5米有一导线孔或芜端约71.6米有一导线孔（加固接头焊缝） | 一级伤损 | 有 | 加固 | 轻伤 |  |  |  | 焊缝轨头伤损φ3-8db当量， | 2022.4.27 |  | 王长明 |  |  | 普铁
228 | 10926 | 2022 | 4 | 24 | 合肥工务段 | 淮南线 | 下 | 左 | K189+952 | 淮端 | 螺孔裂纹 | 1B | 3 | 铜城闸34#岔岔前接头 | 一级伤损 | 有 | 更换 | 重伤 |  |  |  | 合端胶结头孔裂一孔向二孔上裂5mm | 2022.4.27 |  | 王长明 |  |  | 普铁
229 | 10925 | 2022 | 4 | 27 | 杭州工务段 | 金华南联络线 | 上 | 右 | K2+746 |  | 焊缝伤损 | 轨头内侧 | 8 | 东孝18#岔心前焊缝 | 一级伤损 | 无 |  | 无伤 |  |  |  |  | 2022.4.28 |  | 刘文消 |  |  | 普铁
230 | 10922 | 2022 | 4 | 28 | 杭州工务段 | 笕杭线 | 上 | 左 | K200+855 |  | 轨头伤损 | 轨头中内 | 30*35 | 杭端6.9M有一个导线孔笕桥端8.4M有一个焊缝 | 一级伤损 | 无 |  | 无伤 |  |  |  |  | 2022.5.8 |  | 李晓坤 |  |  | 普铁
231 | 10922 | 2022 | 4 | 29 | 上海工务段 | 沪昆线 | 上 | 右 | K67+162 |  | 轨头伤损 | 轨头中间 | 12 | 石湖荡10#岔尖轨后焊缝旁13cm | 一级伤损 | 有 | 监控 | 轻伤 |  |  |  | 轨面鱼鳞伤损深度7.88mm | 2022.5.10 |  | 张培星 |  |  | 普铁
232 | 10925 | 2022 | 5 | 10 | 阜阳工务段 | 阜淮线 | 上 | 左 | K0+598 |  | 轨头伤损 | 轨头中心 | 10 | 阜阳64#岔尖轨 | 一级伤损 | 无 |  | 无伤 |  |  |  |  | 2022.5.12 |  | 王长明 |  |  | 普铁
233 | 10925 | 2022 | 5 | 13 | 阜阳工务段 | 京九线 | 上 | 右 | K725+979 |  | 焊缝伤损 | 轨头下颚内侧 | 10 | 王楼4#岔尖轨跟部焊缝 | 一级伤损 | 有 | 监控 | 未到轻伤 |  |  |  | 排查为焊筋未推瘤干净 | 2022.5.16 |  | 王长明 |  |  | 普铁
234 | 10925 | 2022 | 5 | 13 | 阜阳工务段 | 京九线 | 下 | 左 | K742+151 |  | 焊缝伤损 | 轨腰 | 5 | 亳州11#岔直前导轨焊缝或距京端尖轨跟部焊缝约6.6米 | 一级伤损 | 有 | 更换 | 重伤 |  |  |  | 九端铝热焊缝顶下69mm，有一垂直裂纹长6mm。 | 2022.5.27 |  | 王长明 |  |  | 普铁
235 | 10925 | 2022 | 5 | 14 | 阜阳工务段 | 阜淮线 | 下 | 左 | K55+928 |  | 焊缝伤损 | 轨头内侧 | 10 | 谢桥9#岔岔趾焊缝 | 一级伤损 | 有 | 更换 | 重伤 |  |  |  | 轨头内侧 10 谢桥9#岔岔趾焊缝现场复核为焊缝重伤 | 2022.5.26 |  | 王长明 |  |  | 普铁
236 | 10925 | 2022 | 5 | 14 | 阜阳工务段 | 阜淮线 | 下 | 右 | K119+981 |  | 焊缝伤损 | 轨头内中 | 10 | 阜端约12.2米有一接头或淮端淮南西2006#岔岔跟焊缝约18.7米 | 一级伤损 | 无 |  | 无伤 |  |  |  |  | 2022.5.16 |  | 王长明 |  |  | 普铁
237 | 10926 | 2022 | 5 | 9 | 徐州工务段 | 陇海线 | 下 | 左 | K240+114 | 兰端 | 螺孔裂纹 | 1C | 5 | 沙塘19#岔前普通接头 | 一级伤损 | 无 |  | 无伤 |  |  |  |  | 2022.5.10 |  | 赵军 |  |  | 普铁
238 | 10926 | 2022 | 5 | 10 | 徐州工务段 | 陇海线 | 下 | 左 | K119+609 | 徐端 | 螺孔裂纹 | 3C | 5 | 新沂西201号岔前接头 | 一级伤损 | 无 |  | 无伤 |  |  |  |  | 2022.5.13 |  | 毛永胜 |  |  | 普铁
239 | 10926 | 2022 | 5 | 12 | 新长工务段 | 新长线 | 单 | 左 | K171+061 |  | 轨底伤损 | 轨底 | 3 | 距盐城方向阜宁进站信号机12.3米，注意焊缝 | 一级伤损 | 有 | 监控 | 未到轻伤 |  |  |  | 工厂焊轨底焊筋 | 2022.5.18 |  | 毛永胜 |  |  | 普铁
240 | 10924 | 2022 | 5 | 5 | 上海高铁基础设施段 | 沪宁城际 | 下 | 左 | K96+228 |  | 轨头伤损 | 轨头中内 | 10*15 | 距宁端导孔61.4米，距沪端导孔98.6米 | 一级伤损 | 有 | 监控 | 未到轻伤 |  |  |  | 钢轨表面擦痕 | 2022.5.11 |  | 朱立宏 |  |  | 高铁
241 | 10924 | 2022 | 5 | 5 | 上海高铁基础设施段 | 沪宁城际 | 下 | 右 | K35+679 |  | 焊缝伤损 | 轨头内侧 | 10 | 距宁端导孔88.1米，距沪端焊缝24.6米 | 一级伤损 | 无 |  | 无伤 |  |  |  |  | 2022.5.15 |  | 朱立宏 |  |  | 高铁
242 | 10922 | 2022 | 5 | 1 | 上海工务段 | 金山线 | 上 | 左 | K14+231 |  | 焊缝伤损 | 轨头内侧 | 15 | 新桥53#岔后第二个焊缝（焊缝距金山上行出站信号机接头44.8米） | 一级伤损 | 有 | 监控 | 未到轻伤 |  |  |  | 焊缝轨头内侧下颚有焊渣 | 2022.5.1 |  | 张培星 |  |  | 高铁
243 | 10924 | 2022 | 5 | 16 | 淮安高铁基础设施段 | 徐盐客专 | 上 | 左 | K90+583 |  | 焊缝伤损 | 轨头中内 | 10 | 距徐端导孔14.4米，距盐端焊缝24.1米 | 一级伤损 | 无 |  | 无伤 |  |  |  |  | 2022.5.23 |  | 朱立宏 |  |  | 高铁
244 | 10925 | 2022 | 5 | 15 | 合肥工务段 | 水蚌线 | 单 | 右 | K56+087 |  | 焊缝伤损 | 轨头内侧 | 10 | 距张家岗线路所1#岔跟焊头48.5米 | 一级伤损 | 有 | 加固 | 轻伤 |  |  |  | 法铝焊轨头内侧焊缝伤损2.6-3.6，φ3-7db | 2022.5.18 |  | 苏多虎 |  |  | 普铁
245 | 10925 | 2022 | 5 | 15 | 合肥工务段 | 淮南线 | 下 | 右 | K26+727 | 淮端 | 螺孔裂纹 | 1B | 3 | 距芜端水家湖6#岔岔跟焊缝约32.2米 | 一级伤损 | 有 | 更换 | 重伤 |  |  |  | 淮端胶结头孔裂，一孔向二孔上裂4mm | 2022.5.23 |  | 王长明 |  |  | 普铁
246 | 10925 | 2022 | 5 | 15 | 合肥工务段 | 淮南线 | 下 | 右 | K85+230 |  | 焊缝伤损 | 轨腰 | 5 | 距淮端大包郢线路所6#岔护基轨跟部焊缝约10.2米(1月份已下，现波形有发展) | 一级伤损 | 无 |  | 无伤 |  |  |  |  | 2022.5.18 |  | 王长明 |  |  | 普铁
247 | 10926 | 2022 | 5 | 16 | 徐州工务段 | 陇海线 | 上 | 右 | K222+290 | 兰端 | 螺孔裂纹 | 2A | 5 | 徐州84*90岔后接头 | 一级伤损 | 无 |  | 无伤 |  |  |  |  | 2022.5.24 |  | 赵军 |  |  | 普铁
248 | 10926 | 2022 | 5 | 16 | 徐州工务段 | 夹北线 | 下 | 右 | K8+474 | 北端 | 螺孔裂纹 | 2B | 5 | 杨屯60#岔前普通接头 | 一级伤损 | 无 |  | 无伤 |  |  |  |  | 2022.5.26 |  | 赵军 |  |  | 普铁
249 | 10926 | 2022 | 5 | 18 | 蚌埠工务段 | 符夹线 | 下 | 左 | K32+536 | 符端 | 螺孔裂纹 | 1B | 5 | 濉溪6#岔趾接头 | 一级伤损 | 无 |  | 无伤 |  |  |  |  | 2022.5.25 |  | 赵军 |  |  | 普铁
250 | 10926 | 2022 | 5 | 18 | 蚌埠工务段 | 符夹线 | 下 | 右 | K10+006 |  | 轨头伤损 | 轨头内中侧 | 10 | 闸河20#尖轨 | 一级伤损 | 无 |  | 无伤 |  |  |  |  | 2022.5.23 |  | 赵军 |  |  | 普铁
251 | 10926 | 2022 | 5 | 18 | 蚌埠工务段 | 京沪线 | 下 | 右 | K903+197 | 沪端 | 螺孔裂纹 | 1B | 5 | 芦岭6#岔前普通接头 | 一级伤损 | 无 |  | 无伤 |  |  |  |  | 2022.5.25 |  | 赵军 |  |  | 普铁
252 | 10926 | 2022 | 5 | 18 | 蚌埠工务段 | 京沪线 | 下 | 左 | K930+754 |  | 轨头伤损 | 轨头外中侧 | 10 | 距连城X进站信号机10米，距京端一导孔26米 | 一级伤损 | 无 |  | 无伤 |  |  |  |  | 2022.5.25 |  | 赵军 |  |  | 普铁
253 | 10928 | 2022 | 5 | 19 | 杭州工务段 | 沪昆绕行线 | 下 | 左 | K1+407 |  | 轨头伤损 | 轨头内中 | 30*30 | 杭端距杭州上行反向进站信号机413米 | 一级伤损 | 有 | 监控 | 轻伤 |  |  |  | 昆端1-3轨枕间轨头鱼鳞伤深7mm | 2022.5.27 |  | 刘文消 |  |  | 普铁
254 | 10928 | 2022 | 5 | 19 | 宁波工务段 | 萧甬线 | 下 | 右 | K39+268 |  | 焊缝伤损 | 轨头下颚 | 4 | 绍兴10#岔直护轨基本轨焊缝 | 一级伤损 | 无 |  | 无伤 |  |  |  |  | 2022.5.24 |  | 刘文消 |  |  | 普铁
255 | 10924 | 2022 | 5 | 25 | 新长工务段 | 宁启线 | 下 | 右 | K149+294 |  | 焊缝伤损 | 轨头中部 | 10*10 | 泰州11#岔趾焊缝 | 一级伤损 | 有 | 监控 | 未到轻伤 |  |  |  | 轨头下颚打磨不干净，有焊渣 | 2022.5.25 |  | 朱立宏 |  |  | 高铁
256 | 10924 | 2022 | 5 | 26 | 上海高铁基础设施段 | 虹封线 | 下 | 左 | K11+289 |  | 焊缝伤损 | 轨头中内 | 10*10 | 虹桥北线路所1#岔曲基本轨焊缝 | 一级伤损 | 有 | 监控 | 未到轻伤 |  |  |  | 未打磨推流干净 | 2022.5.31 |  | 朱立宏 |  |  | 普铁
257 | 10924 | 2022 | 5 | 26 | 上海高铁基础设施段 | 沪昆高速 | 下 | 右 | K18+920 |  | 轨头伤损 | 轨头外侧 | 10 | 昆端39.7米有一焊头 | 一级伤损 | 有 | 监控 | 未到轻伤 |  |  |  | 钢轨表面擦痕 | 2022.5.27 |  | 苏多虎 |  |  | 高铁
258 | 10925 | 2022 | 5 | 21 | 合肥工务段 | 合九线 | 单 | 左 | K3+643 | 九端 | 螺孔裂纹 | 1C | 3 | 竹溪4#岔岔前接头（2022.3.21已关注） | 一级伤损 | 有 | 更换 | 重伤 |  |  |  | 合端胶结头孔裂一孔向轨端下裂5mm | 2022.5.26 |  | 苏多虎 |  |  | 普铁
259 | 10925 | 2022 | 5 | 24 | 芜湖工务段 | 宁芜线 | 上 | 右 | K104+016 |  | 轨底伤损 | 轨底 | 2 | 芜端约37.6米有一导线孔或宁端约58.3米有一导线孔 | 一级伤损 | 无 |  | 无伤 |  |  |  |  | 2022.6.10 |  | 王长明 |  |  | 普铁
260 | 10928 | 2022 | 5 | 21 | 芜湖工务段 | 铜九线 | 单 | 右 | K26+247 |  | 核伤 | 轨头中内 | 10 | 铜端73.7M九端179.6M各有一个导线孔 | 一级伤损 | 有 | 加固 | 轻伤 |  |  |  | 2022.05.25新河镇维修工区加固处理 | 2022.5.25 |  | 李晓坤 | 对比更换 | 202207 | 普铁
261 | 10928 | 2022 | 5 | 22 | 芜湖工务段 | 铜九线 | 单 | 左 | K62+219 |  | 焊缝伤损 | 轨头中间 | 10 | 此伤在池州106#岔与104#岔之间，距铜端一焊缝25米，距九端一焊缝25米。 | 一级伤损 | 有 | 加固 | 重伤 |  |  |  | 2022.05.31殷汇维修工区加固处理 | 2022.5.31 |  | 赵军 | 对比更换 | 202208 | 普铁
262 | 10922 | 2022 | 6 | 8 | 芜湖工务段 | 宁芜线 | 单 | 左 | K62+615 |  | 焊缝伤损 | 轨头中心 | 10 | 慈湖1#岔岔跟焊头 | 一级伤损 | 无 |  | 无伤 |  |  |  |  | 2022.6.17 |  | 苏多虎 | 对比更换 | 202209 | 普铁
263 | 10922 | 2022 | 6 | 24 | 合肥工务段 | 淮南线 | 下 | 左 | K157+278 |  | 焊缝伤损 | 轨头中间 | 10 | 巢湖西8#尖轨跟焊缝 | 一级伤损 | 有 | 加固 | 轻伤 |  |  |  | 轨头内侧φ3-9db横孔当量 | 2022.6.28 |  | 赵军 |  |  | 普铁
264 | 10922 | 2022 | 6 | 24 | 合肥工务段 | 淮南线 | 下 | 左 | K188+201 | 淮端 | 螺孔裂纹 | 1B | 3 | 铜城闸1#岔前接头 | 一级伤损 | 有 | 更换 | 重伤 |  |  |  | 淮端胶结头孔裂一孔向二孔上裂5mm | 2022.6.28 |  | 刘文消 |  |  | 普铁
265 | 10922 | 2022 | 6 | 24 | 芜湖工务段 | 宁芜线 | 上 | 左 | K96+704 |  | 轨头伤损 | 轨头中间 | 10 | 塔桥14#岔直护基本轨 | 一级伤损 | 有 | 监控 | 轻伤 |  |  |  | 此处为鱼鳞伤在2021年10月14日芜湖探伤工区发现判了轻伤截止到今天一直在监控中。今天鱼鳞伤复核数据测深为9.65mm▲▲ | 2022.6.28 |  | 张培星 |  |  | 普铁
266 | 10924 | 2022 | 6 | 5 | 宁波工务段 | 杭深线 | 下 | 右 | K514+070 |  | 焊缝伤损 | 轨腰 | 6 | 雁荡山6#岔直基本轨 | 一级伤损 | 有 | 监控 | 轻伤 |  |  |  | CH4:5.0-5.2 | 2022.6.14 |  | 朱立宏 |  |  | 高铁
267 | 10924 | 2022 | 6 | 7 | 宁波工务段 | 杭深线 | 上 | 右 | K387+012 |  | 焊缝伤损 | 轨头中内 | 10 | 宁海6#岔趾焊缝 | 一级伤损 | 无 |  | 无伤 |  |  |  |  | 2022.6.11 |  | 朱立宏 |  |  | 高铁
268 | 10924 | 2022 | 6 | 9 | 杭州工务段 | 合杭高速 | 上 | 右 | K432+768 |  | 焊缝伤损 | 轨腰 | 5 | 距合端导孔9.2米 | 一级伤损 | 无 |  | 无伤 |  |  |  |  | 2022.6.11 |  | 朱立宏 |  |  | 高铁
269 | 10924 | 2022 | 6 | 9 | 杭州工务段 | 合杭高速 | 上 | 左 | K381+358 |  | 焊缝伤损 | 轨头内侧 | 10 | 杭州西合杭场134#岔前焊缝 | 一级伤损 | 无 |  | 无伤 |  |  |  |  | 2022.6.11 |  | 朱立宏 |  |  | 高铁
270 | 10924 | 2022 | 6 | 9 | 杭州工务段 | 合杭高速 | 上 | 右 | K381+030 |  | 焊缝伤损 | 轨头内侧 | 10 | 杭州西合杭场140#岔直基本轨 | 一级伤损 | 无 |  | 无伤 |  |  |  |  | 2022.6.11 |  | 朱立宏 |  |  | 高铁
271 | 10925 | 2022 | 6 | 6 | 上海工务段 | 京沪线 | 下 | 左 | K1276+895 | 京端 | 螺孔裂纹 | 1B | 3 | 新闸镇9#岔岔前接头 | 一级伤损 | 有 | 更换 | 重伤 |  |  |  | 重伤 | 2022.6.15 |  | 苏多虎 |  |  | 普铁
272 | 10925 | 2022 | 6 | 6 | 上海工务段 | 京沪线 | 下 | 左 | K1327+275 |  | 焊缝伤损 | 轨腰 | 3 | 距京端反向进站信号机接头6.6米 | 一级伤损 | 无 |  | 无伤 |  |  |  |  | 2022.6.8 |  | 苏多虎 |  |  | 普铁
273 | 10925 | 2022 | 6 | 7 | 杭州工务段 | 沪昆线 | 下 | 左 | K266+707 |  | 轨头伤损 | 轨头内中 | 12 | 诸暨普速场15#岔心 | 一级伤损 | 有 | 更换 | 设备已更换 |  |  |  | 6.14晚线路工区更换N15岔心，无数据 | 2022.6.14 |  | 刘文消 |  |  | 普铁
274 | 10925 | 2022 | 6 | 11 | 杭州工务段 | 沪昆线 | 上 | 左 | K222+144-K222+126 |  | 轨头伤损 | 轨头中内 | 30*35 | 连续擦伤（5月14日已下关注） | 一级伤损 | 有 | 监控 | 轻伤 |  |  |  | 沪端9木上轨头鱼鳞伤深7MM | 2022.6.14 |  | 李晓坤 | 对比更换 | 202207 | 普铁
275 | 10925 | 2022 | 6 | 12 | 宁波工务段 | 萧甬线 | 下 | 左 | K127+813 |  | 轨头伤损 | 轨头中内 | 10 | 慈城5#岔直基本轨 | 一级伤损 | 无 |  | 无伤 |  |  |  |  | 2022.6.22 |  | 朱立宏 |  |  | 普铁
276 | 10925 | 2022 | 6 | 13 | 杭州工务段 | 沪昆绕行线 | 上 | 左 | K4+166 |  | 轨头伤损 | 轨头中内 | 30*35 | 南星桥26#岔直基本轨 | 一级伤损 | 有 | 监控 | 轻伤 |  |  |  | 沪端第4-7枕轨头内侧鱼鳞伤深7MM | 2022.6.17 |  | 李晓坤 | 对比更换 | 202209 | 普铁
277 | 10925 | 2022 | 6 | 27 | 杭州工务段 | 宣杭线 | 下 | 右 | K122+458 |  | 轨头伤损 | 轨头内侧 | 12 | 宣端2.8米有一个焊缝。杭端1.4米有2个导线孔 | 一级伤损 | 无 |  | 无伤 |  |  |  |  | 2022.6.30 |  | 张培星 |  |  | 普铁
278 | 10926 | 2022 | 6 | 5 | 蚌埠工务段 | 京沪线 | 下 | 左 | K1024+283 |  | 轨头伤损 | 轨头外中 | 10 | 京端11.2米有一导孔 | 一级伤损 | 无 |  | 无伤 |  |  |  |  | 2022.6.16 |  | 苏多虎 |  |  | 普铁
279 | 10928 | 2022 | 6 | 6 | 上海工务段 | 京沪线 | 上 | 左 | K1327+476 |  | 轨头伤损 | 轨头内侧 | 8 | 距京端导线孔179.3米，沪端导线孔18.7米 | 一级伤损 | 无 |  | 无伤 |  |  |  |  | 2022.6.13 |  | 毛永胜 |  |  | 普铁
280 | 10928 | 2022 | 6 | 11 | 徐州工务段 | 陇海线 | 下 | 右 | K74+237 |  | 焊缝伤损 | 轨头中部 | 10 | 距连端2个导孔10.2米 | 一级伤损 | 有 | 监控 | 未到轻伤 |  |  |  | 焊缝轨头表面轻微鱼鳞起皮 | 2022.6.16 |  | 朱立宏 |  |  | 普铁
281 | 10928 | 2022 | 6 | 21 | 蚌埠工务段 | 符夹线 | 下 | 右 | K67+092 |  | 轨头伤损 | 轨头外中内侧 | 10 | 萧县12#岔心 | 一级伤损 | 有 | 更换 | 重伤 |  |  |  | 重伤 | 2022.6.28 |  | 赵军 |  |  | 普铁
282 | 10928 | 2022 | 6 | 22 | 蚌埠工务段 | 青阜线 | 上 | 左 | K47+237 | 阜端 | 螺孔裂纹 | 1D | 3 | 青町53#岔直基本轨与直导轨接头 | 一级伤损 | 无 |  | 无伤 |  |  |  |  | 2022.7.1 |  | 刘文消 |  |  | 普铁
283 | 10922 | 2022 | 7 | 25 | 上海高铁基础设施段 | 沪宁城际 | 上 | 右 | K164+920 |  | 轨头伤损 | 轨头中心 | 10 | 常州城际场12#岔直基本轨 | 二级伤损 | 有 | 监控 | 轻伤 |  |  |  | 轨面鱼鳞伤深度7.8mm（原已判轻伤监控） | 2022.7.29 |  | 苏多虎 |  |  | 高铁
284 | 10924 | 2022 | 7 | 8 | 徐州工务段 | 京沪线 | 下 | 右 | K766+543 |  | 焊缝伤损 | 轨腰 | 6 | 利国2#尖轨跟焊缝，3月已下一级现有发展。（加固接头焊缝） | 一级伤损 | 有 | 更换 | 重伤 |  |  |  | 轨头下颚核伤5*6mm重伤（当量∮3-5dB，位移4-5.5格） | 2022.7.14 |  | 赵军 |  |  | 普铁
285 | 10924 | 2022 | 7 | 23 | 徐州工务段 | 陇海线 | 上 | 右 | K119+625 |  | 焊缝伤损 | 轨腰 | 3 | 新沂西Ⅰ场105#岔后焊缝 | 一级伤损 | 无 |  | 无伤 |  |  |  | 现场复核无伤损，线路养护状态良好 | 2022.7.26 |  | 李晓坤 |  |  | 普铁
286 | 10924 | 2022 | 7 | 23 | 徐州工务段 | 夹北线 | 上 | 右 | K10+240 | 夹端 | 螺孔裂纹 | 1D | 5 | 杨屯27#岔前普通接头 | 一级伤损 | 无 |  | 无伤 |  |  |  | 现场复核无伤损，线路养护状态良好 | 2022.7.26 |  | 赵军 |  |  | 普铁
287 | 10924 | 2022 | 7 | 23 | 徐州工务段 | 夹北线 | 上 | 左 | K17+406 |  | 焊缝伤损 | 轨头中间 | 10 | 周宅子7#直护轨基本轨加固焊缝 | 一级伤损 | 有 | 更换 | 重伤 |  |  |  | 现场复核轨头核伤 | 2022.7.27 |  | 赵军 |  |  | 普铁
288 | 10924 | 2022 | 7 | 26 | 蚌埠工务段 | 宿淮线 | 上 | 右 | K2+124 |  | 焊缝伤损 | 焊缝内测 | 10*8 | 伤损距符离集28#岔后普通接头25.530米 | 一级伤损 | 无 |  | 无伤 |  |  |  |  | 2022.8.8 |  | 陈林 |  |  | 普铁
289 | 10924 | 2022 | 7 | 26 | 蚌埠工务段 | 京沪线 | 下 | 左 | K917+498 |  | 焊缝伤损 | 轨腰 | 5 | 唐南集9#基本轨焊缝 | 一级伤损 | 无 |  | 无伤 |  |  |  |  | 2022.8.2 |  | 赵军 |  |  | 普铁
290 | 10924 | 2022 | 7 | 26 | 蚌埠工务段 | 京沪线 | 下 | 右 | K992+238 |  | 焊缝伤损 | 焊缝中间 | 10*10 | 风阳6#道岔尖轨跟焊缝 | 一级伤损 | 无 |  | 无伤 |  |  |  |  | 2022.8.4 |  | 陈林 |  |  | 普铁
291 | 10925 | 2022 | 7 | 7 | 南京桥工段 | 宁芜线 | 单 | 右 | K38+362 |  | 焊缝伤损 | 轨腰 | 3 | 古雄114#岔后焊缝 | 一级伤损 | 有 | 监控 | 未到轻伤 |  |  |  | 疑似轨腰焊渣 | 2022.7.11 |  | 李晓坤 |  |  | 普铁
292 | 10925 | 2022 | 7 | 8 | 合肥工务段 | 淮南线 | 上 | 右 | K78+464 |  | 焊缝核伤 | 轨头内中 | 8*10 | 距淮端双墩集9#岔护基轨跟部焊缝约57.8米 | 二级伤损 | 有 | 更换 | 重伤 |  |  |  | 厂焊轨头核伤10*10MM | 2022.7.11 |  | 王长明 |  |  | 普铁
293 | 10925 | 2022 | 7 | 26 | 合肥工务段 | 淮南线 | 下 | 右 | K110+147 |  | 焊缝伤损 | 轨头内中 | 15 | 伤损距28#岔后接头216米(加固接头焊缝）现波形有发展 | 一级伤损 | 有 | 更换 | 重伤 |  |  |  | 焊缝轨头伤损φ3-4db | 2022.8.3 |  | 张培星 |  |  | 普铁
294 | 10925 | 2022 | 7 | 27 | 合肥工务段 | 淮南线 | 下 | 右 | K159+150 |  | 焊缝核伤 | 轨头下颚中心 | 10 | 巢湖7#尖轨跟焊缝 | 一级伤损 | 有 | 更换 | 重伤 |  |  |  | 焊缝伤损 φ3-4db | 2022.7.28 |  | 王长明 |  |  | 普铁
295 | 10926 | 2022 | 7 | 22 | 上海工务段 | 南何线 | 单 | 右 | K9+779 | 何端 | 螺孔裂纹 | 1B | 5 | 北郊1#岔前第2个普通接头 | 一级伤损 | 无 |  | 无伤 |  |  |  |  | 2022.7.27 |  | 张培星 |  |  | 普铁
296 | 10927 | 2022 | 7 | 24 | 新长工务段 | 宁启线 | 下 | 右 | K254+320 |  | 轨头伤损 | 轨头 | 13*16 | 宁端约59.4米有一导线孔或启端约0.8米有一导线孔 | 一级伤损 | 有 | 监控 | 未到轻伤 |  |  |  | 轨面剥离掉块 | 2022.8.4 |  | 王长明 |  |  | 高铁
297 | 10927 | 2022 | 7 | 29 | 宁波工务段 | 杭深线 | 下 | 左 | K304+161 |  | 焊缝伤损 | 轨头内侧 | 8*10 | 杭端约73.0米有两个导线孔或深端约78.9米有一导线孔 | 一级伤损 | 无 |  | 无伤 |  |  |  |  | 2022.8.5 |  | 王长明 |  |  | 高铁
298 | 10927 | 2022 | 7 | 31 | 宁波工务段 | 杭深线 | 下 | 左 | K512+763 |  | 焊缝伤损 | 轨头中心 | 8*9 | 距杭端雁荡山5#岔岔跟焊缝约72.0米（加固接头） | 一级伤损 | 有 | 监控 | 轻伤 |  |  |  | 直70:2.0-2.8 K2.5:1.0-2.8,DAC-7 | 2022.8.9 |  | 王长明 |  |  | 高铁
299 | 10928 | 2022 | 7 | 4 | 上海工务段 | 沪昆线 | 下 | 左 | K31+223 | 沪端 | 螺孔裂纹 | 1A | 5 | 七宝4#岔直护轨基本轨（注意多孔） | 一级伤损 | 无 |  | 无伤 |  |  |  |  | 2022.7.14 |  | 朱立宏 | 对比更换 | 202208 | 普铁
300 | 10928 | 2022 | 7 | 5 | 杭州工务段 | 沪昆线 | 下 | 右 | K191+871 |  | 轨头伤损 | 轨头内侧 | 12 | 笕桥4#岔直导轨 | 一级伤损 | 有 | 监控 | 轻伤发展 |  |  |  | N4道岔右直导轨距沪端铝焊4木处多处鱼鳞伤最深处9mm | 2022.7.11 |  | 张培星 | 对比更换 | 202210 | 普铁
301 | 10928 | 2022 | 7 | 7 | 杭州工务段 | 衢宁线 | 单 | 右 | K97+618 |  | 轨头伤损 | 轨头中部 | 10 | 距衢端导孔320米，距庆元端2个导孔348米 | 一级伤损 | 有 | 监控 | 未到轻伤 |  |  |  | 现场使用钢轨探伤仪定位后该处为工厂焊焊缝，单探头校对可疑波形为焊筋出波，排除伤损。 | 2022.7.15 |  | 朱立宏 | 对比更换 | 202209 | 普铁
302 | 10928 | 2022 | 7 | 19 | 宁波工务段 | 萧甬线 | 下 | 左 | K40+373 |  | 轨头伤损 | 轨头中内 | 10 | 距杭端导孔4.4米，距甬端3个导孔43.2米 | 一级伤损 | 无 |  | 无伤 |  |  |  |  | 2022.7.27 |  | 朱立宏 |  |  | 普铁
303 | 10928 | 2022 | 7 | 19 | 宁波工务段 | 萧甬线 | 下 | 左 | K103+200 |  | 轨头伤损 | 轨头内中 | 30*20 | 蜀山13#岔直基本轨 | 一级伤损 | 有 | 监控 | 轻伤 |  |  |  | 鱼鳞伤CH1:4.9-6.8,鄂校2.2-3.6 | 2022.7.26 |  | 刘文消 |  |  | 普铁
304 | 10928 | 2022 | 7 | 20 | 宁波工务段 | 北仑线 | 单 | 右 | k174+285 | 北端 | 螺孔裂纹 | 1C | 4 | 大碶1#岔前接头 | 一级伤损 | 有 | 更换 | 重伤 |  |  |  | 甬端1孔朝轨端下裂纹，单侧5毫米，CH4:5.4-5.6 | 2022.7.27 |  | 刘文消 |  |  | 普铁
305 | 10927 | 2022 | 8 | 4 | 上海高铁基础设施段 | 宁杭高铁 | 上 | 左 | K178+346 |  | 轨头擦伤 | 轨头 | 10*13 | 杭端约10.7米有一导线孔或宁端约29.8米有两个导线孔 | 一级伤损 | 有 | 监控 | 轻伤 |  |  |  | 连续擦伤长度1米，深度0.45mm | 2022.8.5 |  | 王长明 |  |  | 高铁
306 | 10922 | 2022 | 8 | 6 | 蚌埠工务段 | 合蚌客专 | 上 | 左 | K956+644 | 合端 | 轨腰伤损 | 轨端轨腰 | 5 | 合肥北城7#岔与5#岔之间的有缝接头，距合端有缝接头270米 | 一级伤损 | 无 |  | 无伤 |  |  |  |  | 2022.8.11 |  | 赵军 |  |  | 高铁
307 | 10928 | 2022 | 8 | 6 | 上海工务段 | 京沪线 | 上 | 左 | K1327+426 |  | 核伤 | 轨头中内 | 10*10 | 距京端无锡站进站信号机接头266.7M，距沪端80M有一个导线孔（2022.6.6下一级） | 二级伤损 | 有 | 更换 | 轻伤发展 |  |  |  |  | 2022.8.9 |  | 毛永胜 |  |  | 普铁
308 | 10928 | 2022 | 8 | 6 | 杭州工务段 | 沪昆线 | 上 | 右 | K163+428 | 昆端 | 轨腰伤损 | 轨端轨腰 | 6 | 长安镇10#岔前接头 | 一级伤损 | 无 |  | 无伤 |  |  |  |  | 2022.8.22 |  | 朱立宏 |  |  | 普铁
309 | 10928 | 2022 | 8 | 6 | 杭州工务段 | 沪昆线 | 上 | 右 | K162+196 |  | 轨头伤损 | 轨头中内 | 10*10 | 长安镇9#岔心 | 一级伤损 | 无 |  | 无伤 |  |  |  |  | 2022.8.22 |  | 朱立宏 |  |  | 普铁
310 | 10928 | 2022 | 8 | 6 | 上海工务段 | 沪昆线 | 上 | 右 | K67+195 |  | 轨头伤损 | 轨头中内 | 10*10 | 石湖荡10#岔直前导轨 | 一级伤损 | 有 | 更换 | 轻伤发展 |  |  |  |  | 2022.8.8 |  | 朱立宏 |  |  | 普铁
311 | 10928 | 2022 | 8 | 6 | 上海工务段 | 京沪线 | 上 | 右 | K1430+758 | 焊缝 | 核伤 | 轨头外中侧 | 5 | 距沪端一导孔3.2米，距京端一导孔12.2米。注意焊缝。（4月8日已下一级，伤损有发展。） | 一级伤损 | 无 |  | 无伤 |  |  |  |  | 2022.8.10 |  | 赵军 |  |  | 普铁
312 | 10924 | 2022 | 8 | 7 | 杭州工务段 | 沪昆线 | 上 | 左 | K474+370 |  | 焊缝伤损 | 轨头内中外 | 12 | 江山普速场12#岔后第2个焊缝（此焊缝昆端12.2米，沪端9米各有一个焊缝） | 一级伤损 | 无 |  | 无伤 |  |  |  |  | 2022.8.17 |  | 张培星 |  |  | 普铁
313 | 10924 | 2022 | 8 | 8 | 杭州工务段 | 沪昆线 | 上 | 左 | K319+424 |  | 焊缝伤损 | 轨头内侧 | 10 | 义乌西28#岔直尖轨跟焊缝 | 一级伤损 | 无 |  | 无伤 |  |  |  |  | 2022.8.24 |  | 朱立宏 | 对比更换 | 202210 | 普铁
314 | 10924 | 2022 | 8 | 8 | 杭州工务段 | 沪昆线 | 上 | 右 | K221+668 |  | 轨头伤损 | 轨头内侧 | 12 | 伤损距沪端萧山17#岔前普通接头45.6米 | 一级伤损 | 有 | 更换 | 轻伤发展 |  |  |  | 右曲上沪端第13-14砼上轨头内侧鱼鳞伤深9mm | 2022.8.24 |  | 张培星 |  |  | 普铁
315 | 10926 | 2022 | 8 | 8 | 南京桥工段 | 宁芜线 | 单 | 左 | K29+674 |  | 轨腰伤损 | 轨腰 | 5 | 西善桥8#尖轨 | 一级伤损 | 无 |  | 无伤 |  |  |  |  | 2022.8.10 |  | 赵军 |  |  | 普铁
316 | 10926 | 2022 | 8 | 8 | 芜湖工务段 | 宁芜线 | 单 | 左 | K63+452 | 宁端 | 螺孔裂纹 | 1C | 5 | 慈湖2#岔前普通接头 | 一级伤损 | 有 | 更换 | 重伤 |  |  |  | 8月19日线路工区对此处维修换轨 | 2022.8.8 |  | 赵军 |  |  | 普铁
317 | 10928 | 2022 | 8 | 8 | 蚌埠工务段 | 京沪线 | 上 | 右 | K900+613 | 沪端 | 螺孔裂纹 | 1C | 3 | 芦岭站XF信号机接头 | 一级伤损 | 无 |  | 无伤 |  |  |  |  | 2022.8.16 |  | 陈林 |  |  | 普铁
318 | 10928 | 2022 | 8 | 8 | 蚌埠工务段 | 京沪线 | 上 | 左 | K877+898 |  | 焊缝伤损 | 焊缝下鄂 | 5 | 宿州站6#道岔直导轨焊缝 | 一级伤损 | 无 |  | 无伤 |  |  |  |  | 2022.8.11 |  | 陈林 |  |  | 普铁
319 | 10928 | 2022 | 8 | 8 | 蚌埠工务段 | 京沪线 | 上 | 右 | K861+103 | 沪端 | 螺孔裂纹 | 1C | 3 | 符离集9#岔前接头 | 一级伤损 | 无 |  | 无伤 |  |  |  |  | 2022.8.16 |  | 陈林 |  |  | 普铁
320 | 10928 | 2022 | 8 | 8 | 徐州工务段 | 京沪线 | 上 | 右 | K803+983 | 京端 | 螺孔裂纹 | 1B | 5 | 徐州80号岔前接头 | 一级伤损 | 无 |  | 无伤 |  |  |  |  | 2022.8.16 |  | 毛永胜 |  |  | 普铁
321 | 10928 | 2022 | 8 | 8 | 徐州工务段 | 京沪线 | 下 | 右 | K790+160 | 京端 | 螺孔裂纹 | 1B | 3 | 茅村11#岔岔前接头 | 一级伤损 | 有 | 更换 | 重伤 |  |  |  | 京端一孔向二孔上斜裂5mm重伤,线路养护状态良好 | 2022.8.10 |  | 苏多虎 |  |  | 普铁
322 | 10924 | 2022 | 8 | 9 | 宁波工务段 | 萧甬线 | 下 | 左 | K32+524 | 轨头 | 核伤 | 轨头中外 | 10*10 | 距甬端导孔58米，距杭端焊缝198米，7月19日已下关注 | 一级伤损 | 有 | 更换 | 重伤 |  |  |  | 工厂焊轨头中外侧核伤：高度16MM，宽度16MM，距轨面8MM，CH9:1.0-3.0,CH8:1.0-2.0直校1.0-3.0 | 2022.8.17 |  | 朱立宏 |  |  | 普铁
323 | 10924 | 2022 | 8 | 9 | 宁波工务段 | 萧甬线 | 下 | 左 | K39+401 |  | 焊缝伤损 | 轨头中内 | 10*8 | 绍兴8#岔直基本轨 | 一级伤损 | 无 |  | 无伤 |  |  |  |  | 2022.8.14 |  | 朱立宏 |  |  | 普铁
324 | 10924 | 2022 | 8 | 9 | 宁波工务段 | 萧甬线 | 下 | 右 | K79+839 |  | 焊缝伤损 | 轨头中内 | 10 | 加固接头，距杭端导孔13.7米，距甬端2个导孔75米 | 一级伤损 | 有 | 加固 | 轻伤 |  |  |  | 气孔，焊缝轨头内侧3.2-4.4/DAC-7DB | 2022.8.15 |  | 朱立宏 | 对比更换 | 202211 | 普铁
325 | 10924 | 2022 | 8 | 10 | 杭州工务段 | 沪昆绕行线 | 上 | 右 | K0+611 |  | 轨头伤损 | 轨头中外 | 10*10 | 杭州站16#岔心 | 一级伤损 | 有 | 监控 | 轻伤 |  |  |  |  | 2022.8.18 |  | 朱立宏 |  |  | 普铁
326 | 10928 | 2022 | 8 | 11 | 徐州工务段 | 陇海线 | 上 | 左 | K26+269 | 连端 | 螺孔裂纹 | 2D | 3 | 盐坨19#岔尖轨后普通接头 | 一级伤损 | 无 |  | 无伤 |  |  |  | 复核为高低孔 | 2022.8.18 |  | 张培星 | 对比更换 | 202210 | 普铁
327 | 10928 | 2022 | 8 | 11 | 徐州工务段 | 陇海线 | 上 | 右 | K71+651 | 兰端 | 螺孔裂纹 | 1C | 3 | 东海县上行进站信号机接头 | 一级伤损 | 无 |  | 无伤 |  |  |  |  | 2022.8.18 |  | 李晓坤 | 对比更换 | 202209 | 普铁
328 | 10927 | 2022 | 8 | 15 | 杭州工务段 | 宁杭高铁 | 下 | 左 | K254+483 | 宁端 | 螺孔裂纹 | 1C | 3 | 杭州东宁杭甬场302#岔岔前引轨接头 | 一级伤损 | 无 |  | 无伤 |  |  |  |  | 2022.8.26 |  | 王长明 | 对比更换 | 202210 | 高铁
329 | 10924 | 2022 | 8 | 19 | 芜湖工务段 | 宣杭线 | 上 | 左 | K34+258 |  | 焊缝伤损 | 轨头下颚中部 | 10 | 十字铺17#岔直护轨基本轨 | 一级伤损 | 无 |  | 无伤 |  |  |  |  | 2022.8.22 |  | 朱立宏 |  |  | 普铁
330 | 10924 | 2022 | 8 | 19 | 芜湖工务段 | 宣杭线 | 上 | 右 | K0+013 |  | 轨底伤损 | 轨底 | 5 | 宣城226#岔心 | 一级伤损 | 无 |  | 无伤 |  |  |  |  | 2022.8.23 |  | 朱立宏 |  |  | 普铁
331 | 10924 | 2022 | 8 | 19 | 芜湖工务段 | 皖赣线 | 上 | 左 | K1+881 |  | 焊缝伤损 | 轨头下颚中内 | 10 | 加固接头，八里湾3#岔直尖轨 | 一级伤损 | 有 | 加固 | 轻伤 |  |  |  | 现场已穿夹 | 2022.8.23 |  | 朱立宏 |  |  | 普铁
332 | 10924 | 2022 | 8 | 19 | 芜湖工务段 | 皖赣线 | 下 | 右 | K1+649 |  | 轨头伤损 | 轨头内侧 | 12 | 火龙岗方向26.2米有一个焊缝，八里湾方向4米有一个导线孔 | 一级伤损 | 有 | 监控 | 轻伤 |  |  |  |  | 2022.8.23 |  | 张培星 |  |  | 普铁
333 | 10924 | 2022 | 8 | 19 | 芜湖工务段 | 皖赣线 | 下 | 左 | K3+241 | 芜端 | 螺孔裂纹 | 1B | 5 | 八里湾22#岔前接头（图中公里有误） | 一级伤损 | 无 |  | 无伤 |  |  |  |  | 2022.9.8 |  | 张培星 |  |  | 普铁
334 | 10924 | 2022 | 8 | 21 | 芜湖工务段 | 皖赣线 | 下 | 左 | K46+495 | 芜端 | 螺孔裂纹 | 1B | 3 | 巷口桥进站信号机接头 | 一级伤损 | 无 |  | 无伤 |  |  |  |  | 2022.9.6 |  | 张培星 |  |  | 普铁
335 | 10926 | 2022 | 8 | 22 | 合肥工务段 | 淮南线 | 下 | 右 | K72+440 | 轨头 | 核伤 | 轨头中间内外侧 | 10 | 淮端16.6M芜端60.2M各有一个导线孔 | 一级伤损 | 无 |  | 无伤 |  |  |  |  | 2022.8.25 |  | 李晓坤 |  |  | 普铁
336 | 10924 | 2022 | 8 | 23 | 杭州工务段 | 沪昆线 | 上 | 右 | K163+327 |  | 焊缝伤损 | 轨头中部 | 10 | 长安镇8#岔前焊缝 | 一级伤损 | 无 |  | 无伤 |  |  |  |  | 2022.8.29 |  | 朱立宏 |  |  | 普铁
337 | 10926 | 2022 | 8 | 23 | 合肥工务段 | 淮南线 | 下 | 右 | K160+198-K160+199 |  | 轨头伤损 | 轨头中间内侧 | 30*35 | 巢湖12#岔直导轨（连续擦伤） | 一级伤损 | 有 | 更换 | 重伤 |  |  |  | 12#岔直导轨轨面鱼鳞伤深11mm | 2022.8.23 |  | 李晓坤 |  |  | 普铁
338 | 10928 | 2022 | 8 | 24 | 上海工务段 | 京沪线 | 下 | 右 | K1270+057 | 京端 | 螺孔裂纹 | 1C | 3 | 奔牛站6#岔前接头 | 一级伤损 | 无 |  | 无伤 |  |  |  |  | 2022.8.30 |  | 陈林 |  |  | 普铁
339 | 10922 | 2022 | 9 | 3 | 芜湖工务段 | 宁芜线 | 单 | 左 | K81+981 |  | 焊缝核伤 | 轨头内中侧 | 10 | 距宁端普通接头10.9米，距芜端一导孔36.3米。 | 二级伤损 | 有 | 监控 | 轻伤 |  |  |  | 宁端焊缝轨面鱼鳞伤测深7mm▲ | 2022.9.8 |  | 赵军 | 对比更换 | 202210 | 普铁
340 | 10922 | 2022 | 9 | 3 | 南京桥工段 | 京沪三线 | 单 | 左 | K1151+291 |  | 焊缝伤损 | 轨头轨腰 | 5 | 南京6#岔趾直股引轨 | 一级伤损 | 有 | 监控 | 未到轻伤 |  |  |  | 现场检查未发现可疑波形，疑似探伤车检查到本侧焊筋台阶出波。 | 2022.9.27 |  | 赵军 |  |  | 普铁
341 | 10922 | 2022 | 9 | 3 | 南京桥工段 | 宁芜线 | 单 | 右 | K13+709 |  | 轨底伤损 | 轨底 | 5 | 距芜端一导孔4.8米，距宁端一导孔8.5米。 | 一级伤损 | 无 |  | 无伤 |  |  |  | 复核为工厂焊 | 2022.9.9 |  | 赵军 |  |  | 普铁
342 | 10922 | 2022 | 9 | 3 | 南京桥工段 | 宁芜线 | 单 | 左 | K29+664 |  | 焊缝伤损 | 轨头内中侧 | 5 | 西善桥8#岔趾直股引轨 | 一级伤损 | 无 |  | 无伤 |  |  |  | 焊缝下颚不规则 | 2022.9.7 |  | 赵军 |  |  | 普铁
343 | 10922 | 2022 | 9 | 4 | 合肥工务段 | 淮南线 | 上 | 左 | K85+490-K85+489 |  | 轨头伤损 | 轨头中间内侧 | 30*35 | 连续擦伤 | 一级伤损 | 有 | 监控 | 轻伤 |  |  |  |  | 2022.9.7 |  | 李晓坤 |  |  | 普铁
344 | 10925 | 2022 | 9 | 4 | 上海工务段 | 京沪线 | 上 | 左 | K1234+161 |  | 焊缝伤损 | 轨头外侧 | 8 | 沪端16.4M京端174.5M各有一个导线孔 | 一级伤损 | 有 | 监控 | 未到轻伤 |  |  |  | 铝焊接头外侧下颚焊瘤 | 2022.9.14 |  | 李晓坤 |  |  | 普铁
345 | 10922 | 2022 | 9 | 5 | 阜阳工务段 | 阜淮线 | 上 | 左 | K92+670 |  | 焊缝伤损 | 轨头内测 | 5 | 距淮端一导孔37米，距阜端一焊缝8米。 | 一级伤损 | 无 |  | 无伤 |  |  |  | 经复核该处无伤波无损伤 | 2022.9.15 |  | 赵军 |  |  | 普铁
346 | 10925 | 2022 | 9 | 5 | 徐州工务段 | 京沪线 | 上 | 右 | K802+120 | 沪端 | 轨腰伤损 | 接头轨端 | 10 | 徐州109#-115#复式交分道岔之间接头（1道开车经由） | 二级伤损 | 无 |  | 无伤 |  |  |  | 现场复核无伤损，线路养护状态良好 | 2022.9.8 |  | 李晓坤 |  |  | 普铁
347 | 10925 | 2022 | 9 | 5 | 徐州工务段 | 京沪线 | 上 | 右 | K847+989 |  | 焊缝伤损 | 轨头内侧 | 10 | 夹沟6#岔后焊缝 | 一级伤损 | 无 |  | 无伤 |  |  |  | 现场复核无伤损，线路养护状态良好 | 2022.9.14 |  | 李晓坤 |  |  | 普铁
348 | 10922 | 2022 | 9 | 6 | 阜阳工务段 | 青阜线 | 下 | 右 | K141+437 |  | 焊缝伤损 | 轨腰 | 5 | 阜北一场1129#岔趾直股引轨 | 一级伤损 | 有 | 监控 | 未到轻伤 |  |  |  | 现场复核排查为焊缝轨腰焊渣 | 2022.9.8 |  | 赵军 |  |  | 普铁
349 | 10922 | 2022 | 9 | 6 | 阜阳工务段 | 京九线 | 上 | 右 | K860+248 |  | 焊缝伤损 | 轨头中间外侧 | 10 | 京端79.8M九端15.3M各有一个导线孔 | 一级伤损 | 无 |  | 无伤 |  |  |  | 现场复核为现场气压焊，校对无异常波形。 | 2022.9.14 |  | 李晓坤 |  |  | 普铁
350 | 10925 | 2022 | 9 | 6 | 徐州工务段 | 陇海线 | 下 | 左 | K307+412 |  | 焊缝伤损 | 焊缝下颚 | 3 | 砀山8#岔前焊缝 | 一级伤损 | 有 | 监控 | 轻伤 |  |  |  | 现场复核焊缝点状伤损，轻伤加强监控，线路养护状态良好 | 2022.9.7 |  | 陈林 | 对比更换 | 202210 | 普铁
351 | 10922 | 2022 | 9 | 8 | 阜阳工务段 | 阜淮线 | 下 | 右 | K11+092 |  | 焊缝伤损 | 轨头外侧 | 10 | 袁寨20#岔前焊缝 | 一级伤损 | 无 |  | 无伤 |  |  |  |  | 2022.9.20 |  | 李晓坤 |  |  | 普铁
352 | 10922 | 2022 | 9 | 9 | 合肥工务段 | 淮南线 | 下 | 右 | K85+220 |  | 焊缝伤损 | 轨腰 | 10 | 大包郢线路所6#岔后第二个焊缝距淮端6#岔直护基本轨根部焊缝10.3M | 二级伤损 | 有 | 监控 | 未到轻伤 |  |  |  | 现场8c仪器前37度出波2.7-2.5,距轨面深度50MM处焊筋边焊渣，1010S焊缝探伤仪K1探头检查，波形偏轨腰内侧无位移，无横向宽度，达不到轻伤标准，工区监控。 | 2022.9.11 |  | 李晓坤 |  |  | 普铁
353 | 10926 | 2022 | 9 | 12 | 合肥工务段 | 合福高速 | 下 | 左 | K981+446 |  | 轨头伤损 | 轨头中间 | 10 | 合端8.5米；福端30.2米各有一导孔 | 一级伤损 | 有 | 监控 | 轻伤 |  |  |  |  | 2022.9.16 |  | 苏多虎 | 对比更换 | 2022.11 | 高铁
354 | 10927 | 2022 | 9 | 12 | 宁波工务段 | 萧甬线 | 下 | 右 | K92+928 |  | 轨头伤损 | 轨头中间 | 10 | 余姚西1#岔曲基本轨（8月已下关注） | 一级伤损 | 有 | 更换 | 重伤 |  |  |  | 鱼鳞伤损深度12毫米，CH1:5.0-6.4,CH2:1.0-2.5,鄂校：1.8-3.2，直校1.0-2.2 | 2022.9.22 |  | 张培星 |  |  | 普铁
355 | 10927 | 2022 | 9 | 12 | 宁波工务段 | 萧甬线 | 下 | 左 | K104+257 |  | 轨头伤损 | 轨头中间 | 10 | 蜀山16#岔曲基本轨 | 一级伤损 | 无 |  | 无伤 |  |  |  |  | 2022.9.20 |  | 张培星 |  |  | 普铁
356 | 10927 | 2022 | 9 | 12 | 宁波工务段 | 萧甬线 | 下 | 右 | K105+653 |  | 轨头伤损 | 轨头内侧 | 12 | 萧端0.9米有一个焊缝，甬端63米有一个导线孔 | 一级伤损 | 无 |  | 无伤 |  |  |  |  | 2022.9.20 |  | 张培星 |  |  | 普铁
357 | 10927 | 2022 | 9 | 13 | 宁波工务段 | 萧甬线 | 上 | 右 | K65+294 |  | 焊缝伤损 | 轨底 | 5 | 上虞7#岔前焊缝 | 一级伤损 | 无 |  | 无伤 |  |  |  |  | 2022.9.19 |  | 朱立宏 |  |  | 普铁
358 | 10927 | 2022 | 9 | 13 | 杭州工务段 | 宣杭线 | 上 | 右 | K161+560 |  | 焊缝伤损 | 轨头内中 | 12 | 杭端32米有一个导线孔，宣端24.9米有一个焊缝 | 一级伤损 | 无 |  | 无伤 |  |  |  |  | 2022.9.20 |  | 张培星 |  |  | 普铁
359 | 10926 | 2022 | 9 | 14 | 杭州工务段 | 杭昌高速 | 上 | 右 | K115+822 |  | 轨头伤损 | 轨头内侧 | 10 | 杨村桥线路所2#岔直股尖轨 | 一级伤损 | 无 |  | 无伤 |  |  |  |  | 2022.9.16 |  | 苏多虎 |  |  | 高铁
360 | 10926 | 2022 | 9 | 15 | 杭州工务段 | 杭昌高速 | 上 | 右 | K2+693-K2+623 |  | 轨头伤损 | 轨头中间 | 10 | 区间轨头连续擦伤 | 一级伤损 | 有 | 更换 | 轻伤 |  |  |  |  | 2022.9.23 |  | 苏多虎 |  |  | 高铁
361 | 10926 | 2022 | 9 | 15 | 杭州工务段 | 杭昌高速 | 下 | 右 | K4+059-K4+141 |  | 轨头伤损 | 轨头中间 | 10 | 区间轨头连续擦伤 | 一级伤损 | 有 | 监控 | 未到轻伤 |  |  |  |  | 2022.9.23 |  | 苏多虎 |  |  | 高铁
362 | 10928 | 2022 | 9 | 15 | 淮安高铁基础设施段 | 连镇客专 | 上 | 右 | K318+932 |  | 轨底伤损 | 轨底 | 3 | 镇端约19.8米有一导线孔或连端约33.8米有一导线孔（小公里方向约1.97米还有一处） | 一级伤损 | 无 |  | 无伤 |  |  |  |  | 2022.9.21 |  | 王长明 |  |  | 高铁
363 | 10927 | 2022 | 9 | 16 | 芜湖工务段 | 宣杭线 | 下 | 左 | K0+392 |  | 核伤 | 轨头中部 | 10 | 宣城228#岔直尖轨（图中里程有误差） | 一级伤损 | 无 |  | 无伤 |  |  |  |  | 2022.9.22 |  | 朱立宏 |  |  | 普铁
364 | 10928 | 2022 | 9 | 17 | 新长工务段 | 宁启线 | 上 | 右 | K264+329-K264+317 |  | 轨头擦伤 | 轨头 | 10*13 | 连续擦伤 | 一级伤损 | 有 | 监控 | 未到轻伤 |  |  |  |  | 2022.9.29 |  | 王长明 |  |  | 高铁
365 | 10928 | 2022 | 9 | 18 | 新长工务段 | 宁启线 | 上 | 右 | K260+341-K260+327 |  | 轨头擦伤 | 轨头 | 10*13 | 距宁端陈桥线路所6#岔岔前焊缝约124.4米 | 一级伤损 | 有 | 监控 | 未到轻伤 |  |  |  |  | 2022.9.22 |  | 王长明 | 对比更换 | 202211 | 高铁
366 | 10922 | 2022 | 9 | 19 | 合肥工务段 | 淮南线 | 下 | 左 | K129+924 |  | 焊缝伤损 | 轨头内测 | 5 | 烔炀河3#岔后焊缝 | 一级伤损 | 无 |  | 无伤 |  |  |  |  | 2022.9.21 |  | 赵军 |  |  | 普铁
367 | 10922 | 2022 | 9 | 19 | 合肥工务段 | 淮南线 | 下 | 右 | K155+715 |  | 焊缝伤损 | 轨头中间 | 5 | 巢湖西17#岔后焊缝 | 一级伤损 | 有 | 加固 | 轻伤 |  |  |  |  | 2022.9.21 |  | 赵军 |  |  | 普铁
368 | 10922 | 2022 | 9 | 19 | 芜湖工务段 | 宁芜线 | 上 | 左 | K105+245 |  | 焊缝伤损 | 轨头中间 | 5 | 芜湖东3场478#岔趾直股引轨 | 一级伤损 | 无 |  | 无伤 |  |  |  |  | 2022.9.22 |  | 赵军 |  |  | 普铁
369 | 10926 | 2022 | 9 | 22 | 上海高铁基础设施段 | 京沪高铁 | 下 | 左 | K1187+866 |  | 焊缝伤损 | 轨底 | 3 | 沪端32.8米有两导孔 | 一级伤损 | 有 | 监控 | 未到轻伤 |  |  |  | 焊筋台阶 | 2022.9.27 |  | 苏多虎 |  |  | 高铁
370 | 10928 | 2022 | 9 | 22 | 新长工务段 | 宁启线 | 下 | 右 | K254+281 |  | 轨头擦伤 | 轨头 | 10*13 | 宁端约20.9米有一导线孔或启端约14.1米有一导线孔（2022.07.24日已发关注） | 一级伤损 | 有 | 监控 | 未到轻伤 |  |  |  |  | 2022.9.22 |  | 王长明 |  |  | 高铁
371 | 10925 | 2022 | 9 | 22 | 徐州工务段 | 陇海线 | 上 | 右 | K188+899 |  | 焊缝伤损 | 焊缝内测 | 10*10 | 大许家站7#岔趾焊缝 | 一级伤损 | 有 | 打磨 | 未到轻伤 |  |  |  | 现场复核为轨头颚部外观有凹陷，后期打磨处理，线路养护状态良好。 | 2022.9.26 |  | 陈林 |  |  | 普铁
372 | 10925 | 2022 | 9 | 22 | 徐州工务段 | 符夹线 | 下 | 左 | K91+812 |  | 焊缝核伤 | 轨头中间 | 12 | 距杨屯方向导线孔4.2米，距夹端右股单接头38.5米 | 一级伤损 | 有 | 更换 | 重伤 |  |  |  | 铝焊接头轨头核伤E通道，线路养护状态良好 | 2022.9.27 |  | 毛永胜 |  |  | 普铁
373 | 10925 | 2022 | 9 | 23 | 徐州工务段 | 夹北线 | 上 | 右 | K8+183 |  | 螺孔裂纹 | 轨撑孔 | 5 | 杨屯4号岔心 | 一级伤损 | 无 |  | 无伤 | [6 empty] | 毛永胜 |  |  | 普铁
374 | 10925 | 2022 | 9 | 23 | 徐州工务段 | 夹北线 | 上 | 左 | K15+814 |  | 焊缝伤损 | 轨头中间 | 10 | 周宅子22直护基本轨焊缝 | 一级伤损 | 有 | 更换 | 重伤 |  |  |  | 22#岔直护基本轨铝热焊缝核伤E通道，线路养护状态良好 | 2022.9.26 |  | 毛永胜 |  |  | 普铁
375 | 10922 | 2022 | 9 | 24 | 上海高铁基础设施段 | 沪宁城际 | 上 | 左 | K273+479 |  | 焊缝伤损 | 轨头中间 | 10 | 宝华山8#岔尖轨根焊缝 | 一级伤损 | 有 | 监控 | 轻伤 |  |  |  |  | 2022.9.28 |  | 李晓坤 |  |  | 高铁
376 | 10922 | 2022 | 9 | 24 | 上海高铁基础设施段 | 仙宁线 | 上 | 左 | K288+700 |  | 焊缝伤损 | 轨头内侧 | 10 | 仙林5#岔趾焊缝 | 一级伤损 | 无 |  | 无伤 |  |  |  |  | 2022.9.25 |  | 李晓坤 |  |  | 高铁
377 | 10925 | 2022 | 9 | 24 | 蚌埠工务段 | 京沪线 | 下 | 左 | K876+234 |  | 焊缝伤损 | 轨头外侧 | 10 | 距宿州9#岔后焊缝129米，距京端普通接头7米。 | 一级伤损 | 无 |  | 无伤 |  |  |  |  | 2022.9.27 |  | 赵军 |  |  | 普铁
378 | 10922 | 2022 | 9 | 25 | 合肥工务段 | 合武绕行线 | 下 | 左 | K4+775-K4+777 |  | 轨头伤损 | 轨头中间内侧 | 30*35 | 连续擦伤 | 一级伤损 | 有 | 监控 | 轻伤发展 |  |  |  |  | 2022.9.28 |  | 李晓坤 | 对比更换 | 202211 | 普铁
379 | 10925 | 2022 | 9 | 25 | 蚌埠工务段 | 京沪线 | 下 | 右 | K1028+560 |  | 轨底伤损 | 焊缝轨底 | 3 | 明光站15#岔前焊缝 | 一级伤损 | 无 |  | 无伤 |  |  |  |  | 2022.9.28 |  | 陈林 |  |  | 普铁
380 | 10925 | 2022 | 9 | 25 | 蚌埠工务段 | 京沪线 | 下 | 左 | K1069+134 |  | 焊缝伤损 | 轨头内测 | 10*10 | 张八岭站3#岔后第二个焊缝 | 一级伤损 | 无 |  | 无伤 |  |  |  |  | 2022.9.27 |  | 陈林 |  |  | 普铁
381 | 10925 | 2022 | 9 | 25 | 南京桥工段 | 京沪线 | 下 | 左 | K1148+385 |  | 焊缝伤损 | 轨头内测 | 10 | 距沪端一焊缝12米 | 一级伤损 | 有 | 监控 | 未到轻伤 |  |  |  | 现场检查未发现可疑波形，疑似探伤车检查到本侧焊筋台阶出波。 | 2022.9.27 |  | 赵军 |  |  | 普铁
382 | 10925 | 2022 | 9 | 26 | 上海工务段 | 京沪线 | 下 | 右 | K1341+757 |  | 轨底伤损 | 焊缝轨底 | 3 | 硕放站3#岔前焊缝 | 一级伤损 | 无 |  | 无伤 |  |  |  | 经复核该处无伤波无损伤 | 2022.9.27 |  | 陈林 |  |  | 普铁
383 | 10924 | 2022 | 10 | 9 | 上海工务段 | 沪昆线 | 下 | 右 | K32+700 |  | 焊缝伤损 | 轨头下颚中内 | 8 | 昆端11.9米有一焊头 | 一级伤损 | 无 |  | 无伤 |  |  |  |  | 2022.10.18 |  | 苏多虎 |  |  | 普铁
384 | 10924 | 2022 | 10 | 9 | 上海工务段 | 沪昆线 | 下 | 右 | K37+051 | 沪端 | 螺孔裂纹 | 1C | 3 | 距李家塘14#岔直护轨基本轨加固接头58.8米 | 一级伤损 | 无 |  | 无伤 |  |  |  |  | 2022.10.18 |  | 苏多虎 |  |  | 普铁
385 | 10924 | 2022 | 10 | 9 | 上海工务段 | 京沪线 | 上 | 右 | K1456+671 |  | 焊缝伤损 | 轨头下颚中间 | 8 | 上海西11#岔曲基本轨（9#岔-11#岔渡线，3道经由，图中里程有误） | 一级伤损 | 无 |  | 无伤 |  |  |  |  | 2022.10.12 |  | 苏多虎 |  |  | 普铁
386 | 10924 | 2022 | 10 | 10 | 杭州工务段 | 沪昆线 | 下 | 右 | K361+039 |  | 焊缝伤损 | 轨头中间 | 10 | 距金华401#岔后沪端第一个普通接头12米 | 一级伤损 | 有 | 监控 | 未到轻伤 |  |  |  | 现场校对铝热焊焊头昆端本侧焊筋边有可疑波形现场校对达不到轻伤标准 | 2022.10.18 |  | 赵军 |  |  | 普铁
387 | 10922 | 2022 | 10 | 13 | 合肥工务段 | 双岭联络线 | 上 | 右 | K0+910 |  | 焊缝伤损 | 轨腰 | 5 | 距龙山线路所方向一导孔18米 | 一级伤损 | 无 |  | 无伤 |  |  |  |  | 2022.10.18 |  | 赵军 |  |  | 高铁
388 | 10922 | 2022 | 10 | 13 | 合肥工务段 | 京港高速 | 上 | 左 | K1131+457 |  | 焊缝伤损 | 轨腰 | 5 | 距京端一导孔29米 | 一级伤损 | 无 |  | 无伤 |  |  |  |  | 2022.10.18 |  | 赵军 |  |  | 高铁
389 | 10922 | 2022 | 10 | 13 | 合肥工务段 | 沪蓉线 | 上 | 左 | K459+665 |  | 焊缝伤损 | 轨腰 | 5 | 合肥南105#基本轨焊缝 | 一级伤损 | 无 |  | 无伤 |  |  |  |  | 2022.10.18 |  | 赵军 |  |  | 高铁
390 | 10925 | 2022 | 10 | 13 | 蚌埠工务段 | 京沪线 | 上 | 右 | K877+887 |  | 焊缝伤损 | 轨腰 | 6 | 宿州8#岔直导轨，伤损位于轨头下颚（站改，进站第一组岔） | 一级伤损 | 有 | 更换 | 轻伤 |  |  |  | 实际现场判轻伤，误输入重伤标记。 | 2022.10.15 |  | 朱立宏 |  |  | 普铁
391 | 10925 | 2022 | 10 | 13 | 徐州工务段 | 京沪线 | 上 | 左 | K809+688 |  | 焊缝伤损 | 轨底 | 3 | 高家营11#岔趾焊缝 | 一级伤损 | 有 | 监控 | 未到轻伤 |  |  |  | 轨底焊缝边缘存在轻微焊瘤形成回波，线路养护状态良好 | 2022.10.19 |  | 张培星 |  |  | 普铁
392 | 10925 | 2022 | 10 | 13 | 徐州工务段 | 京沪线 | 上 | 右 | K802+077 | 京端 | 轨腰伤损 | 轨端轨腰 | 5 | 徐州49*55#岔间接头 | 一级伤损 | 有 | 更换 | 重伤 |  |  |  | 现场复核为轨端水平裂纹重伤 | 2022.10.18 |  | 张培星 |  |  | 普铁
393 | 10925 | 2022 | 10 | 13 | 徐州工务段 | 京沪线 | 下 | 右 | K782+594 | 京端 | 螺孔裂纹 | 1A | 5 | 前亭5#岔前普通接头 | 一级伤损 | 无 |  | 无伤 |  |  |  | 现场复核一孔受孔壁影响出现非螺孔裂纹回波，线路养护状态良好 | 2022.10.20 |  | 张培星 |  |  | 普铁
394 | 10926 | 2022 | 10 | 13 | 芜湖工务段 | 宁芜线 | 下 | 右 | K95+954 |  | 焊缝伤损 | 轨头下颚 | 5 | 宁端40米； 芜端59.4米各有一导孔 | 一级伤损 | 无 |  | 无伤 |  |  |  |  | 2022.10.17 |  | 苏多虎 |  |  | 普铁
395 | 10927 | 2022 | 10 | 14 | 杭州工务段 | 杭深线 | 下 | 右 | K174+400 |  | 轨头伤损 | 轨头中间 | 10*10 | 杭州南杭甬场203#道岔岔趾引轨 | 一级伤损 | 有 | 监控 | 未到轻伤 |  |  |  |  | 2022.10.18 |  | 陈林 |  |  | 高铁
396 | 10926 | 2022 | 10 | 14 | 合肥工务段 | 淮南线 | 上 | 左 | K97+909 |  | 焊缝伤损 | 轨头下颚外侧 | 10 | 芜端5.5米； 淮端63.5米各有一导孔 | 一级伤损 | 无 |  | 无伤 |  |  |  |  | 2022.10.18 |  | 苏多虎 |  |  | 普铁
397 | 10926 | 2022 | 10 | 14 | 合肥工务段 | 淮南线 | 上 | 左 | K85+715 |  | 轨头伤损 | 轨头 | 30 | 大包郢线路所4#岔曲导轨（2022.9.4已关注） | 一级伤损 | 有 | 监控 | 轻伤 |  |  |  |  | 2022.10.18 |  | 李晓坤 |  |  | 普铁
398 | 10926 | 2022 | 10 | 14 | 合肥工务段 | 淮南线 | 上 | 右 | K36+726 |  | 轨头伤损 | 轨头中间外侧 | 10 | 戴集14号岔心 | 一级伤损 | 无 |  | 无伤 |  |  |  |  | 2022.10.18 |  | 毛永胜 |  |  | 普铁
399 | 10926 | 2022 | 10 | 14 | 阜阳工务段 | 淮南线 | 上 | 左 | K5+110 |  | 轨头伤损 | 轨头中间内外侧 | 10 | 大通6号岔心 | 一级伤损 | 无 |  | 无伤 |  |  |  |  | 2022.10.18 |  | 毛永胜 |  |  | 普铁
400 | 10925 | 2022 | 10 | 14 | 徐州工务段 | 陇海线 | 下 | 右 | K224+854 |  | 轨头伤损 | 轨头内中外 | 20*50 | 徐州西5#岔直尖轨，轨头连续伤损 | 一级伤损 | 有 | 监控 | 未到轻伤 |  |  |  | 现场轨面鱼鳞出波未到轻伤，线路养护状态良好 | 2022.10.20 |  | 朱立宏 | 对比更换 | 202211 | 普铁
401 | 10925 | 2022 | 10 | 14 | 徐州工务段 | 陇海线 | 下 | 右 | K334+908 |  | 轨头伤损 | 轨头中内 | 10*10 | 夏邑县8#岔心 | 一级伤损 | 无 |  | 无伤 |  |  |  | 现场复核无伤损，线路养护状态良好 | 2022.10.18 |  | 朱立宏 |  |  | 普铁
402 | 10925 | 2022 | 10 | 14 | 徐州工务段 | 陇海线 | 下 | 右 | K334+978 |  | 焊缝伤损 | 轨头中内 | 12*10 | 夏邑县4#岔前焊缝，加固接头，缺陷位于轨头下颚焊筋处 | 一级伤损 | 有 | 监控 | 轻伤 |  |  |  | 原轻伤加固，线路养护状态良好 | 2022.10.18 |  | 朱立宏 |  |  | 普铁
403 | 10925 | 2022 | 10 | 14 | 徐州工务段 | 陇海线 | 上 | 左 | K241+540 | 兰端 | 螺孔裂纹 | 1B | 4 | 沙塘10#岔前接头 | 一级伤损 | 无 |  | 无伤 |  |  |  | 现场复核无伤损,线路养护状态良好 | 2022.10.24 |  | 张培星 |  |  | 普铁
404 | 10925 | 2022 | 10 | 16 | 徐州工务段 | 陇海线 | 下 | 左 | K90+184 | 兰端 | 螺孔裂纹 | 1C | 4 | 阿湖镇5#岔前接头 | 一级伤损 | 无 |  | 无伤 |  |  |  | 现场复核无伤损,线路养护状态良好 | 2022.10.25 |  | 朱立宏 |  |  | 普铁
405 | 10925 | 2022 | 10 | 16 | 徐州工务段 | 陇海线 | 上 | 右 | K7+233 |  | 轨头伤损 | 轨头内侧 | 10 | 连端3米有一个导线孔，兰端76.6米有一个焊缝 | 一级伤损 | 无 |  | 无伤 |  |  |  | 现场复核无伤损,线路养护状态良好 | 2022.10.19 |  | 张培星 |  |  | 普铁
406 | 10926 | 2022 | 10 | 16 | 阜阳工务段 | 京九线 | 下 | 右 | K889+927 |  | 焊缝伤损 | 轨头外侧 | 10 | 九端10.9米为下行进站信号机接头 | 一级伤损 | 无 |  | 无伤 |  |  |  |  | 2022.10.31 |  | 苏多虎 |  |  | 普铁
407 | 10927 | 2022 | 10 | 16 | 杭州工务段 | 沪昆高速 | 上 | 右 | K321+833 |  | 轨头伤损 | 轨头中内 | 10*10 | 金华杭长场514#道岔尖轨(8月已下关注） | 一级伤损 | 无 |  | 无伤 |  |  |  |  | 2022.10.20 |  | 陈林 |  |  | 高铁
408 | 10924 | 2022 | 10 | 17 | 杭州工务段 | 沪昆线 | 上 | 右 | K266+605 |  | 焊缝伤损 | 轨头外中侧 | 10 | 诸暨普速场5#岔前焊缝 | 一级伤损 | 有 | 更换 | 轻伤 |  |  |  | 沪端轨头外侧焊缝中心Φ3-7横孔当量（出波4.1-4.5）已轻伤监控 | 2022.10.20 |  | 赵军 |  |  | 普铁
409 | 10926 | 2022 | 10 | 19 | 阜阳工务段 | 京九线 | 下 | 右 | K775+881 |  | 焊缝伤损 | 轨腰 | 5 | 古城集5#岔岔趾直股引轨 | 一级伤损 | 无 |  | 无伤 |  |  |  |  | 2022.10.24 |  | 苏多虎 |  |  | 普铁
410 | 10926 | 2022 | 10 | 19 | 阜阳工务段 | 阜淮线 | 下 | 右 | K61+753 |  | 焊缝伤损 | 轨头中间内侧 | 12 | 淮端36M阜端40.4M各有一个导线孔（9月8日已下关注） | 二级伤损 | 有 | 更换 | 重伤 |  |  |  | 闪光焊中心距顶面12mm，作用边20mm，核宽11mm，核高10mm | 2022.10.21 |  | 李晓坤 |  |  | 普铁
411 | 10926 | 2022 | 10 | 20 | 合肥工务段 | 淮南线 | 下 | 右 | K80+235 |  | 轨头伤损 | 轨头中间 | 12 | 双墩集10#岔尖轨 | 一级伤损 | 无 |  | 无伤 |  |  |  |  | 2022.10.25 |  | 李晓坤 |  |  | 普铁
412 | 10926 | 2022 | 10 | 21 | 合肥工务段 | 淮南线 | 下 | 左 | K204+714 | 淮端 | 螺孔裂纹 | 1B | 3 | 距裕溪口淮端23#岔后焊缝43.5M | 一级伤损 | 无 |  | 无伤 |  |  |  |  | 2022.10.26 |  | 李晓坤 |  |  | 普铁
413 | 10927 | 2022 | 10 | 22 | 宁波工务段 | 金温线 | 上 | 左 | K145+420-K145+400 |  | 轨头伤损 | 擦伤 | 30*30 | 连续擦伤 | 一级伤损 | 有 | 更换 | 轻伤 |  |  |  | 轨面连续接触疲劳CH2:1.1-1.5,11月1日这段钢轨已计划更换 | 2022.10.30 |  | 毛永胜 |  |  | 高铁
414 | 10924 | 2022 | 10 | 22 | 杭州工务段 | 沪昆绕行线 | 下 | 左 | K7+146 |  | 焊缝伤损 | 轨头中间 | 10*10 | 南星桥102#岔前焊缝 | 一级伤损 | 无 |  | 无伤 |  |  |  | 沪绕下行K7+70米左股，南星桥N102道岔右岔前焊缝接头，沪端外侧轨头距焊缝中心约28MM处轨头下颚夹皮反射波形，1010S仪器K1出波1.8-2.1深度38-41MM处 | 2022.10.26 |  | 陈林 |  |  | 普铁
415 | 10924 | 2022 | 10 | 22 | 宁波工务段 | 萧甬线 | 下 | 左 | K81+780 |  | 轨头伤损 | 轨头外中侧 | 10 | 距萧端一导孔11米，疑似焊缝。 | 一级伤损 | 无 |  | 无伤 |  |  |  |  | 2022.10.31 |  | 赵军 |  |  | 普铁
416 | 10924 | 2022 | 10 | 22 | 宁波工务段 | 萧甬线 | 下 | 右 | K94+556 |  | 焊缝伤损 | 轨头内测 | 10 | 余姚西6#岔趾直股引轨 | 一级伤损 | 无 |  | 无伤 |  |  |  |  | 2022.10.24 |  | 赵军 |  |  | 普铁
417 | 10924 | 2022 | 10 | 22 | 宁波工务段 | 萧甬线 | 下 | 左 | K133+313 |  | 轨头伤损 | 轨头内中侧 | 10 | 距宁波北1场113#岔后普通接头121米 | 一级伤损 | 有 | 监控 | 轻伤 |  |  |  | 轨面接触疲劳CH1:5.5-7.4,鄂校2.1-3.1 | 2022.11.1 |  | 赵军 |  |  | 普铁
418 | 10925 | 2022 | 10 | 22 | 徐州工务段 | 陇海线 | 上 | 右 | K119+556 |  | 焊缝伤损 | 轨腰 | 6 | 新沂西105#岔后焊缝（2022.7.23已下一级，今有发展） | 一级伤损 | 有 | 更换 | 重伤 |  |  |  | 现场复核为德铝焊缝轨头下颚核伤重伤，线路养护状态良好 | 2022.10.31 |  | 李晓坤 |  |  | 普铁
419 | 10925 | 2022 | 10 | 22 | 徐州工务段 | 夹北线 | 下 | 右 | K10+140 |  | 焊缝伤损 | 轨腰 | 7 | 杨屯21#岔直导轨焊缝 | 一级伤损 | 无 |  | 无伤 |  |  |  |  | 2022.10.25 |  | 朱立宏 |  |  | 普铁
420 | 10927 | 2022 | 10 | 23 | 杭州工务段 | 沪昆高速 | 上 | 左 | K178+825-K178+811 |  | 轨头擦伤 | 轨头 | 10*12 | 连续擦伤 | 一级伤损 | 有 | 监控 | 未到轻伤 |  |  |  |  | 2022.10.26 |  | 王长明 |  |  | 高铁
421 | 10927 | 2022 | 10 | 23 | 杭州工务段 | 沪昆高速 | 上 | 右 | K174+875-K174+749 |  | 轨头擦伤 | 轨头 | 10*12 | 连续擦伤 | 一级伤损 | 有 | 监控 | 未到轻伤 |  |  |  |  | 2022.10.26 |  | 王长明 |  |  | 高铁
422 | 10924 | 2022 | 10 | 23 | 宁波工务段 | 萧甬线 | 下 | 右 | K135+323 |  | 焊缝伤损 | 轨腰 | 5 | 宁波北四场429#曲前导轨 | 一级伤损 | 无 |  | 无伤 |  |  |  |  | 2022.11.1 |  | 赵军 |  |  | 普铁
423 | 10925 | 2022 | 10 | 23 | 徐州工务段 | 夹北线 | 上 | 左 | K8+427 |  | 焊缝伤损 | 轨头内中外 | 15*12 | 加固接头，杨屯36#岔直护轨基本轨 | 二级伤损 | 有 | 更换 | 轻伤 |  |  |  | 原轻伤加固，现场钢轨维修已更换 |  |  | 毛永胜 |  |  | 普铁
424 | 10925 | 2022 | 10 | 23 | 蚌埠工务段 | 符夹线 | 上 | 左 | K44+345 |  | 焊缝伤损 | 轨腰 | 6 | 岱河17#岔直尖轨跟焊缝，缺陷位于轨头下颚焊筋 | 一级伤损 | 无 |  | 无伤 |  |  |  |  | 2022.10.31 |  | 朱立宏 | 对比更换 | 2022.11 | 普铁
425 | 10925 | 2022 | 10 | 23 | 徐州工务段 | 夹北线 | 上 | 右 | K0+024 |  | 焊缝伤损 | 轨头中内 | 10*10 | 夹河寨11#岔直护轨基本轨焊缝（图中里程有误差） | 一级伤损 | 无 |  | 无伤 |  |  |  |  | 2022.10.31 |  | 朱立宏 | 对比更换 | 2022.11 | 普铁
426 | 10925 | 2022 | 10 | 23 | 徐州工务段 | 夹北线 | 上 | 左 | K15+646 |  | 焊缝伤损 | 轨底 | 5 | 周宅子4#岔后第2个焊缝，距夹端焊缝9.6米 | 一级伤损 | 无 |  | 无伤 |  |  |  |  | 2022.10.26 |  | 朱立宏 |  |  | 普铁
427 | 10925 | 2022 | 10 | 23 | 徐州工务段 | 京沪线 | 下 | 左 | K795+231 |  | 焊缝伤损 | 轨腰 | 6 | 徐州北109#岔直护轨基本轨焊缝，缺陷位于轨头下颚焊筋 | 一级伤损 | 有 | 监控 | 轻伤 |  |  |  | 109#岔基本轨铝热焊接头点状伤损轻伤、前37°探头2.2-2.8格出波，焊缝探伤仪校对轻伤当量，线路养护状态良好 | 2022.10.27 |  | 朱立宏 | 对比更换 | 2022.11 | 普铁
428 | 10927 | 2022 | 10 | 24 | 上海高铁基础设施段 | 沪昆高速 | 上 | 左 | K11+939-K11+905 |  | 轨头擦伤 | 轨头 | 10*12 | 连续擦伤 | 一级伤损 | 有 | 监控 | 未到轻伤 |  |  |  |  | 2022.11.1 |  | 王长明 |  |  | 高铁
429 | 10924 | 2022 | 10 | 24 | 宁波工务段 | 萧甬线 | 上 | 右 | K132+808 |  | 轨头伤损 | 轨头站外 | 10*10 | 宁波北一场145#道岔岔心 | 一级伤损 | 有 | 监控 | 轻伤 |  |  |  | 轨面接触疲劳岔心翼轨3*120毫米 | 2022.11.1 |  | 陈林 |  |  | 普铁
430 | 10924 | 2022 | 10 | 24 | 杭州工务段 | 宣杭线 | 上 | 右 | K152+644 |  | 轨头伤损 | 轨头外中侧 | 10 | 梅峰11#尖轨 | 一级伤损 | 无 |  | 无伤 |  |  |  |  | 2022.10.31 |  | 赵军 |  |  | 普铁
431 | 10925 | 2022 | 10 | 24 | 徐州工务段 | 京沪线 | 下 | 右 | K848+101 |  | 焊缝伤损 | 轨腰 | 5 | 夹沟2#岔后焊缝 | 一级伤损 | 无 |  | 无伤 |  |  |  | 现场复核无伤损，轨腰焊筋出波影响已排除，线路养护状态良好 | 2022.11.1 |  | 朱立宏 |  |  | 普铁
432 | 10924 | 2022 | 10 | 25 | 芜湖工务段 | 宣杭线 | 上 | 左 | K0+131 |  | 焊缝伤损 | 轨头内测 | 10*10 | 宣城220#道岔直导轨焊缝 | 一级伤损 | 无 |  | 无伤 |  |  |  |  | 2022.10.27 |  | 陈林 |  |  | 普铁
433 | 10924 | 2022 | 10 | 25 | 芜湖工务段 | 皖赣线 | 下 | 右 | K0+641 |  | 轨头伤损 | 轨头中间 | 10 | 火龙岗8#尖轨（图中公里标错误） | 一级伤损 | 无 |  | 无伤 |  |  |  |  | 2022.11.1 |  | 赵军 |  |  | 普铁
434 | 10925 | 2022 | 10 | 25 | 新长工务段 | 宿淮线 | 单 | 右 | K211+429 |  | 焊缝伤损 | 轨头中外 | 10*10 | 距袁北3#岔后接头12.4米（淮端） | 一级伤损 | 有 | 监控 | 未到轻伤 |  |  |  | 下颚打磨不平整，形成反射轮廓波形 | 2022.11.4 |  | 朱立宏 |  |  | 普铁
435 | 10925 | 2022 | 10 | 26 | 蚌埠工务段 | 京沪线 | 下 | 右 | K992+239 |  | 焊缝伤损 | 轨头中部 | 10*10 | 凤阳6#岔直尖轨跟焊缝，缺陷位于轨头下颚焊筋 | 一级伤损 | 无 |  | 无伤 |  |  |  |  | 2022.11.1 |  | 朱立宏 |  |  | 普铁
436 | 10925 | 2022 | 10 | 26 | 蚌埠工务段 | 京沪线 | 下 | 右 | K1003+071 |  | 焊缝伤损 | 轨头中内 | 10*8 | 板桥8#岔趾直股引轨，同时注意轨腰伤损 | 一级伤损 | 无 |  | 无伤 |  |  |  |  | 2022.11.1 |  | 朱立宏 |  |  | 普铁
437 | 10925 | 2022 | 10 | 26 | 蚌埠工务段 | 京沪线 | 下 | 左 | K1035+200 |  | 焊缝伤损 | 轨底 | 5 | 卞庄1#岔直护轨基本轨 | 一级伤损 | 无 |  | 无伤 |  |  |  |  | 2022.11.3 |  | 朱立宏 |  |  | 普铁
438 | 10925 | 2022 | 10 | 26 | 蚌埠工务段 | 京沪线 | 下 | 左 | K1035+312 |  | 焊缝伤损 | 轨头中部 | 10*8 | 卞庄9#岔趾直股引轨，缺陷位于轨头下颚焊筋 | 一级伤损 | 无 |  | 无伤 |  |  |  |  | 2022.11.3 |  | 朱立宏 |  |  | 普铁
439 | 10925 | 2022 | 10 | 26 | 南京桥工段 | 京沪线 | 下 | 左 | K1119+495 | 京端 | 轨腰伤损 | 轨端下颚水平 | 3 | 东葛6#岔岔前接头 | 一级伤损 | 有 | 监控 | 未到轻伤 |  |  |  |  | 2022.11.1 |  | 王长明 |  |  | 普铁
440 | 10925 | 2022 | 10 | 26 | 南京桥工段 | 京沪线 | 下 | 右 | K1135+053 | 京端 | 螺孔裂纹 | 1B | 3 | 林场7#岔岔前接头 | 一级伤损 | 有 | 更换 | 重伤 |  |  |  |  | 2022.11.1 |  | 王长明 |  |  | 普铁
441 | 10924 | 2022 | 10 | 28 | 杭州工务段 | 宣杭线 | 下 | 右 | K89+416 |  | 焊缝伤损 | 轨头内中 | 10*10 | 泗安站7#岔后焊缝 | 一级伤损 | 无 |  | 无伤 |  |  |  |  | 2022.11.1 |  | 陈林 |  |  | 普铁
442 | 10924 | 2022 | 10 | 28 | 杭州工务段 | 宣杭线 | 下 | 左 | K133+469 |  | 轨头伤损 | 轨头内中 | 10*10 | 湖州215#岔心 | 一级伤损 | 无 |  | 无伤 |  |  |  |  | 2022.11.2 |  | 陈林 |  |  | 普铁
443 | 10923 | 2022 | 10 | 29 | 上海工务段 | 沪昆高速 | 下 | 右 | K0+587 |  | 轨头伤损 | 轨头中间 | 10 | 昆端8.4米有一焊缝 | 一级伤损 | 有 | 更换 | 轻伤发展 |  |  |  | K0.54-0.62轨头连续多处鱼鳞伤8.44mm | 2022.11.3 |  | 苏多虎 |  |  | 高铁
444 | 10923 | 2022 | 10 | 29 | 上海高铁基础设施段 | 沪昆高速 | 下 | 右 | K65+148 |  | 轨头伤损 | 轨头中外 | 10 | 嘉善南2#岔直导轨（2022.9.20下关注） | 一级伤损 | 有 | 监控 | 未到轻伤 |  |  |  |  | 2022.11.8 |  | 朱立宏 |  |  | 高铁
445 | 10925 | 2022 | 10 | 29 | 上海工务段 | 沪宁城际 | 上 | 左 | K1+540 |  | 轨头伤损 | 轨头内侧 | 10 | 距沪端导孔5.5米，距京端导孔26.2米（疑似焊缝伤损） | 一级伤损 | 无 |  | 无伤 |  |  |  |  | 2022.11.13 |  | 朱立宏 |  |  | 高铁
446 | 10925 | 2022 | 10 | 29 | 上海工务段 | 沪宁城际 | 上 | 右 | K1+617 |  | 轨头伤损 | 轨头内中外 | 15*10 | 轨头连续伤损，距京端焊缝20.1米 | 一级伤损 | 有 | 更换 | 轻伤发展 |  |  |  | 两周内更换 | 2022.11.13 |  | 朱立宏 |  |  | 高铁
447 | 10925 | 2022 | 10 | 29 | 上海工务段 | 沪宁城际 | 上 | 右 | K2+882 |  | 焊缝伤损 | 轨头中内 | 12*10 | 距沪端焊缝11.4米，距京端导孔43.1米，缺陷位于轨头下颚热影响区 | 一级伤损 | 无 |  | 无伤 |  |  |  |  | 2022.11.13 |  | 朱立宏 |  |  | 高铁
448 | 10925 | 2022 | 10 | 29 | 上海工务段 | 沪宁城际 | 上 | 右 | K4+513 |  | 轨头伤损 | 轨头内中外 | 15*10 | 上海西10#岔直尖轨尖部 | 一级伤损 | 有 | 更换 | 轻伤发展 |  |  |  | 10#岔直尖轨轨头鱼鳞伤深度8.34mm | 2022.11.5 |  | 朱立宏 |  |  | 高铁
449 | 10925 | 2022 | 10 | 29 | 上海工务段 | 沪宁城际 | 上 | 右 | K5+383 |  | 轨头伤损 | 轨头内中外 | 15*10 | 距京端焊缝1.2米，距沪端焊缝23.7米（图中里程有误） | 一级伤损 | 有 | 更换 | 轻伤发展 |  |  |  | 轨头鱼鳞伤深度8.53mm | 2022.11.5 |  | 朱立宏 |  |  | 高铁
450 | 10924 | 2022 | 10 | 29 | 杭州工务段 | 宣杭线 | 下 | 左 | K198+964 |  | 轨头伤损 | 轨头内测 | 10*10 | 行宫塘9#道岔直护基本轨 | 一级伤损 | 有 | 监控 | 轻伤 |  |  |  | 鱼鳞伤9.1mm | 2022.11.2 |  | 陈林 |  |  | 普铁
451 | 10922 | 2022 | 10 | 31 | 上海高铁基础设施段 | 京沪高速 | 上 | 左 | K1317+476-K1317+475 |  | 轨头伤损 | 轨头中间外侧 | 30*35 | 连续擦伤 | 一级伤损 | 有 | 监控 | 轻伤 |  |  |  |  | 2022.11.10 |  | 李晓坤 |  |  | 高铁
452 | 10927 | 2022 | 10 | 31 | 上海工务段 | 沪苏通 | 上 | 左 | K100+159 |  | 轨底伤损 | 轨底 | 3 | 距沪端导线孔38.930米 | 一级伤损 | 无 |  | 无伤 |  |  |  |  | 2022.11.3 |  | 陈林 |  |  | 高铁
453 | 10927 | 2022 | 10 | 31 | 上海工务段 | 沪苏通 | 上 | 右 | K98+732 |  | 轨底伤损 | 轨底 | 3 | 沪端45.71米.张家港端12.961米各一导孔 | 一级伤损 | 无 |  | 无伤 |  |  |  |  | 2022.11.3 |  | 陈林 |  |  | 高铁
454 | 10925 | 2022 | 10 | 31 | 合肥工务段 | 合武绕行线 | 下 | 左 | K4+558 |  | 轨头伤损 | 轨头内侧 | 10 | 合端57米，武端40.6米各有一个导线孔 | 一级伤损 | 有 | 监控 | 轻伤 |  |  |  |  | 2022.11.3 |  | 张培星 |  |  | 普铁
455 | 10925 | 2022 | 10 | 31 | 合肥工务段 | 合武绕行线 | 下 | 左 | K6+350 |  | 轨头伤损 | 轨头内侧 | 10 | 合端22.6米有一个普通接头，武端22.2米有一个导线孔 | 一级伤损 | 有 | 更换 | 重伤 |  |  |  |  | 2022.11.3 |  | 张培星 |  |  | 普铁
456 | 10924 | 2022 | 11 | 2 | 上海工务段 | 南何线 | 单 | 左 | K10+317 |  | 轨头伤损 | 轨头内测 | 10*10 | 伤损距南端焊缝16.421米.何端普通接头43.202米 | 一级伤损 | 无 |  | 无伤 |  |  |  |  | 2022.11.11 |  | 陈林 |  |  | 普铁
457 | 10924 | 2022 | 11 | 2 | 上海工务段 | 沪昆线 | 下 | 左 | K38+776 |  | 轨底伤损 | 轨底 | 3 | 距昆端焊缝24.987米,沪端导线孔24.447米 | 一级伤损 | 无 |  | 无伤 |  |  |  |  | 2022.11.10 |  | 陈林 |  |  | 普铁
458 | 10927 | 2022 | 11 | 3 | 徐州工务段 | 青盐线 | 下 | 左 | K251+829 |  | 轨头伤损 | 轨头内中 | 10 | 距青端有缝接头15.1米 | 一级伤损 | 有 | 监控 | 未到轻伤 |  |  |  |  | 2022.11.5 |  | 苏多虎 |  |  | 高铁
459 | 10927 | 2022 | 11 | 3 | 淮安高铁基础设施段 | 青盐线 | 下 | 右 | K358+696 |  | 焊缝伤损 | 轨头下颚 | 3 | 青端51.8米；盐端24.5米各有一导孔 | 一级伤损 | 无 |  | 无伤 |  |  |  |  | 2022.11.9 |  | 苏多虎 |  |  | 高铁
460 | 10924 | 2022 | 11 | 3 | 杭州工务段 | 沪昆线 | 下 | 右 | K354+598 |  | 焊缝伤损 | 轨腰 | 5 | 东孝20#直护轨基本轨焊缝，同时注意左股20#岔后焊缝。 | 一级伤损 | 无 |  | 无伤 |  |  |  | 经现场使用通用探伤仪定位校对后发现可疑波形是由焊渣引起的回波、排除伤损 | 2022.11.10 |  | 赵军 |  |  | 普铁
461 | 10928 | 2022 | 11 | 3 | 上海工务段 | 京沪线 | 上 | 左 | K1215+100 |  | 轨头伤损 | 轨头内中 | 12 | 镇江普速场2#岔心轨 | 一级伤损 | 有 | 更换 | 重伤 |  |  |  |  | 2022.11.09 |  | 张培星 |  |  | 普铁
462 | 10923 | 2022 | 11 | 4 | 宁波工务段 | 杭台高铁 | 上 | 左 | K176+281 |  | 轨底伤损 | 轨底 | 3 | 温岭端10.4米有两导孔；绍兴端17.6米有一导孔 | 一级伤损 | 无 |  | 无伤 |  |  |  |  | 2022.12.1 |  | 苏多虎 |  |  | 高铁
463 | 10927 | 2022 | 11 | 4 | 淮安高铁基础设施段 | 徐盐客专 | 上 | 左 | K284+418 |  | 轨腰伤损 | 轨腰 | 5 | 距徐端一导孔101米，注意焊缝 | 一级伤损 | 无 |  | 无伤 |  |  |  |  | 2022.12.1 |  | 赵军 |  |  | 高铁
464 | 10923 | 2022 | 11 | 6 | 宁波工务段 | 杭深线 | 下 | 左 | K571+491 |  | 焊缝伤损 | 轨头中外 | 10 | 永嘉站6#岔岔前焊头 | 一级伤损 | 有 | 加固 | 轻伤 |  |  |  | 轨头外侧K2.5:4.0-4.9/DAC-7 | 2022.11.29 |  | 苏多虎 |  |  | 高铁
465 | 10928 | 2022 | 11 | 6 | 徐州工务段 | 陇海线 | 上 | 右 | K223+359 |  | 轨头伤损 | 轨头内中 | 15 | 徐州42#岔心轨（伤损距兰端42#岔前普通接头39米，距岔跟49cm）1道发车所经 | 一级伤损 | 有 | 监控 | 未到轻伤 |  |  |  | 轨头外侧下鄂K2.5:3.2-5.0/DAC-7 | 2022.11.29 |  | 张培星 |  |  | 普铁
466 | 10927 | 2022 | 11 | 7 | 淮安高铁基础设施段 | 徐盐客专 | 下 | 右 | K83+320 |  | 轨腰伤损 | 轨腰 | 5 | 距徐端一导孔58米，距盐端一导孔17米 | 一级伤损 | 无 |  | 无伤 |  |  |  |  | 2022.11.15 |  | 赵军 |  |  | 高铁
467 | 10928 | 2022 | 11 | 7 | 徐州工务段 | 陇海线 | 下 | 右 | K13+452 | 兰端 | 螺孔裂纹 | 1B | 4 | 连云港东33#岔前普通接头 | 一级伤损 | 无 |  | 无伤 |  |  |  |  | 2022.11.10 |  | 张培星 |  |  | 普铁
468 | 10923 | 2022 | 11 | 8 | 宁波工务段 | 杭深线 | 上 | 右 | K387+136 |  | 焊缝伤损 | 轨头下颚中外 | 10 | 宁海6#岔岔趾焊头（2022.6.7已下一级） | 二级伤损 | 有 | 加固 | 轻伤 |  |  |  | 轨头外侧下鄂K2.5:3.2-5.0/DAC-7 | 2022.11.8 |  | 朱立宏 |  |  | 高铁
469 | 10923 | 2022 | 11 | 8 | 宁波工务段 | 杭深线 | 上 | 左 | K318+120-K318+090 |  | 轨头伤损 | 轨头中内 | 15 | 宁波东5#岔直前导轨 | 一级伤损 | 有 | 监控 | 未到轻伤 |  |  |  |  | 2022.11.18 |  | 苏多虎 | 对比更换 | 202302 | 高铁
470 | 10923 | 2022 | 11 | 8 | 宁波工务段 | 杭深线 | 上 | 左 | K318+067-K318+051 |  | 轨头伤损 | 轨头 | 20 | 宁波东3#岔与5#岔之间 | 一级伤损 | 有 | 监控 | 轻伤 |  |  |  |  | 2022.11.18 |  | 苏多虎 |  |  | 高铁
471 | 10923 | 2022 | 11 | 8 | 宁波工务段 | 杭深线 | 上 | 左 | K311+962 |  | 轨头伤损 | 轨头中内 | 10 | 宁波3#岔心 | 一级伤损 | 有 | 监控 | 未到轻伤 |  |  |  |  | 2022.11.17 |  | 苏多虎 |  |  | 高铁
472 | 10924 | 2022 | 11 | 8 | 杭州工务段 | 沪昆线 | 上 | 右 | K407+109 |  | 焊缝伤损 | 轨头内中侧 | 10 | 龙游东6#岔后第二个焊缝，12#岔前第二个焊缝。 | 一级伤损 | 有 | 更换 | 重伤 |  |  |  | 本侧焊筋头腰结合部，距焊缝中心20mm处，有一支Φ3-3.6dB横孔当量的缺陷回波，走波3.8-4.2 | 2022.11.14 |  | 赵军 |  |  | 普铁
473 | 10924 | 2022 | 11 | 8 | 杭州工务段 | 沪昆线 | 上 | 左 | K353+199 |  | 轨头伤损 | 轨头内中侧 | 10 | 东孝15#岔心 | 一级伤损 | 有 | 监控 | 未到轻伤 |  |  |  | 鱼鳞伤未到轻伤 | 2022.11.14 |  | 赵军 |  |  | 普铁
474 | 10923 | 2022 | 11 | 9 | 宁波工务段 | 杭深线 | 上 | 左 | K264+426 |  | 焊缝伤损 | 轨头中间 | 10 | 余姚北5#岔直护轨基本轨 | 一级伤损 | 有 | 监控 | 未到轻伤 |  |  |  |  | 2022.11.17 |  | 苏多虎 |  |  | 高铁
475 | 10925 | 2022 | 11 | 9 | 合肥工务段 | 宁西线 | 下 | 左 | K891+822 | 宁端 | 轨头伤损 | 2孔3孔间轨头内中 | 12 | 梓树庄4#岔前接头 | 一级伤损 | 有 | 监控 | 轻伤 |  |  |  | 梓树庄4#岔曲基本轨岔前接头引轨合端.鱼鳞伤深7.5mm | 2022.11.18 |  | 张培星 |  |  | 普铁
476 | 10925 | 2022 | 11 | 9 | 合肥工务段 | 宁西线 | 上 | 右 | K844+397 | 西端 | 螺孔裂纹 | 1B | 3 | 分路口5#岔岔前接头 | 一级伤损 | 有 | 更换 | 重伤 |  |  |  | 分路口5#岔前胶结头孔裂一孔向二孔上裂5mm | 2022.11.15 |  | 王长明 |  |  | 普铁
477 | 10924 | 2022 | 11 | 9 | 宁波工务段 | 萧甬线 | 下 | 左 | K103+235 |  | 轨头伤损 | 擦伤 | 30*30 | 蜀山9号岔直前导轨 | 一级伤损 | 无 |  | 无伤 |  |  |  |  | 2022.11.14 |  | 毛永胜 |  |  | 普铁
478 | 10924 | 2022 | 11 | 9 | 宁波工务段 | 萧甬线 | 下 | 左 | K103+289 |  | 轨头伤损 | 擦伤 | 30*30 | 蜀山13号岔直基本轨 | 一级伤损 | 有 | 监控 | 轻伤 |  |  |  | 鱼鳞伤损CH1:5.0-8.0,鄂校2.0-4.0 | 2022.11.14 |  | 毛永胜 |  |  | 普铁
479 | 10924 | 2022 | 11 | 9 | 宁波工务段 | 萧甬线 | 下 | 左 | K127+861 |  | 轨头伤损 | 轨头内侧 | 8 | 慈城5号岔直基本轨 | 一级伤损 | 有 | 更换 | 重伤 |  |  |  | 鱼鳞下核伤CH1:5.0-7.2,深度10毫米 | 2022.11.15 |  | 毛永胜 |  |  | 普铁
480 | 10924 | 2022 | 11 | 9 | 宁波工务段 | 萧甬线 | 上 | 左 | K128+964 |  | 轨头伤损 | 轨头内中外 | 10*15 | 慈城8#岔直前导轨 | 一级伤损 | 有 | 监控 | 未到轻伤 |  |  |  |  | 2022.11.6 |  | 朱立宏 |  |  | 普铁
481 | 10924 | 2022 | 11 | 10 | 宁波工务段 | 萧甬线 | 上 | 右 | K37+949 |  | 焊缝伤损 | 轨头中内 | 10*10 | 绍兴5#岔直基本轨，缺陷位于轨头下颚焊筋 | 一级伤损 | 无 |  | 无伤 |  |  |  |  | 2022.11.14 |  | 朱立宏 |  |  | 普铁
482 | 10924 | 2022 | 11 | 10 | 杭州工务段 | 沪昆绕行线 | 上 | 右 | K0+670 |  | 轨头伤损 | 轨头内中外 | 10*15 | 杭州16#岔心（8月已下一级） | 一级伤损 | 有 | 监控 | 轻伤 |  |  |  | 岔心心轨拼装处轨头鱼鳞伤8.8MM | 2022.11.17 |  | 朱立宏 |  |  | 普铁
483 | 10924 | 2022 | 11 | 10 | 杭州工务段 | 笕杭线 | 上 | 左 | K201+668 |  | 轨头伤损 | 轨头内中外 | 10*15 | 杭州21#岔直尖轨跟 | 一级伤损 | 有 | 监控 | 未到轻伤 |  |  |  | 沪端焊缝距150mm处连续鱼鳞伤深4-5mm | 2022.11.17 |  | 朱立宏 |  |  | 普铁
484 | 10925 | 2022 | 11 | 14 | 合肥工务段 | 新客线 | 下 | 左 | K12+252 |  | 焊缝伤损 | 轨头内侧 | 9*9 | 距合端三十里铺27#岔岔前接头约98.5米 | 一级伤损 | 有 | 加固 | 轻伤 |  |  |  | 轨头内侧下颚焊缝伤损，Ø3-9dB横孔当量 | 2022.11.16 |  | 王长明 | 对比更换 | 202302 | 普铁
485 | 10922 | 2022 | 11 | 14 | 杭州工务段 | 杭昌高速 | 上 | 左 | K7+378-K7+298 |  | 轨头伤损 | 轨头中间 | 30*35 | 连续擦伤 | 一级伤损 | 有 | 监控 | 未到轻伤 |  |  |  |  | 2022.11.21 |  | 李晓坤 |  |  | 高铁
486 | 10922 | 2022 | 11 | 14 | 杭州工务段 | 杭昌高速 | 上 | 左 | K7+149-K7+101 |  | 轨头伤损 | 轨头中间 | 30*35 | 连续擦伤 | 一级伤损 | 有 | 监控 | 未到轻伤 |  |  |  |  | 2022.11.21 |  | 李晓坤 |  |  | 高铁
487 | 10922 | 2022 | 11 | 14 | 杭州工务段 | 杭昌高速 | 上 | 左 | K5+084-K4+996 |  | 轨头伤损 | 轨头中间 | 30*35 | 连续擦伤 | 一级伤损 | 有 | 监控 | 未到轻伤 |  |  |  |  | 2022.11.21 |  | 李晓坤 |  |  | 高铁
488 | 10927 | 2022 | 11 | 16 | 新长工务段 | 宁启线 | 上 | 右 | K262+999 |  | 轨头伤损 | 轨头 | 10*10 | 伤损距宁端导线孔36.910米.启端焊缝28.895米 | 一级伤损 | 有 | 监控 | 未到轻伤 |  |  |  |  | 2022.11.24 |  | 陈林 |  |  | 高铁
489 | 10923 | 2022 | 11 | 18 | 上海高铁基础设施段 | 宁杭高铁 | 下 | 左 | K187+274 |  | 轨头伤损 | 轨头 | 10*10 | 宁端18.7米；杭端62米各有一导孔 | 一级伤损 | 有 | 加固 | 轻伤 |  |  |  | 原监控伤损发展 | 2022.11.24 |  | 苏多虎 | 对比更换 | 202302 | 高铁
490 | 10923 | 2022 | 11 | 18 | 杭州工务段 | 宁杭高铁 | 下 | 左 | K251+907 |  | 焊缝伤损 | 轨头下颚中间 | 10 | 杭州东宁杭甬场329#岔岔后焊头 | 一级伤损 | 无 |  | 无伤 |  |  |  |  | 2022.11.27 |  | 苏多虎 |  |  | 高铁
491 | 10924 | 2022 | 11 | 17 | 合肥工务段 | 淮南线 | 下 | 左 | K25+009 |  | 焊缝伤损 | 轨头下颚中心 | 8*10 | 水家湖25#岔基本轨跟部焊缝 | 一级伤损 | 无 |  | 无伤 |  |  |  |  | 2022.11.21 |  | 王长明 |  |  | 普铁
492 | 10924 | 2022 | 11 | 18 | 合肥工务段 | 淮南线 | 下 | 右 | K92+655 |  | 焊缝伤损 | 轨头外中内测 | 10 | 距合肥东淮端489#岔前普通接头12米，距芜端普通接头13米。 | 一级伤损 | 无 |  | 无伤 |  |  |  |  | 2022.11.21 |  | 赵军 |  |  | 普铁
493 | 10924 | 2022 | 11 | 18 | 合肥工务段 | 淮南线 | 下 | 左 | K96+291 |  | 焊缝伤损 | 轨头外中侧 | 10 | 距合肥东淮端3004#岔前普通接头7米，距芜端一焊缝18米。 | 一级伤损 | 有 | 更换 | 重伤 |  |  |  | 轨头内侧核伤高10mm，宽11mm 距轨面深度18mm 距外侧边8mm | 2022.11.21 |  | 赵军 |  |  | 普铁
494 | 10924 | 2022 | 11 | 18 | 合肥工务段 | 淮南线 | 下 | 左 | K96+369 |  | 焊缝伤损 | 轨头内中侧 | 10 | 距合肥东淮端3004#岔前普通接头83米，距芜端一导孔34米 | 一级伤损 | 有 | 更换 | 重伤 |  |  |  | 轨头内侧核伤高8mm，宽10mm 距轨面深度29mm 距内侧边7mm | 2022.11.21 |  | 赵军 |  |  | 普铁
495 | 10927 | 2022 | 11 | 20 | 新长工务段 | 宁启线 | 上 | 左 | K77+341 |  | 轨底伤损 | 轨底 | 3 | 伤损距启端4.711宁端57.387米各一个导线孔 | 一级伤损 | 无 |  | 无伤 |  |  |  |  | 2022.11.29 |  | 陈林 |  |  | 高铁
496 | 10928 | 2022 | 11 | 20 | 蚌埠工务段 | 青阜线 | 下 | 右 | K47+197 | 青端 | 螺孔裂纹 | 1C | 4 | 距青端有缝接头65米 | 一级伤损 | 无 |  | 无伤 |  |  |  |  | 2022.11.23 |  | 朱立宏 |  |  | 普铁
497 | 10925 | 2022 | 11 | 21 | 芜湖工务段 | 宁安客专 | 上 | 左 | K57+390 |  | 焊缝伤损 | 轨头内中 | 8*9 | 当涂东3#岔前焊缝（2022.10.10已下关注） | 一级伤损 | 无 |  | 无伤 |  |  |  |  | 2022.12.1 |  | 李晓坤 |  |  | 高铁
498 | 10925 | 2022 | 11 | 22 | 南京桥工段 | 宁安客专 | 上 | 左 | K1+945 |  | 焊缝伤损 | 轨头中间内侧 | 10 | 南京南宁安场309#岔尖轨根焊缝（焊缝热影响区） | 一级伤损 | 有 | 监控 | 未到轻伤 |  |  |  |  | 2022.11.25 |  | 李晓坤 |  |  | 高铁
499 | 10928 | 2022 | 11 | 21 | 蚌埠工务段 | 青符联络 | 上 | 右 | K2+177 |  | 轨底伤损 | 轨底 | 3 | 徐楼方向23.6米有一个焊缝，濉溪方向18.8米有2个导线孔 | 一级伤损 | 无 |  | 无伤 |  |  |  |  | 2022.12.2 |  | 张培星 |  |  | 普铁
500 | 10928 | 2022 | 11 | 21 | 蚌埠工务段 | 符夹线 | 上 | 右 | K39+786 |  | 轨头伤损 | 轨头内中 | 12 | 符端59.4米有2个导线孔，夹端82.6米有一个普通接头 | 一级伤损 | 无 |  | 无伤 |  |  |  |  | 2022.11.24 |  | 张培星 |  |  | 普铁
501 | 10928 | 2022 | 11 | 21 | 徐州工务段 | 夹北线 | 上 | 左 | K15+575 |  | 焊缝伤损 | 轨头内中 | 1900-01-11 | 周宅子4#岔趾焊缝 | 一级伤损 | 有 | 监控 | 轻伤 |  |  |  |  | 2022.11.23 |  | 张培星 |  |  | 普铁
502 | 10928 | 2022 | 11 | 21 | 徐州工务段 | 京沪线 | 下 | 左 | K795+116 |  | 焊缝伤损 | 轨腰 | 6 | 伤损焊缝距沪端徐州北109#岔直护轨基本轨焊14.2米 | 一级伤损 | 无 |  | 无伤 |  |  |  |  | 2022.12.1 |  | 张培星 |  |  | 普铁
503 | 10928 | 2022 | 11 | 22 | 蚌埠工务段 | 符夹线 | 下 | 左 | K11+732 |  | 轨腰伤损 | 轨腰 | 4 | 闸河15#岔直尖轨 | 一级伤损 | 无 |  | 无伤 |  |  |  |  | 2022.11.25 |  | 朱立宏 |  |  | 普铁
504 | 10928 | 2022 | 11 | 22 | 蚌埠工务段 | 京沪线 | 下 | 右 | K917+512 |  | 轨头伤损 | 轨头中间 | 12 | 唐南集9#岔直前导轨 | 一级伤损 | 有 | 更换 | 重伤 |  |  |  |  | 2022.12.6 |  | 张培星 |  |  | 普铁
505 | 10928 | 2022 | 11 | 22 | 蚌埠工务段 | 京沪线 | 下 | 左 | K922+851 |  | 轨头伤损 | 轨头内侧 | 12 | 固镇7#岔趾直股引轨 | 一级伤损 | 无 |  | 无伤 |  |  |  |  | 2022.12.6 |  | 张培星 |  |  | 普铁
506 | 10928 | 2022 | 11 | 22 | 蚌埠工务段 | 京沪线 | 下 | 左 | K966+595 |  | 轨头伤损 | 轨头内侧 | 10 | 伤损距沪端蚌埠X信号机接头38.6米 | 一级伤损 | 有 | 更换 | 轻伤 |  |  |  |  | 2022.11.29 |  | 张培星 |  |  | 普铁
507 | 10924 | 2022 | 11 | 22 | 合肥工务段 | 淮南线 | 下 | 左 | K204+526 | 淮端 | 螺孔裂纹 | 1C | 5 | 裕溪口13#岔岔前接头 | 一级伤损 | 有 | 更换 | 重伤 |  |  |  | 淮端胶结头孔裂一孔向轨端下裂5mm | 2022.11.29 |  | 王长明 |  |  | 普铁
508 | 10924 | 2022 | 11 | 22 | 芜湖工务段 | 芜铜线 | 单 | 左 | K33+776 |  | 焊缝伤损 | 轨头中间 | 10 | 枫香墩1#岔前焊缝(上月已关注) | 一级伤损 | 无 |  | 无伤 |  |  |  |  | 2022.11.30 |  | 赵军 |  |  | 普铁
509 | 10925 | 2022 | 11 | 23 | 芜湖工务段 | 宁安客专 | 下 | 右 | K126+865 |  | 焊缝伤损 | 轨头外中 | 8*9 | 繁昌西5#岔护基轨前焊缝 | 一级伤损 | 无 |  | 无伤 |  |  |  |  | 2022.12.1 |  | 王长明 |  |  | 高铁
510 | 10928 | 2022 | 11 | 23 | 南京桥工段 | 京沪线 | 下 | 右 | K1130+207 | 京端 | 螺孔裂纹 | 1C | 5 | 高里110#岔前接头 | 一级伤损 | 有 | 监控 | 未到轻伤 |  |  |  |  | 2022.11.29 |  | 张培星 |  |  | 普铁
511 | 10928 | 2022 | 11 | 23 | 南京桥工段 | 京沪线 | 下 | 左 | K1151+538 |  | 焊缝伤损 | 轨底 | 3 | 距京端南京站京沪下SF信号机接头33.3米 | 一级伤损 | 有 | 监控 | 未到轻伤 |  |  |  |  | 2022.11.29 |  | 张培星 |  |  | 普铁
512 | 10928 | 2022 | 11 | 24 | 上海工务段 | 京沪线 | 下 | 右 | K1249+616 |  | 轨头伤损 | 轨头中内 | 10*10 | 丹阳东1#岔心 | 一级伤损 | 有 | 监控 | 轻伤 |  |  |  |  | 2022.12.1 |  | 朱立宏 |  |  | 普铁
513 | 10928 | 2022 | 11 | 24 | 上海工务段 | 京沪线 | 下 | 左 | K1327+237 |  | 焊缝伤损 | 轨腰 | 5 | 加固接头，距京端有缝接头6.5米 | 一级伤损 | 有 | 更换 | 轻伤 |  |  |  |  | 2022.12.1 |  | 朱立宏 |  |  | 普铁
514 | 10928 | 2022 | 11 | 24 | 上海工务段 | 京沪线 | 下 | 右 | K1369+258 |  | 轨头伤损 | 轨头内中 | 12 | 苏州普速场26#岔曲基本轨 | 一级伤损 | 有 | 更换 | 轻伤 |  |  |  |  | 2022.11.29 |  | 张培星 |  |  | 普铁
515 | 10928 | 2022 | 11 | 24 | 上海工务段 | 京沪线 | 下 | 右 | K1369+374 |  | 轨头伤损 | 轨头内侧 | 12 | 苏州普速场16#岔直导轨 | 一级伤损 | 有 | 监控 | 轻伤 |  |  |  |  | 2022.11.29 |  | 张培星 |  |  | 普铁
516 | 10925 | 2022 | 11 | 25 | 合肥工务段 | 沪蓉线 | 上 | 右 | K381+885 |  | 焊缝伤损 | 轨头下颚中间 | 12 | 黄庵7#岔岔跟焊缝 | 一级伤损 | 有 | 监控 | 轻伤 |  |  |  | 黄庵7#岔直岔跟焊缝轨头内侧焊缝伤损出波位移2.0-2.5φ3-9db横孔当量 | 2022.12.1 |  | 苏多虎 | 对比更换 | 202302 | 高铁
517 | 10925 | 2022 | 11 | 25 | 南京桥工段 | 永全线 | 下 | 右 | K326+700 |  | 焊缝伤损 | 轨头内侧 | 12 | 永宁镇3#岔直护轨基本轨焊缝（图中里程有误） | 一级伤损 | 有 | 监控 | 未到轻伤 |  |  |  |  | 2022.12.8 |  | 苏多虎 |  |  | 高铁
518 | 10923 | 2022 | 11 | 26 | 宁波工务段 | 金温线 | 下 | 左 | K25+766 |  | 轨底伤损 | 轨底 | 3 | 武义北1#岔直股尖轨 | 一级伤损 | 无 |  | 无伤 |  |  |  |  | 2022.12.4 |  | 苏多虎 |  |  | 高铁
519 | 10923 | 2022 | 11 | 26 | 宁波工务段 | 金温线 | 下 | 左 | K71+763 |  | 轨底伤损 | 轨底 | 3 | 缙云西2#岔直股尖轨 | 一级伤损 | 无 |  | 无伤 |  |  |  |  | 2022.11.29 |  | 苏多虎 |  |  | 高铁
520 | 10924 | 2022 | 11 | 26 | 上海工务段 | 沪昆线 | 上 | 左 | K93+100 |  | 焊缝伤损 | 轨头下颚中心 | 10 | 嘉善4#岔岔跟焊缝 | 一级伤损 | 无 |  | 无伤 |  |  |  |  | 2022.12.1 |  | 苏多虎 |  |  | 普铁
521 | 10924 | 2022 | 11 | 26 | 上海工务段 | 沪昆线 | 上 | 右 | K43+312 |  | 轨头伤损 | 轨头内中 | 12 | 新桥11#岔尖轨 | 一级伤损 | 有 | 更换 | 轻伤 |  |  |  |  | 2022.11.29 |  | 张培星 |  |  | 普铁
522 | 10924 | 2022 | 11 | 26 | 上海工务段 | 沪昆线 | 上 | 左 | K43+108 |  | 轨腰伤损 | 轨腰 | 5 | 新桥1#岔尖轨 | 一级伤损 | 无 |  | 无伤 |  |  |  |  | 2022.11.29 |  | 张培星 |  |  | 普铁
523 | 10924 | 2022 | 11 | 26 | 上海工务段 | 沪昆线 | 上 | 右 | K37+360 |  | 焊缝伤损 | 轨底 | 3 | 昆端25米有一个焊缝，沪端172米有一个普通接头 | 一级伤损 | 无 |  | 无伤 |  |  |  |  | 2022.12.2 |  | 张培星 |  |  | 普铁
524 | 10923 | 2022 | 11 | 27 | 宁波工务段 | 金温线 | 上 | 左 | K164+472 |  | 轨腰伤损 | 轨腰 | 10 | 温端67米； 金端7.8米各有一导孔 | 一级伤损 | 无 |  | 无伤 |  |  |  |  | 2022.12.2 |  | 苏多虎 |  |  | 高铁
525 | 10923 | 2022 | 11 | 27 | 宁波工务段 | 金温线 | 上 | 左 | K53+446 |  | 轨头伤损 | 轨头 | 20 | 温端1.9米； 金端77.8米各有一导孔 | 一级伤损 | 无 |  | 无伤 |  |  |  |  | 2022.11.28 |  | 苏多虎 |  |  | 高铁
526 | 10923 | 2022 | 11 | 28 | 杭州工务段 | 沪昆高速 | 上 | 右 | K180+035 |  | 轨头擦伤 | 轨头 | 20*15 | 昆端38.7米；沪端50米各有一导孔 | 一级伤损 | 有 | 监控 | 未到轻伤 |  |  |  |  | 2022.12.2 |  | 苏多虎 |  |  | 高铁
527 | 10923 | 2022 | 11 | 28 | 杭州工务段 | 沪昆高速 | 上 | 左 | K179+876 |  | 轨头擦伤 | 轨头 | 20*20 | 昆端6.5米有一焊缝 | 一级伤损 | 有 | 加固 | 轻伤 |  |  |  | K179.866轨面剥离2021.6.22工区已判轻伤，线路已加固 | 2022.12.2 |  | 苏多虎 |  |  | 高铁
528 | 10923 | 2022 | 11 | 28 | 杭州工务段 | 沪昆高速 | 上 | 右 | K175+277 |  | 轨头擦伤 | 轨头 | 20*15 | 昆端3.5米有两导孔 | 一级伤损 | 有 | 监控 | 未到轻伤 |  |  |  |  | 2022.12.2 |  | 苏多虎 |  |  | 高铁
529 | 10923 | 2022 | 11 | 28 | 杭州工务段 | 沪昆高速 | 上 | 右 | K175+075-K174+997 |  | 轨头擦伤 | 轨头 | 20*15 | 连续擦伤 | 一级伤损 | 有 | 监控 | 未到轻伤 |  |  |  |  | 2022.12.2 |  | 苏多虎 |  |  | 高铁
530 | 10923 | 2022 | 11 | 28 | 上海高铁基础设施段 | 沪昆高速 | 上 | 左 | K147+812 |  | 轨头擦伤 | 轨头 | 20*20 | 昆端27.4米； 沪端31.1米各有一导孔 | 一级伤损 | 有 | 监控 | 未到轻伤 |  |  |  |  | 2022.12.8 |  | 苏多虎 |  |  | 高铁
531 | 10923 | 2022 | 11 | 29 | 上海高铁基础设施段 | 沪昆高速 | 上 | 左 | K45+336 |  | 焊缝伤损 | 轨头中间 | 8 | 金山北7#岔直护轨基本轨（2022.10.24下关注） | 一级伤损 | 有 | 加固 | 轻伤 |  |  |  |  | 2022.12.9 |  | 王长明 |  |  | 高铁
532 | 10928 | 2022 | 12 | 2 | 上海高铁基础设施段 | 沪昆高速 | 下 | 右 | K0+703-K0+706 |  | 轨头擦伤 | 轨头 | 10*13 | 连续擦伤 | 一级伤损 | 有 | 监控 | 轻伤 |  |  |  | 擦伤，原轻伤监控，复核无发展 | 2022.12.12 |  | 王长明 |  |  | 高铁
533 | 10928 | 2023 | 12 | 3 | 上海高铁基础设施段 | 沪昆高速 | 下 | 右 | K110+776 |  | 轨头擦伤 | 轨头 | 10*13 | 桐乡2#岔基本轨 | 一级伤损 | 有 | 监控 | 轻伤 |  |  |  | 擦伤，原轻伤监控，复核无发展 | 2022.12.12 |  | 王长明 |  |  | 高铁
534 | 10926 | 2022 | 12 | 3 | 上海工务段 | 京沪线 | 上 | 左 | K1290+189 | 沪端 | 螺孔裂纹 | 1A1D | 5 | 常州东238#岔前接头（图中股别错误） | 二级伤损 | 有 | 更换 | 重伤 |  |  |  |  | 2022.12.5 |  | 张培星 |  |  | 普铁
535 | 10927 | 2022 | 12 | 4 | 上海高铁基础设施段 | 京沪高铁 | 上 | 右 | K1035+292 |  | 焊缝伤损 | 轨头中间 | 10 | 沪端52M京端25.5M各有一个导线孔 | 一级伤损 | 有 | 监控 | 轻伤 |  |  |  |  | 2022.12.8 |  | 李晓坤 |  |  | 高铁
536 | 10928 | 2022 | 12 | 4 | 宁波工务段 | 杭台高铁 | 下 | 左 | K324+153 |  | 焊缝伤损 | 轨腰 | 8 | 温岭杭台场215#岔护基轨跟部焊缝 | 二级伤损 | 有 | 监控 | 未到轻伤 |  |  |  |  | 2022.12.4 |  | 王长明 |  |  | 高铁
537 | 10928 | 2022 | 12 | 4 | 宁波工务段 | 杭台高速 | 下 | 左 | K247+489 |  | 轨底伤损 | 轨底 | 3 | 杭端约25.3米有一导线孔或台端约5.1米有两个导线孔 | 一级伤损 | 无 |  | 无伤 |  |  |  |  | 2022.12.12 |  | 王长明 |  |  | 高铁
538 | 10923 | 2022 | 12 | 4 | 上海工务段 | 沪昆线 | 下 | 左 | K81+854 |  | 轨头伤损 | 轨头内测 | 10*10 | 伤损距枫泾反向进站信号机接头366.109米 | 一级伤损 | 有 | 更换 | 重伤 |  |  |  | 鱼鳞伤下核伤 校对波形：1通道2.0-2.7 深度18mm 高度6mm 宽度6mm 距内侧5mm | 2022.12.9 |  | 陈林 |  |  | 普铁
539 | 10923 | 2022 | 12 | 4 | 上海工务段 | 沪昆线 | 下 | 左 | K91+285 |  | 轨头伤损 | 轨头内中 | 10 | 距嘉善进站信号机普通接头191米，距昆端一导孔71米。 | 一级伤损 | 无 |  | 无伤 |  |  |  |  | 2022.12.14 |  | 赵军 |  |  | 普铁
540 | 10923 | 2022 | 12 | 4 | 杭州工务段 | 沪昆线 | 下 | 左 | K107+418 |  | 焊缝伤损 | 轨腰 | 5 | 嘉兴东26#岔后焊缝。 | 一级伤损 | 无 |  | 无伤 |  |  |  |  | 2022.12.13 |  | 赵军 |  |  | 普铁
541 | 10923 | 2022 | 12 | 4 | 杭州工务段 | 沪昆线 | 下 | 右 | K120+849 | 沪端 | 螺孔裂纹 | 1C | 5 | 马王塘2#岔前普通接头。 | 一级伤损 | 有 | 更换 | 重伤 |  |  |  | 沪端一孔朝轨端向下螺孔裂纹6mm | 2022.12.7 |  | 赵军 |  |  | 普铁
542 | 10923 | 2022 | 12 | 4 | 杭州工务段 | 沪昆线 | 下 | 右 | K137+458 |  | 轨头伤损 | 轨头内测 | 10 | 距沪端一导孔23米，距昆端一导孔75米。（此伤在海宁站内，1道通过） | 一级伤损 | 无 |  | 无伤 |  |  |  |  | 2022.12.8 |  | 赵军 |  |  | 普铁
543 | 10926 | 2022 | 12 | 4 | 南京桥工段 | 京沪线 | 上 | 左 | K1120+265 |  | 轨头伤损 | 轨头外侧 | 10*10 | 距京端有缝接头71米，距京端导孔22.3米 | 一级伤损 | 有 | 监控 | 未到轻伤 |  |  |  |  | 2022.12.7 |  | 朱立宏 |  |  | 普铁
544 | 10927 | 2022 | 12 | 5 | 徐州工务段 | 京沪高铁 | 上 | 右 | K754+406 |  | 轨底伤损 | 轨底 | 3 | 沪端97.5M有一个导线孔京端48.4M有两个导线孔 | 一级伤损 | 无 |  | 无伤 |  |  |  |  | 2022.12.14 |  | 李晓坤 |  |  | 高铁
545 | 10923 | 2022 | 12 | 5 | 杭州工务段 | 沪昆线 | 下 | 左 | K191+451 | 沪端 | 螺孔裂纹 | 1C | 3 | 笕桥站50#岔后第2个普通接头 | 一级伤损 | 有 | 更换 | 重伤 |  |  |  | 沪端一孔朝轨端向下螺孔裂纹5mm | 2022.12.19 |  | 陈林 |  |  | 普铁
546 | 10923 | 2022 | 12 | 5 | 杭州工务段 | 沪昆线 | 下 | 左 | K282+296 |  | 焊缝伤损 | 轨头中间 | 10 | 牌头10#岔后焊缝（11月关注升级） | 一级伤损 | 有 | 更换 | 重伤 |  |  |  | 昆端轨头距焊缝中心28MM处出波3.4-3.9，Ф3-5.5db横孔当量 | 2022.12.13 |  | 赵军 |  |  | 普铁
547 | 10926 | 2022 | 12 | 5 | 南京桥工段 | 京沪线 | 上 | 右 | K864+088 |  | 核伤 | 轨头中内 | 10*10 | 符离集20#岔心 | 一级伤损 | 无 |  | 无伤 |  |  |  |  | 2022.12.7 |  | 朱立宏 |  |  | 普铁
548 | 10926 | 2022 | 12 | 5 | 徐州工务段 | 京沪线 | 上 | 左 | K811+382 |  | 轨头伤损 | 轨头内侧 | 12 | 高家营14#岔心轨 | 一级伤损 | 有 | 监控 | 未到轻伤 |  |  |  | 现场复核为高家营14号岔心轨头鱼鳞未到轻伤，线路养护状态良好 | 2022.12.12 |  | 张培星 |  |  | 普铁
549 | 10924 | 2022 | 12 | 5 | 芜湖工务段 | 宁芜线 | 单 | 右 | K69+379 |  | 焊缝伤损 | 轨头下颚中心 | 8*9 | 宁端约299.2米有两个导线孔或芜端约271.4米有一导线孔 | 一级伤损 | 无 |  | 无伤 |  |  |  |  | 2022.12.15 |  | 王长明 |  |  | 普铁
550 | 10924 | 2022 | 12 | 5 | 芜湖工务段 | 宁芜线 | 下 | 左 | K96+749 |  | 焊缝伤损 | 轨头外侧 | 10 | 塔桥16号岔前焊缝 | 一级伤损 | 有 | 更换 | 重伤 |  |  |  |  | 2022.12.8 |  | 毛永胜 |  |  | 普铁
551 | 10923 | 2022 | 12 | 5 | 杭州工务段 | 沪昆线 | 下 | 右 | K369+212 |  | 轨头伤损 | 轨头 | 10*10 | 白龙桥站7#道岔岔心 | 一级伤损 | 无 |  | 无伤 |  |  |  | 现场使用钢轨探伤仪进行校对复核没有可疑波形显示，现场轨面存在细小的鱼鳞破损。 | 2022.12.8 |  | 陈林 |  |  | 普铁
552 | 10924 | 2022 | 12 | 6 | 合肥工务段 | 淮南线 | 上 | 右 | K17+910 |  | 焊缝伤损 | 轨头内侧 | 10 | 芜端68M淮端15.8M各有一个导线孔 | 一级伤损 | 有 | 更换 | 重伤 |  |  |  | 法铝焊轨头内侧焊缝伤损 φ3-5db横孔当量 | 2022.12.8 |  | 李晓坤 |  |  | 普铁
553 | 10926 | 2022 | 12 | 6 | 徐州工务段 | 陇海线 | 上 | 左 | K317+560 |  | 核伤 | 轨头中间 | 10 | 连端距杨集5#岔心后焊缝11.6米 | 一级伤损 | 无 |  | 无伤 |  |  |  |  | 2022.12.12 |  | 刘文消 |  |  | 普铁
554 | 10928 | 2022 | 12 | 7 | 宁波工务段 | 杭深线 | 下 | 左 | K233+636 |  | 轨头伤损 | 轨头内中 | 10*10 | 绍兴东站4#道岔尖轨 | 一级伤损 | 有 | 监控 | 未到轻伤 |  |  |  |  | 2022.12.14 |  | 陈林 |  |  | 高铁
555 | 10922 | 2022 | 12 | 7 | 上海高铁基础设施段 | 沪宁城际 | 上 | 右 | K274+802 |  | 轨头伤损 | 轨头中外 | 30*25 | 沪端距宝华山下行反向进站信号机接头51.7米 | 一级伤损 | 有 | 监控 | 轻伤 |  |  |  | 擦伤，原轻伤监控，复核无发展 | 2022.12.14 |  | 刘文消 |  |  | 高铁
556 | 10922 | 2022 | 12 | 7 | 上海高铁基础设施段 | 沪宁城际 | 下 | 左 | K300+176 |  | 轨头伤损 | 轨头中内 | 30*25 | 宁端距南京城际场反向进站信号机接头4.6米 | 一级伤损 | 有 | 监控 | 轻伤 |  |  |  | 擦伤，原轻伤监控，复核无发展 | 2022.12.13 |  | 刘文消 |  |  | 高铁
557 | 10923 | 2022 | 12 | 7 | 杭州工务段 | 衢九线 | 上 | 右 | K33+449 |  | 轨头伤损 | 轨头内中 | 10 | 常山5#尖轨 | 一级伤损 | 无 |  | 无伤 |  |  |  |  | 2022.12.19 |  | 赵军 |  |  | 高铁
558 | 10922 | 2022 | 12 | 8 | 合肥工务段 | 合武绕行线 | 下 | 左 | K1+959 |  | 轨头伤损 | 轨头内中 | 30*20 | 合端距合肥站W1#岔心后焊缝1.5米 | 一级伤损 | 有 | 更换 | 重伤 |  |  |  | 轨面鱼鳞伤 深度11mm | 2022.12.13 |  | 刘文消 |  |  | 普铁
559 | 10922 | 2022 | 12 | 8 | 合肥工务段 | 合武绕行线 | 下 | 左 | K6+695 |  | 轨头伤损 | 轨头内侧 | 10 | 武端距桃花店51#岔后普通接头59.5米 | 一级伤损 | 无 |  | 无伤 |  |  |  |  | 2022.12.13 |  | 刘文消 |  |  | 普铁
560 | 10924 | 2022 | 12 | 7 | 阜阳工务段 | 阜淮线 | 上 | 左 | K48+726 |  | 轨底伤损 | 轨底 | 3 | 淮端约7.4米有一导线孔或阜端约7.5米有两个导线孔 | 一级伤损 | 无 |  | 无伤 |  |  |  |  | 2022.12.19 |  | 王长明 |  |  | 普铁
561 | 10924 | 2022 | 12 | 7 | 阜阳工务段 | 阜淮线 | 上 | 左 | K10+667 |  | 焊缝伤损 | 轨腰 | 5 | 距淮端一焊缝7米 | 一级伤损 | 无 |  | 无伤 |  |  |  |  | 2022.12.29 |  | 赵军 |  |  | 普铁
562 | 10924 | 2022 | 12 | 7 | 阜阳工务段 | 青阜线 | 上 | 右 | K131+476 |  | 焊缝伤损 | 轨头内测 | 5 | 距阜端一导孔39米，距青端一导孔52米。 | 一级伤损 | 无 |  | 无伤 |  |  |  |  | 2022.12.19 |  | 赵军 |  |  | 普铁
563 | 10926 | 2022 | 12 | 7 | 徐州工务段 | 陇海线 | 下 | 右 | K117+222 | 兰端 | 螺孔裂纹 | 1B | 5 | 新沂西202#岔前普通接头 | 一级伤损 | 无 |  | 无伤 |  |  |  |  | 2022.12.14 |  | 张培星 |  |  | 普铁
564 | 10926 | 2022 | 12 | 8 | 徐州工务段 | 陇海线 | 下 | 右 | K113+139 |  | 轨头伤损 | 轨头中内 | 10*15 | 轨头擦伤，距连端2个导孔12.3米 | 一级伤损 | 无 |  | 无伤 |  |  |  |  | 2022.12.13 |  | 朱立宏 |  |  | 普铁
565 | 10926 | 2022 | 12 | 8 | 徐州工务段 | 陇海线 | 下 | 左 | K90+121 | 兰端 | 螺孔裂纹 | 1B/1C | 5 | 阿湖镇5#岔前接头（10月16日已下一级，今有发展） | 一级伤损 | 无 |  | 无伤 |  |  |  |  | 2022.12.19 |  | 朱立宏 |  |  | 普铁
566 | 10926 | 2022 | 12 | 8 | 徐州工务段 | 陇海线 | 下 | 右 | K88+714 |  | 核伤 | 轨头中内 | 10*12 | 阿湖镇12#岔心 | 一级伤损 | 无 |  | 无伤 |  |  |  |  | 2022.12.19 |  | 朱立宏 |  |  | 普铁
567 | 10926 | 2022 | 12 | 8 | 徐州工务段 | 陇海线 | 上 | 右 | K13+453 | 连端 | 螺孔裂纹 | 1C | 3 | 连云港东45#岔前普通接头 | 一级伤损 | 无 |  | 无伤 |  |  |  |  | 2022.12.13 |  | 张培星 |  |  | 普铁
568 | 10926 | 2022 | 12 | 8 | 徐州工务段 | 陇海线 | 上 | 左 | K13+653 | 连端 | 螺孔裂纹 | 1B | 3 | 连云港东1#岔直护基本轨接头 | 一级伤损 | 无 |  | 无伤 |  |  |  |  | 2022.12.13 |  | 张培星 |  |  | 普铁
569 | 10926 | 2022 | 12 | 8 | 徐州工务段 | 陇海线 | 上 | 右 | K88+696 |  | 螺孔裂纹 | 单孔 上裂 | 5 | 阿湖镇8#岔心轨 | 一级伤损 | 无 |  | 无伤 |  |  |  |  | 2022.12.19 |  | 张培星 |  |  | 普铁
570 | 10922 | 2022 | 12 | 9 | 合肥工务段 | 沪蓉线 | 上 | 右 | K567+703 |  | 轨头伤损 | 轨头擦伤 | 30*30 | 蓉端24.9米有一接头 | 一级伤损 | 有 | 监控 | 轻伤 |  |  |  | 轨面擦伤深度：0.7mm，擦伤边缘有工厂闪光焊 | 2022.12.29 |  | 刘文消 |  |  | 高铁
571 | 10924 | 2022 | 12 | 8 | 阜阳工务段 | 青阜线 | 下 | 右 | K105+257 |  | 焊缝伤损 | 轨头下颚中心 | 8*9 | 西潘楼14#岔岔前焊缝 | 一级伤损 | 有 | 更换 | 重伤 |  |  |  |  | 2022.12.12 |  | 王长明 |  |  | 普铁
572 | 10924 | 2022 | 12 | 8 | 阜阳工务段 | 青阜线 | 下 | 右 | K141+347 |  | 焊缝伤损 | 轨腰 | 5 | 阜北一场1129#岔岔趾焊缝 | 一级伤损 | 无 |  | 无伤 |  |  |  |  | 2022.12.15 |  | 王长明 |  |  | 普铁
573 | 10922 | 2022 | 12 | 10 | 合肥工务段 | 合武绕行线 | 上 | 左 | K24+103 |  | 轨头伤损 | 轨头内侧 | 10 | 武端11.3米，合端33.7米各有一导孔 | 一级伤损 | 有 | 更换 | 重伤 |  |  |  | 轨面擦伤 深度2.1mm | 2022.12.14 |  | 刘文消 |  |  | 普铁
574 | 10926 | 2022 | 12 | 9 | 新长工务段 | 新长线 | 单 | 右 | K170+537 |  | 焊缝伤损 | 轨头内侧 | 12 | 新端55.5米有一个导线孔，长端23米有一个焊缝 | 一级伤损 | 无 |  | 无伤 |  |  |  | 工厂闪光焊无异常波形，外观上下颚打磨不平整。 | 2022.12.19 |  | 张培星 |  |  | 普铁
575 | 10924 | 2022 | 12 | 10 | 阜阳工务段 | 京九线 | 下 | 左 | K764+862 | 京端 | 螺孔裂纹 | 1A | 3 | 油河集7#岔与11#岔之间接头 | 一级伤损 | 有 | 更换 | 重伤 |  |  |  |  | 2022.12.20 |  | 王长明 |  |  | 普铁
576 | 10928 | 2022 | 12 | 10 | 宁波工务段 | 杭深线 | 下 | 左 | K320+027 |  | 焊缝伤损 | 轨头内中外 | 10*10 | 加固接头，距深端导孔26.8米（站外） | 一级伤损 | 有 | 监控 | 未到轻伤 |  |  |  |  | 2022.12.20 |  | 朱立宏 |  |  | 高铁
577 | 10928 | 2022 | 12 | 10 | 宁波工务段 | 杭深线 | 下 | 左 | K331+483 |  | 焊缝伤损 | 轨腰 | 4 | 云龙6#岔直护轨基本轨与直导轨焊缝 | 一级伤损 | 无 |  | 无伤 |  |  |  |  | 2022.12.15 |  | 朱立宏 |  |  | 高铁
578 | 10928 | 2022 | 12 | 10 | 宁波工务段 | 杭深线 | 下 | 右 | K385+060 | 杭端 | 轨腰伤损 | 轨端轨腰 | 5 | 宁海X信号机接头 | 一级伤损 | 无 |  | 无伤 |  |  |  |  | 2022.12.15 |  | 朱立宏 |  |  | 高铁
579 | 10928 | 2022 | 12 | 10 | 宁波工务段 | 杭深线 | 下 | 左 | K481+491 |  | 轨头伤损 | 轨头内中外 | 10*15 | 台州南杭深场5#岔直尖轨 | 一级伤损 | 有 | 监控 | 未到轻伤 |  |  |  |  | 2022.12.12 |  | 朱立宏 |  |  | 高铁
580 | 10928 | 2022 | 12 | 11 | 宁波工务段 | 杭深线 | 下 | 右 | K513+878 |  | 焊缝伤损 | 轨腰 | 5 | 雁荡山6#岔直基本轨 | 一级伤损 | 有 | 加固 | 轻伤 |  |  |  |  | 2022.12.19 |  | 朱立宏 |  |  | 高铁
581 | 10928 | 2022 | 12 | 12 | 宁波工务段 | 杭深线 | 上 | 左 | K587+426 |  | 焊缝伤损 | 轨腰 | 5 | 距深端有缝接头56米（站外） | 一级伤损 | 无 |  | 无伤 |  |  |  |  | 2022.12.19 |  | 朱立宏 |  |  | 高铁
582 | 10928 | 2022 | 12 | 12 | 宁波工务段 | 杭深线 | 上 | 右 | K535+358 |  | 焊缝伤损 | 轨头中内 | 10*10 | 乐清东13#岔直基本轨 | 一级伤损 | 有 | 监控 | 未到轻伤 |  |  |  |  | 2022.12.12 |  | 朱立宏 |  |  | 高铁
583 | 10928 | 2022 | 12 | 12 | 宁波工务段 | 杭深线 | 上 | 右 | K513+954 |  | 轨头伤损 | 轨头内中外 | 15*20 | 轨头擦伤，雁荡山8#岔直尖轨 | 一级伤损 | 有 | 监控 | 未到轻伤 |  |  |  |  | 2022.12.19 |  | 朱立宏 |  |  | 高铁
584 | 10928 | 2022 | 12 | 14 | 宁波工务段 | 杭深线 | 上 | 左 | K312+269 |  | 轨头伤损 | 轨头中内 | 10*15 | 距杭端有缝接头3.8米，轨头连续伤损 | 一级伤损 | 无 |  | 无伤 |  |  |  | 复核之前宁波站设备已更换 | 2022.12.16 |  | 朱立宏 |  |  | 高铁
585 | 10928 | 2022 | 12 | 14 | 宁波工务段 | 杭深线 | 上 | 右 | K307+666 |  | 焊缝伤损 | 轨腰 | 5 | 距杭端导孔29.8米，距深导孔47米 | 一级伤损 | 无 |  | 无伤 |  |  |  |  | 2022.12.22 |  | 朱立宏 |  |  | 高铁
586 | 10923 | 2022 | 12 | 14 | 宁波工务段 | 萧甬线 | 下 | 左 | K103+356 | 萧端 | 轨头伤损 | 轨头外中内测 | 5 | 蜀山19#岔前普通接头小腰连续鱼鳞伤损、注意校对 | 一级伤损 | 有 | 监控 | 未到轻伤 |  |  |  |  | 2022.12.20 |  | 赵军 |  |  | 普铁
587 | 10925 | 2022 | 12 | 15 | 淮安高铁基础设施段 | 徐盐客专 | 下 | 右 | K143+210 |  | 焊缝伤损 | 轨头外侧 | 10 | 徐端1.8M盐端75.3M各有一个导线孔 | 一级伤损 | 无 |  | 无伤 |  |  |  |  | 2022.12.22 |  | 李晓坤 |  |  | 高铁
588 | 10923 | 2022 | 12 | 15 | 宁波工务段 | 萧甬线 | 上 | 左 | K94+407 |  | 轨头伤损 | 轨头内中外 | 10*10 | 余姚西站8#岔心 | 一级伤损 | 无 |  | 无伤 |  |  |  |  | 2022.12.25 |  | 陈林 |  |  | 普铁
589 | 10923 | 2022 | 12 | 15 | 杭州工务段 | 萧甬线 | 上 | 右 | K0+704 |  | 焊缝伤损 | 焊缝中间 | 10*10 | 杭州南328#直护基本轨焊缝 | 一级伤损 | 无 |  | 无伤 |  |  |  |  | 2022.12.22 |  | 陈林 |  |  | 普铁
590 | 10923 | 2022 | 12 | 15 | 杭州工务段 | 沪昆绕行线 | 上 | 左 | K7+430 |  | 焊缝伤损 | 轨头中间 | 10 | 距沪端一导孔1米，距昆端一焊缝11米。距南星桥102#岔前普通接头430米。 | 一级伤损 | 无 |  | 无伤 |  |  |  | 实际里程为7+427工厂焊焊筋， | 2022.12.23 |  | 赵军 |  |  | 普铁
591 | 10923 | 2022 | 12 | 15 | 杭州工务段 | 沪昆绕行线 | 上 | 右 | K2+907 |  | 轨头伤损 | 轨头内中 | 20*20 | 南星桥15#直护轨基本轨，注意轨头下校对。 | 一级伤损 | 有 | 监控 | 未到轻伤 |  |  |  | 实际里程为2+931南星桥N15直护基轨鱼鳞伤经手工校对深度4.3MM未达到轻伤 | 2022.12.23 |  | 赵军 |  |  | 普铁
592 | 10923 | 2022 | 12 | 15 | 杭州工务段 | 沪昆绕行线 | 上 | 左 | K0+732 | 沪端 | 螺孔裂纹 | 1B | 5 | 杭州8#岔前普通接头 | 一级伤损 | 有 | 更换 | 重伤 |  |  |  | 杭州N8道岔曲基本轨沪端一孔朝二孔上裂纹长3MM（内单侧）出波4.0-4.2△△△ | 2022.12.22 |  | 赵军 |  |  | 普铁
593 | 10923 | 2022 | 12 | 15 | 杭州工务段 | 宣杭线 | 上 | 左 | K198+659 |  | 焊缝伤损 | 轨头内测 | 10 | 行宫塘1#岔后焊缝 | 一级伤损 | 无 |  | 无伤 |  |  |  |  | 2022.12.19 |  | 赵军 |  |  | 普铁
594 | 10923 | 2022 | 12 | 15 | 杭州工务段 | 宣杭线 | 上 | 左 | K171+790 |  | 焊缝伤损 | 轨腰 | 5 | 德清西7#岔后焊缝 | 一级伤损 | 无 |  | 无伤 |  |  |  |  | 2022.12.20 |  | 赵军 |  |  | 普铁
595 | 10923 | 2022 | 12 | 16 | 芜湖工务段 | 宣杭线 | 上 | 左 | K50+523-K50+522 |  | 轨头伤损 | 轨头中间内侧 | 30*40 | 宣端37M杭端27.2M各有一个导线孔（连续擦伤）11月11日已下关注 | 一级伤损 | 有 | 监控 | 轻伤 |  |  |  |  | 2022.12.19 |  | 李晓坤 |  |  | 普铁
596 | 10923 | 2022 | 12 | 16 | 芜湖工务段 | 芜铜线 | 单 | 左 | K38+574 |  | 焊缝伤损 | 轨头外侧 | 10 | 距芜端一焊缝30米，距铜端一焊缝20米 | 一级伤损 | 有 | 更换 | 重伤 |  |  |  | 芜方外侧轨头发现φ3-6db横孔当量缺陷，走波3.0-4.0格，68db▲▲▲ | 2022.12.21 |  | 赵军 |  |  | 普铁
597 | 10923 | 2022 | 12 | 16 | 芜湖工务段 | 铜九线 | 单 | 右 | K11+007 |  | 焊缝伤损 | 轨头内测 | 10*10 | 伤损距铜端普通接头3.460米 | 一级伤损 | 有 | 监控 | 轻伤 |  |  |  | 九端内侧轨头本侧焊筋发现φ3-10dB横孔当量缺陷，走波2.8-3.8格，62dB▲ | 2022.12.26 |  | 陈林 |  |  | 普铁
598 | 10924 | 2022 | 12 | 17 | 合肥工务段 | 水蚌外绕线 | 单 | 左 | K25+144 |  | 轨头伤损 | 轨头内侧 | 8*9 | 水端约15.6米有一导线孔或蚌端约63.2米有三个导线孔（距蚌端焊缝约0.9米，注意是否焊缝，反馈时请注明） | 一级伤损 | 无 |  | 无伤 |  |  |  |  | 2022.12.26 |  | 王长明 |  |  | 普铁
599 | 10924 | 2022 | 12 | 17 | 合肥工务段 | 淮南线 | 下 | 右 | K96+506 |  | 焊缝伤损 | 轨头外中 | 8 | 淮端30.9米有一焊缝；芜端12米有一导孔 | 一级伤损 | 有 | 更换 | 重伤 |  |  |  | 法铝焊轨头外侧焊缝伤损φ3-5db横孔当量 | 2022.12.22 |  | 苏多虎 |  |  | 普铁
600 | 10927 | 2022 | 12 | 18 | 芜湖工务段 | 杭昌高速 | 上 | 左 | K219+662 |  | 轨底伤损 | 轨底 | 3 | 杭州端20.2M黄山端37.3M各有一个导线孔 | 一级伤损 | 无 |  | 无伤 |  |  |  |  | 2022.12.29 |  | 李晓坤 |  |  | 高铁
601 | 10928 | 2022 | 12 | 18 | 上海高铁基础设施段 | 宁杭高铁 | 下 | 左 | K182+696-K182+690 |  | 轨头伤损 | 轨头表面 | 30*30 | 连续擦伤 | 一级伤损 | 有 | 监控 | 轻伤 |  |  |  | 擦伤，原轻伤监控 | 2022.12.27 |  | 陈林 |  |  | 高铁
602 | 10923 | 2022 | 12 | 18 | 芜湖工务段 | 皖赣线 | 下 | 左 | K9+684 |  | 焊缝伤损 | 轨头内中 | 10 | 距芜端一导孔7米，距宣端一焊缝25米。 | 一级伤损 | 有 | 更换 | 重伤 |  |  |  | 2022.12.22大修段更换新轨 | 2022.12.22 |  | 赵军 |  |  | 普铁
603 | 10923 | 2022 | 12 | 18 | 芜湖工务段 | 皖赣线 | 下 | 右 | K16+648 |  | 焊缝伤损 | 轨头内中 | 10 | 距芜端一焊缝24米，距宣端一导孔21米。 | 一级伤损 | 无 |  | 无伤 |  |  |  |  | 2022.12.30 |  | 赵军 |  |  | 普铁
604 | 10923 | 2022 | 12 | 18 | 芜湖工务段 | 皖赣线 | 下 | 左 | K54+838 |  | 轨头伤损 | 轨头中间 | 10 | 距宣城普速场205#岔前普通接头23米，距芜端一焊缝0.4米。 | 一级伤损 | 无 |  | 无伤 |  |  |  |  | 2022.12.27 |  | 赵军 |  |  | 普铁
605 | 10924 | 2022 | 12 | 18 | 合肥工务段 | 宁西线 | 下 | 左 | K844+426 |  | 轨头擦伤 | 轨头 | 10*13 | 距宁端分路口1#岔尖轨跟部焊缝约2.1米 | 一级伤损 | 有 | 更换 | 重伤 |  |  |  | 轨面擦伤深2.2mm | 2022.12.21 |  | 王长明 |  |  | 普铁
606 | 10924 | 2022 | 12 | 18 | 合肥工务段 | 宁西线 | 下 | 右 | K844+305 |  | 轨头伤损 | 轨头内侧 | 9*9 | 距西端分路口7#岔护基轨跟部焊缝约22.7米（2022.11.09已关注） | 一级伤损 | 有 | 监控 | 未到轻伤 |  |  |  | 轨头侧面刮痕 | 2022.12.21 |  | 张培星 |  |  | 普铁
607 | 10924 | 2022 | 12 | 18 | 合肥工务段 | 宁西线 | 上 | 右 | K856+383 |  | 轨头伤损 | 轨头内侧 | 10 | 西端23.2米有一导孔；宁端0.4米有一焊缝 | 一级伤损 | 无 |  | 无伤 |  |  |  |  | 2022.12.21 |  | 苏多虎 |  |  | 普铁
608 | 10923 | 2022 | 12 | 19 | 杭州工务段 | 宣杭线 | 下 | 左 | K142+711 | 宣端 | 螺孔裂纹 | 1B | 5 | 妙西2#岔前普通接头 | 一级伤损 | 有 | 更换 | 重伤 |  |  |  |  | 2022.12.27 |  | 赵军 |  |  | 普铁
609 | 10924 | 2022 | 12 | 19 | 合肥工务段 | 淮南线 | 下 | 右 | K142+946 | 淮端 | 螺孔裂纹 | 1C | 3 | 中捍1#岔岔前接头（2022.11.22已发关注） | 一级伤损 | 无 |  | 无伤 |  |  |  |  | 2022.12.22 |  | 王长明 |  |  | 普铁
610 | 10924 | 2022 | 12 | 19 | 合肥工务段 | 淮南线 | 下 | 右 | K155+562 |  | 焊缝伤损 | 轨头外中 | 8*8 | 距芜端巢湖西1#岔岔前接头约24.5米 | 一级伤损 | 无 |  | 无伤 |  |  |  |  | 2022.12.26 |  | 王长明 |  |  | 普铁
611 | 10924 | 2022 | 12 | 19 | 合肥工务段 | 淮南线 | 下 | 右 | K157+346 |  | 焊缝伤损 | 轨头下颚外中 | 8*8 | 巢湖西10#岔基本轨跟部焊缝（2022.11.22已发关注） | 一级伤损 | 有 | 加固 | 轻伤 |  |  |  |  | 2022.12.29 |  | 王长明 |  |  | 普铁
612 | 10924 | 2022 | 12 | 19 | 合肥工务段 | 淮南线 | 下 | 左 | K166+316 |  | 焊缝伤损 | 轨头下颚外中 | 8*8 | 淮端约23.5米有一导线孔或芜端约25.1米有一导线孔 | 一级伤损 | 无 |  | 无伤 |  |  |  |  | 2022.12.29 |  | 王长明 |  |  | 普铁
613 | 10924 | 2022 | 12 | 19 | 合肥工务段 | 淮南线 | 下 | 右 | K206+378 |  | 焊缝伤损 | 轨头下颚内侧 | 10 | 裕溪口20#岔岔前焊缝 | 一级伤损 | 有 | 加固 | 轻伤 |  |  |  | 法铝焊轨头内侧焊缝伤损φ3-9db | 2022.12.21 |  | 苏多虎 |  |  | 普铁
614 | 10924 | 2022 | 12 | 19 | 合肥工务段 | 淮南线 | 下 | 右 | K206+512 |  | 焊缝伤损 | 轨头下颚外中 | 10 | 裕溪口2#岔直基本轨 | 一级伤损 | 有 | 更换 | 重伤 |  |  |  | 法铝焊轨头内侧焊缝伤损φ3-2db | 2022.12.21 |  | 苏多虎 |  |  | 普铁
615 | 10924 | 2022 | 12 | 19 | 芜湖工务段 | 淮南线 | 上 | 右 | K225+280 |  | 焊缝伤损 | 轨头中心 | 10 | 距芜湖东五场519#岔岔后焊缝13.4米（图中里程有误）进2道经由 | 一级伤损 | 有 | 更换 | 重伤 |  |  |  | 直70度探头发现铝焊轨头芜方本侧焊筋伤损，走波3.0-4.2格，横向宽度6mm▲▲▲ | 2022.12.26 |  | 苏多虎 |  |  | 普铁
616 | 10924 | 2022 | 12 | 19 | 芜湖工务段 | 宁芜线 | 上 | 右 | K108+052 |  | 焊缝伤损 | 轨头下颚中外 | 10 | 宁端61米有一有缝接头 | 一级伤损 | 无 |  | 无伤 |  |  |  |  | 2022.12.26 |  | 苏多虎 |  |  | 普铁
617 | 10923 | 2022 | 12 | 20 | 上海工务段 | 沪昆线 | 上 | 左 | K92+886 | 昆端 | 螺孔裂纹 | 1B | 5 | 嘉善5#岔前普通接头 | 一级伤损 | 无 |  | 无伤 |  |  |  |  | 2022.12.30 |  | 赵军 |  |  | 普铁
618 | 10923 | 2022 | 12 | 22 | 上海工务段 | 金山线 | 下 | 左 | K35+149 |  | 焊缝伤损 | 焊缝轨腰 | 10 | 亭林1#道岔直前导轨与岔趾间焊缝 | 二级伤损 | 有 | 更换 | 轻伤 |  |  |  | 1号岔岔心前趾焊接接头轨腰伤损 当量Φ3-7.7dB 波形5.2-6.1 | 2022.12.28 |  | 陈林 |  |  | 高铁
619 | 10923 | 2022 | 12 | 22 | 上海工务段 | 金山线 | 下 | 左 | K43+417 |  | 焊缝伤损 | 轨头外侧 | 10*10 | 金山园区6#道岔直护基本轨跟部焊缝 | 一级伤损 | 有 | 更换 | 轻伤 |  |  |  | 6号岔直护基本轨跟部焊缝接头，轨头外侧伤损 波形3.5-4.3 当量Φ3-7.7dB | 2022.12.29 |  | 陈林 |  |  | 高铁
620 | 10926 | 2022 | 12 | 22 | 徐州工务段 | 陇海线 | 上 | 右 | K205+065 | 兰端 | 螺孔裂纹 | 1C | 4 | 大庙12#岔前接头 | 一级伤损 | 无 |  | 无伤 |  |  |  |  | 2022.12.29 |  | 朱立宏 |  |  | 普铁
621 | 10922 | 2022 | 12 | 23 | 芜湖工务段 | 宁安客专 | 下 | 右 | K43+850 | 安端 | 螺孔裂纹 | 2C | 3 | 马鞍山东2#岔前接头 | 一级伤损 | 无 |  | 无伤 |  |  |  |  | 2022.12.23 |  | 刘文消 |  |  | 高铁
622 | 10926 | 2022 | 12 | 23 | 徐州工务段 | 夹北线 | 上 | 左 | K8+520 | 夹端 | 螺孔裂纹 | 2C | 5 | 杨屯52#岔跟接头 | 一级伤损 | 无 |  | 无伤 |  |  |  | 现场复核无伤损，线路养护状态良好 | 2022.12.28 |  | 张培星 |  |  | 普铁
623 | 10926 | 2022 | 12 | 25 | 南京桥工段 | 京沪线 | 下 | 右 | K1118+099 | 京端 | 螺孔裂纹 | 1C | 3 | 东葛11#岔前接头 | 一级伤损 | 有 | 更换 | 重伤 |  |  |  |  | 2022.12.27 |  | 张培星 |  |  | 普铁
624 | 10926 | 2022 | 12 | 26 | 上海工务段 | 京沪线 | 下 | 左 | K1347+402 | 京端 | 螺孔裂纹 | 1B | 5 | 望亭进站信号机接头 | 一级伤损 | 有 | 更换 | 重伤 |  |  |  | 胶接绝缘接头沪端一孔向二孔上裂约4mm，4通道波形：3.8-4.2格 | 2022.12.27 |  | 朱立宏 |  |  | 普铁
625 | 10926 | 2022 | 12 | 26 | 上海工务段 | 京沪线 | 下 | 左 | K1368+753 | 京端 | 轨头伤损 | 轨端轨头 | 5 | 苏州普速场42#岔前普通接头（轨端水平） | 一级伤损 | 无 |  | 无伤 |  |  |  |  | 2022.12.29 |  | 张培星 |  |  | 普铁
626 | 10928 | 2022 | 12 | 28 | 杭州工务段 | 沪昆高速 | 上 | 左 | K179+694 |  | 轨头伤损 | 轨头内侧 | 15*15 | 沪端0.4米有两导孔 | 一级伤损 | 有 | 加固 | 轻伤 |  |  |  | K179.596鱼鳞剥离深7.6MM | 2023.1.3 |  | 苏多虎 |  |  | 高铁
627 | 10928 | 2022 | 12 | 28 | 杭州工务段 | 沪昆高速 | 上 | 右 | K224+717 |  | 焊缝伤损 | 轨腰 | 5 | 昆端24米有一焊缝；沪端16.9米有一导孔 | 一级伤损 | 无 |  | 无伤 |  |  |  | 因轨腰焊筋边有炉号钢印，已通知工区打磨 | 2022.12.30 |  | 苏多虎 |  |  | 高铁
628 | 10922 | 2022 | 12 | 29 | 上海高铁基础设施段 | 沪宁城际 | 下 | 左 | K42+316 |  | 焊缝伤损 | 轨头内中 | 8 | 宁端52.8米；沪端8.3米各有一导孔 | 一级伤损 | 有 | 监控 | 未到轻伤 |  |  |  | 轨面擦伤 | 2023.1.7 |  | 苏多虎 |  |  | 高铁
629 | 10922 | 2022 | 12 | 29 | 上海高铁基础设施段 | 沪宁城际 | 下 | 左 | K30+190 |  | 轨头伤损 | 轨头中心 | 10 | 宁端11.2米有一焊缝；沪端20.5米有一导孔 | 一级伤损 | 有 | 监控 | 轻伤 |  |  |  | 轨面擦伤，原轻伤监控，复核无发展 | 2023.1.7 |  | 苏多虎 |  |  | 高铁
630 | 10923 | 2022 | 12 | 31 | 南京桥工段 | 仙宁线 | 上 | 左 | K293+418 |  | 焊缝伤损 | 轨头内中外 | 10 | 仙端11.6米有一导孔；宁端23米有一焊缝 | 二级伤损 | 有 | 更换 | 重伤 |  |  |  | 原轻伤加固焊缝，复核无发展 | 2023.1.2 |  | 苏多虎 |  |  | 高铁
631 | 10923 | 2022 | 12 | 31 | 上海高铁基础设施段 | 沪宁城际 | 上 | 右 | K238+140 |  | 焊缝伤损 | 轨头内侧 | 8 | 镇江城际场11#岔直护轨基本轨 | 一级伤损 | 有 | 加固 | 轻伤 |  |  |  | 原轻伤加固焊缝，复核无发展 | 2023.1.7 |  | 苏多虎 |  |  | 高铁

## 2023
序号 |  | 时间 |  |  |  | 伤损位置 |  |  |  |  | 伤损情况 |  |  |  |  | 复核反馈 |  |  |  | 复核伤损情况 |  |  |  | 伤损截图 |  | 备注
| 车号 | 年 | 月 | 日 | 工务段 | 线名 | 行别 | 股别 | 里程 | 轨头方向 | 伤损类型 | 伤损位置 | 参考尺寸 | 伤损具体情况 | 伤损等级 | 复核情况 | 采取措施 | 伤损程度 | 系统反馈 | 伤损类型 | 出波情况 | 伤损具体情况 | 复核时间 | 探伤车 | 发现人 |  |  | 对比更换时间 | 线路类型
1 | 10923 | 2023 | 1 | 1 | 合肥工务段 | 合武绕行线 | 下 | 右 | K1+520 |  | 焊缝伤损 | 轨头中部 | 10 | 距合端导孔1.1米，距武端导孔11.5米（伤损位于轨头下颚） | 一级伤损 | 无 |  | 无伤 |  |  |  |  | 2023.1.6 |  | 朱立宏 |  |  |  | 普铁
2 | 10923 | 2023 | 1 | 1 | 合肥工务段 | 合武绕行线 | 下 | 右 | K16+753 |  | 焊缝伤损 | 轨头中部 | 10 | 距武端有缝接头7米（伤损位于轨头下颚） | 一级伤损 | 无 |  | 无伤 |  |  |  |  | 2023.1.6 |  | 朱立宏 |  |  |  | 普铁
3 | 10926 | 2023 | 1 | 1 | 上海工务段 | 南何线 | 单 | 左 | K12+222 |  | 轨底伤损 | 轨底 | 3 | 何端4.3米；南端21米各有一有缝接头 | 一级伤损 | 无 |  | 无伤 |  |  |  |  | 2023.1.9 |  | 苏多虎 |  |  |  | 普铁
4 | 10926 | 2023 | 1 | 1 | 上海工务段 | 沪昆线 | 下 | 左 | K64+764 |  | 焊缝伤损 | 轨腰 | 3 | 沪端4.9米有一导孔 | 一级伤损 | 无 |  | 无伤 |  |  |  |  | 2023.1.5 |  | 苏多虎 |  |  |  | 普铁
5 | 10926 | 2023 | 1 | 1 | 杭州工务段 | 沪昆线 | 下 | 左 | K106+452 |  | 轨底伤损 | 轨底 | 2 | 嘉兴东9#岔尖轨跟部焊缝旁边 | 一级伤损 | 无 |  | 无伤 |  |  |  | 37°通道校对无可疑波形 | 2023.1.12 |  | 王长明 |  |  |  | 普铁
6 | 10926 | 2023 | 1 | 1 | 杭州工务段 | 沪昆线 | 下 | 右 | K108+088 |  | 轨头伤损 | 轨头内中 | 8*8 | 沪端约38.0米有一导线孔或昆端约60.3米有一导线孔 | 一级伤损 | 有 | 监控 | 轻伤 |  |  |  | 距沪端7木处轨面多处鱼鳞伤最深7mm | 2023.1.12 |  | 王长明 |  |  |  | 普铁
7 | 10928 | 2023 | 1 | 1 | 上海工务段 | 京沪线 | 上 | 左 | K1369+325 |  | 轨头伤损 | 轨头内侧 | 12 | 伤损距京端苏州普速场上行进站信号机接头16.6米 | 一级伤损 | 有 | 监控 | 轻伤 |  |  |  | 厂焊接头鱼鳞伤深：8.19mm | 2023.1.4 |  | 张培星 |  |  |  | 普铁
8 | 10928 | 2023 | 1 | 1 | 上海工务段 | 京沪线 | 上 | 左 | K1368+530 |  | 焊缝伤损 | 轨头中外 | 12 | 伤损焊缝距沪端苏州普速场46#岔后普通接头12.5米 | 一级伤损 | 有 | 更换 | 轻伤 |  |  |  | 德铝焊缝：轨头下颚本侧伤损：70度 3.8-4.5格（10型仪器校对） | 2023.1.4 |  | 张培星 |  |  |  | 普铁
9 | 10928 | 2023 | 1 | 1 | 上海工务段 | 京沪线 | 上 | 右 | K1367+178 |  | 轨头伤损 | 轨头内中 | 12 | 沪端13cm有一个焊缝，京端38米有一个导线孔 | 一级伤损 | 无 |  | 无伤 |  |  |  | 经复核该处无伤波无损伤，加强监视 | 2023.1.12 |  | 张培星 |  |  |  | 普铁
10 | 10928 | 2023 | 1 | 1 | 上海工务段 | 京沪线 | 上 | 右 | K1342+178 |  | 轨头伤损 | 轨头内中 | 12 | 沪端27米，京端67.8米各有一个导线孔， | 一级伤损 | 无 |  | 无伤 |  |  |  | 经复核该处无伤波无损伤，加强监视 | 2023.1.16 |  | 张培星 |  |  |  | 普铁
11 | 10927 | 2023 | 1 | 2 | 合肥工务段 | 淮南线 | 上 | 右 | K176+335 |  | 轨头伤损 | 轨头中间内侧 | 10 | 芜端4M有两个导线孔淮端8.3M有一个导线孔（12.5已下关注） | 一级伤损 | 无 |  | 无伤 |  |  |  |  | 2023.1.5 |  | 李晓坤 | 对比更换 |  | 202302 | 普铁
12 | 10925 | 2023 | 1 | 3 | 南京桥工段 | 京沪高铁 | 上 | 左 | K1020+640 |  | 轨头伤损 | 轨头内侧 | 10 | 京端51.5米，沪端7.8米各有有一个导线孔 | 一级伤损 | 有 | 监控 | 未到轻伤 |  |  |  |  | 2023.1.5 |  | 张培星 |  |  |  | 高铁
13 | 10927 | 2023 | 1 | 3 | 合肥工务段 | 淮南线 | 上 | 左 | K57+775 |  | 轨头伤损 | 轨头内中外 | 30*25 | 下塘集1#岔心 | 一级伤损 | 有 | 监控 | 轻伤 |  |  |  | 岔心拼接处轨面擦伤深1.4mm | 2023.1.10 |  | 刘文消 |  |  |  | 普铁
14 | 10928 | 2023 | 1 | 3 | 徐州工务段 | 京沪线 | 下 | 左 | K766+627 | 京端 | 螺孔裂纹 | 1C | 5 | 利国8#岔前普通接头 | 一级伤损 | 无 |  | 无伤 |  |  |  | 现场接头校对前后37°探伤灵敏度下未发现异常波形，线路养护状态良好 | 2023.1.3 |  | 赵军 |  |  |  | 普铁
15 | 10926 | 2023 | 1 | 4 | 杭州工务段 | 衢九线 | 下 | 右 | K2+465 |  | 轨底伤损 | 轨底 | 3 | 衢州普速场8#岔直前导轨 | 一级伤损 | 无 |  | 无伤 |  |  |  | 复核人员经过现场确认后可疑波形由于轨底锈蚀引起排除伤损 | 2023.1.9 |  | 苏多虎 |  |  |  | 高铁
16 | 10927 | 2023 | 1 | 4 | 阜阳工务段 | 阜淮线 | 上 | 左 | K22+456 |  | 轨头伤损 | 轨头内侧 | 10 | 阜端14.7M淮端64.3M各有一个导线孔 | 一级伤损 | 无 |  | 无伤 |  |  |  |  | 2023.1.11 |  | 李晓坤 |  |  |  | 普铁
17 | 10927 | 2023 | 1 | 5 | 阜阳工务段 | 青阜线 | 下 | 右 | K72+702 |  | 焊缝伤损 | 轨头中间 | 8 | 涡阳站14#岔后焊缝 | 一级伤损 | 有 | 监控 | 未到轻伤 |  |  |  |  | 2023.1.18 |  | 刘文消 |  |  |  | 普铁
18 | 10928 | 2023 | 1 | 6 | 徐州工务段 | 陇海线 | 下 | 左 | K90+226 | 兰端 | 螺孔裂纹 | 1B/1C | 8 | 阿湖镇5#岔前接头(12月8日已下.现在有发展） | 二级伤损 | 有 | 更换 | 重伤 |  |  |  | 现场设备已更换 | 复核时已更换 |  | 朱立宏 |  |  |  | 普铁
19 | 10926 | 2023 | 1 | 7 | 杭州工务段 | 沪昆线 | 上 | 右 | K212+800 |  | 轨头伤损 | 轨头内中 | 8*9 | 杭州南普速场326#岔岔心 | 一级伤损 | 有 | 监控 | 未到轻伤 |  |  |  | 复核326道岔岔心掉块 | 2023.1.12 |  | 王长明 | 对比更换 | 202303 | 202303 | 普铁
20 | 10927 | 2023 | 1 | 7 | 阜阳工务段 | 京九线 | 上 | 左 | K844+078 |  | 轨头伤损 | 轨头中内 | 10 | 阜阳北5场506#岔心 | 一级伤损 | 有 | 监控 | 未到轻伤 |  |  |  |  | 2023.1.16 |  | 刘文消 |  |  |  | 普铁
21 | 10927 | 2023 | 1 | 7 | 阜阳工务段 | 京九线 | 上 | 右 | K840+017 |  | 焊缝伤损 | 轨头内侧 | 10 | 阜阳北8场827岔前焊缝 | 一级伤损 | 无 |  | 无伤 |  |  |  |  | 2023.1.9 |  | 刘文消 |  |  |  | 普铁
22 | 10926 | 2023 | 1 | 8 | 宁波工务段 | 萧甬线 | 下 | 右 | K47+667 |  | 轨头伤损 | 轨头 | 20*20 | 皋埠29#岔直护轨基本轨 | 一级伤损 | 有 | 加固 | 轻伤 |  |  |  | 鱼鳞伤CH2:5-7 CH6:1-1.6鄂校1.7-2.5深度9毫米 | 2023.1.9 |  | 苏多虎 | 对比更换 |  | 202304 | 普铁
23 | 10926 | 2023 | 1 | 8 | 宁波工务段 | 萧甬线 | 下 | 左 | K80+941-K80+943 |  | 轨头擦伤 | 轨头 | 13*12 | 连续擦伤 | 一级伤损 | 有 | 加固 | 轻伤 |  |  |  | 鱼鳞伤CH2:4.9-6.4鄂校2.0-2.5深度7毫米 | 2023.1.18 |  | 王长明 |  |  |  | 普铁
24 | 10926 | 2023 | 1 | 8 | 宁波工务段 | 萧甬线 | 下 | 右 | K103+393 |  | 轨头擦伤 | 轨头 | 13*12 | 蜀山19#岔基本轨 | 一级伤损 | 有 | 监控 | 未到轻伤 |  |  |  |  | 2023.1.16 |  | 王长明 | 对比更换 |  | 202303 | 普铁
25 | 10926 | 2023 | 1 | 8 | 宁波工务段 | 萧甬线 | 下 | 左 | K132+685 |  | 轨头擦伤 | 轨头 | 13*12 | 宁波北一场101#岔基本轨 | 一级伤损 | 有 | 监控 | 未到轻伤 |  |  |  |  | 2023.1.16 |  | 王长明 |  |  |  | 普铁
26 | 10927 | 2023 | 1 | 8 | 阜阳工务段 | 京九线 | 下 | 左 | K777+288 |  | 焊缝伤损 | 轨头外侧 | 8 | 古城集2#岔后焊缝 | 一级伤损 | 有 | 打磨 | 未到轻伤 |  |  |  |  | 2023.1.19 |  | 刘文消 | 对比更换 |  | 202303 | 普铁
27 | 10923 | 2023 | 1 | 9 | 合肥高铁基础设施段 | 京港高速 | 下 | 右 | K1229+972 |  | 轨头伤损 | 轨头外侧 | 10 | 距京端导线孔0.3米，距安庆方向导线孔80.4米 | 一级伤损 | 无 |  | 无伤 |  |  |  |  | 2023.1.17 |  | 毛永胜 |  |  |  | 高铁
28 | 10927 | 2023 | 1 | 9 | 合肥工务段 | 淮南线 | 下 | 右 | K24+970 |  | 焊缝伤损 | 轨头内侧 | 8 | 淮端距水家湖25#岔前接头1.8米 | 一级伤损 | 无 |  | 无伤 |  |  |  |  | 2023.1.12 |  | 刘文消 |  |  |  | 普铁
29 | 10927 | 2023 | 1 | 9 | 南京桥工段 | 水蚌外绕线 | 单 | 左 | K12+112 |  | 轨底伤损 | 轨底 | 3 | 蚌端467米有一接头，水端84米有一焊缝 | 一级伤损 | 无 |  | 无伤 |  |  |  |  | 2023.2.3 |  | 刘文消 |  |  |  | 普铁
30 | 10926 | 2023 | 1 | 10 | 宁波工务段 | 萧甬线 | 上 | 左 | K8+324 |  | 轨头伤损 | 轨头内中外 | 12*12 | 夏家桥6#岔直尖轨，轨头连续擦伤 | 一级伤损 | 无 |  | 无伤 |  |  |  |  | 2023.1.19 |  | 朱立宏 |  |  |  | 普铁
31 | 10927 | 2023 | 1 | 10 | 合肥工务段 | 宁西线 | 上 | 右 | K858+774 | 西段 | 螺孔裂纹 | 1C | 5 | 区间有缝接头西段1M有两个导线孔 | 一级伤损 | 有 | 更换 | 重伤 |  |  |  | 宁端胶结接头孔裂一孔向断面下裂5mm | 2023.1.17 |  | 李晓坤 |  |  |  | 普铁
32 | 10926 | 2023 | 1 | 11 | 芜湖工务段 | 宣杭线 | 上 | 右 | K20+065 |  | 轨头伤损 | 轨头中内 | 15*15 | 杭端47米； 宣端29.9米各有一导孔 | 一级伤损 | 有 | 监控 | 轻伤 |  |  |  |  | 2023.1.16 |  | 苏多虎 |  |  |  | 普铁
33 | 10926 | 2023 | 1 | 11 | 芜湖工务段 | 宁芜线 | 下 | 左 | K112+713 |  | 轨头擦伤 | 轨头 | 9*12 | 芜湖普速场208#岔尖轨 | 一级伤损 | 有 | 监控 | 轻伤 |  |  |  | 直尖轨轨面鱼鳞剥离测深:9.8mm▲▲ | 2023.1.17 |  | 王长明 | 对比更换 |  | 202302 | 普铁
34 | 10926 | 2023 | 1 | 11 | 芜湖工务段 | 芜铜线 | 单 | 左 | K1+923 |  | 轨头擦伤 | 轨头 | 9*12 | 芜端约89.2米有一导线孔或铜端约13.3米有一导线孔 | 一级伤损 | 有 | 监控 | 轻伤 |  |  |  | 轨顶面擦伤深度:1.2mm▲ | 2023.1.16 |  | 王长明 |  |  |  | 普铁
35 | 10926 | 2023 | 1 | 11 | 芜湖工务段 | 铜九线 | 单 | 左 | K21+577 |  | 轨头伤损 | 轨头内中 | 8*9 | 铜端约78.8米有两个导线孔或九端约21.1米有一导线孔 | 一级伤损 | 无 |  | 无伤 |  |  |  |  | 2023.1.16 |  | 王长明 |  |  |  | 普铁
36 | 10928 | 2023 | 1 | 11 | 阜阳工务段 | 符夹线 | 下 | 左 | K50+704 |  | 螺孔裂纹 | 轨撑孔上裂 | 3 | 淮北北普速场205#岔心 | 一级伤损 | 无 |  | 无伤 |  |  |  |  | 2023.1.16 |  | 赵军 |  |  |  | 普铁
37 | 10928 | 2023 | 1 | 11 | 阜阳工务段 | 青阜线 | 下 | 左 | K17+643 | 阜端 | 螺孔裂纹 | 1A | 5 | 百善2#岔趾直股引轨普通接头 | 一级伤损 | 无 |  | 无伤 |  |  |  |  | 2023.1.18 |  | 赵军 |  |  |  | 普铁
38 | 10928 | 2023 | 1 | 11 | 阜阳工务段 | 青阜线 | 下 | 右 | K64+099 | 青端 | 螺孔裂纹 | 1D | 5 | 天齐庙7#与9#之间岔前接头 | 一级伤损 | 有 | 更换 | 重伤 |  |  |  |  | 2023.1.17 |  | 赵军 |  |  |  | 普铁
39 | 10928 | 2023 | 1 | 11 | 阜阳工务段 | 青阜线 | 下 | 左 | K70+069 |  | 焊缝伤损 | 轨腰 | 5 | 距青端一对导孔9米，距阜端一焊缝58米。 | 一级伤损 | 有 | 打磨 | 未到轻伤 |  |  |  |  | 2023.1.24 |  | 赵军 |  |  |  | 普铁
40 | 10922 | 2023 | 1 | 14 | 新长工务段 | 宁启线 | 上 | 右 | K261+017-k261+012 |  | 轨头伤损 | 擦伤 | 30*30 | 连续擦伤 | 一级伤损 | 有 | 监控 | 未到轻伤 |  |  |  | 钢轨表面表层剥离 | 2023.1.18 |  | 刘文消 | 对比更换 |  | 202306 | 高铁
41 | 10926 | 2023 | 1 | 13 | 芜湖工务段 | 皖赣线 | 下 | 左 | K22+699 |  | 轨头伤损 | 轨头中内 | 10 | 皖赣0.3米有一导孔 | 一级伤损 | 无 |  | 无伤 |  |  |  |  | 2023.1.19 |  | 苏多虎 |  |  |  | 普铁
42 | 10926 | 2023 | 1 | 14 | 杭州工务段 | 宣杭线 | 下 | 左 | K171+972 |  | 轨头伤损 | 轨头外中 | 8*10 | 距宣端德清西5#岔岔后接头约93.6米或距杭端德清西19#岔护基轨跟部焊缝约80.3米 | 一级伤损 | 无 |  | 无伤 |  |  |  |  | 2023.1.18 |  | 王长明 |  |  |  | 普铁
43 | 10926 | 2023 | 1 | 14 | 杭州工务段 | 笕杭线 | 上 | 左 | K193+748 |  | 轨头擦伤 | 轨头内中 | 13*10 | 艮山门线路所9#岔基本轨 | 一级伤损 | 有 | 更换 | 轻伤 |  |  |  | 笕端10木上轨头内侧鱼鳞伤深8.8MM | 2023.1.19 |  | 王长明 |  |  |  | 普铁
44 | 10926 | 2023 | 1 | 14 | 杭州工务段 | 笕杭线 | 上 | 右 | K191+138 | 笕端 | 螺孔裂纹 | 2B | 3 | 距杭端笕桥26#岔曲基本轨跟部接头约7.9米（6道停车所经） | 一级伤损 | 无 |  | 无伤 |  |  |  |  | 2023.1.16 |  | 王长明 |  |  |  | 普铁
45 | 10927 | 2023 | 1 | 14 | 芜湖工务段 | 淮南线 | 下 | 左 | K222+489 |  | 核伤 | 轨头中部 | 10*10 | 距淮端有缝接头109米，距淮端导孔8米，距芜端焊缝5.5米 | 一级伤损 | 无 |  | 无伤 |  |  |  |  | 2023.1.16 |  | 朱立宏 | 对比更换 |  | 202305 | 普铁
46 | 10927 | 2023 | 1 | 14 | 芜湖工务段 | 宁芜线 | 上 | 左 | K95+667 | 宁端 | 螺孔裂纹 | 单孔上裂 | 5 | 塔桥3#岔直尖轨跟加固接头1孔上裂 | 一级伤损 | 无 |  | 无伤 |  |  |  |  | 2023.1.19 |  | 朱立宏 |  |  |  | 普铁
47 | 10925 | 2023 | 1 | 14 | 杭州工务段 | 杭昌高速 | 上 | 左 | K4+796-K4+713 |  | 轨头伤损 | 轨头中间内侧 | 30*35 | 连续擦伤 | 一级伤损 | 有 | 监控 | 未到轻伤 |  |  |  |  | 2023.2.1 |  | 李晓坤 |  |  |  | 高铁
48 | 10925 | 2023 | 1 | 14 | 杭州工务段 | 杭昌高速 | 下 | 右 | K2+463-K2+542 |  | 轨头伤损 | 轨头中间内侧 | 30*35 | 连续擦伤 | 一级伤损 | 有 | 监控 | 未到轻伤 |  |  |  |  | 2023.2.1 |  | 李晓坤 |  |  |  | 高铁
49 | 10925 | 2023 | 1 | 14 | 杭州工务段 | 杭昌高速 | 下 | 右 | K2+801-K2+848 |  | 轨头伤损 | 轨头中间内侧 | 30*35 | 连续擦伤 | 一级伤损 | 有 | 监控 | 未到轻伤 |  |  |  |  | 2023.2.1 |  | 李晓坤 |  |  |  | 高铁
50 | 10925 | 2023 | 1 | 14 | 杭州工务段 | 杭昌高速 | 下 | 右 | K3+772-K3+870 |  | 轨头伤损 | 轨头中间内侧 | 30*35 | 连续擦伤 | 一级伤损 | 有 | 监控 | 未到轻伤 |  |  |  |  | 2023.2.1 |  | 李晓坤 |  |  |  | 高铁
51 | 10926 | 2023 | 1 | 15 | 上海工务段 | 沪昆线 | 上 | 右 | K8+212 |  | 焊缝伤损 | 轨头外侧 | 9*8 | 昆端约23.9米有一接头 | 一级伤损 | 无 |  | 无伤 |  |  |  |  | 2023.1.17 |  | 王长明 |  |  |  | 普铁
52 | 10928 | 2023 | 1 | 16 | 上海工务段 | 京沪线 | 下 | 左 | K1294+521 |  | 轨底伤损 | 轨底 | 5 | 距京端导线孔7.3米，距沪端导线孔94.7米，注意沪端70.2左右处左股轨底复核 | 二级伤损 | 有 | 打磨 | 未到轻伤 |  |  |  |  | 2023.1.16 |  | 陈林 |  |  |  | 普铁
53 | 10928 | 2023 | 1 | 16 | 上海工务段 | 京沪线 | 下 | 左 | K1299+104 |  | 轨头伤损 | 轨头内测 | 10*10 | 戚墅堰普速场14#岔直导轨 | 一级伤损 | 无 |  | 无伤 |  |  |  |  | 2023.1.17 |  | 陈林 |  |  |  | 普铁
54 | 10926 | 2023 | 2 | 4 | 上海工务段 | 金山线 | 上 | 左 | K28+868 |  | 轨头伤损 | 轨头内侧 | 10 | 叶榭7#岔心 | 一级伤损 | 无 |  | 无伤 |  |  |  |  | 2023.2.14 |  | 刘文消 |  |  |  | 高铁
55 | 10922 | 2023 | 2 | 5 | 南京桥工段 | 宁启线 | 下 | 右 | K0+164 |  | 焊缝伤损 | 轨头中间 | 10 | 高里106#岔跟焊缝（图中里程错误） | 一级伤损 | 无 |  | 无伤 |  |  |  |  | 2023.2.9 |  | 刘文消 |  |  |  | 高铁
56 | 10922 | 2023 | 2 | 5 | 新长工务段 | 宁启线 | 下 | 右 | K2+992-k3+067 |  | 轨头伤损 | 轨头内中 | 30*25 | 连续擦伤 | 一级伤损 | 有 | 监控 | 未到轻伤 |  |  |  | 材质原因引起的 钢轨表层剥离。 | 2023.2.9 |  | 刘文消 |  |  |  | 高铁
57 | 10923 | 2023 | 2 | 5 | 南京桥工段 | 永全线 | 上 | 右 | K327+758 |  | 焊缝伤损 | 轨腰 | 5 | 距永端导孔9.7米，距全端导孔81米 | 一级伤损 | 有 | 监控 | 未到轻伤 |  |  |  | 疑似焊缝本侧台阶出波，继续加强监控 | 2023.2.5 |  | 朱立宏 |  |  |  | 高铁
58 | 10923 | 2023 | 2 | 5 | 南京桥工段 | 永全线 | 上 | 右 | K326+071 |  | 焊缝伤损 | 轨腰 | 5 | 永宁镇13#岔后第2个焊缝，距永宁镇13#岔后焊缝16.6米 | 一级伤损 | 无 |  | 无伤 |  |  |  |  | 2023.2.9 |  | 朱立宏 |  |  |  | 高铁
59 | 10926 | 2023 | 2 | 5 | 上海工务段 | 沪昆线 | 下 | 左 | K30+159 |  | 焊缝伤损 | 轨头外侧 | 10 | 沪端9.1米；昆端25米各有一焊缝 | 一级伤损 | 无 |  | 无伤 |  |  |  |  | 2023.2.8 |  | 苏多虎 |  |  |  | 普铁
60 | 10926 | 2023 | 2 | 5 | 杭州工务段 | 沪昆线 | 下 | 左 | K114+007 |  | 焊缝伤损 | 轨头内中 | 8*9 | 沪端约6.8米有一导线孔或昆端约12.9米有两个导线孔（同时注意昆端2.6米处的轨头伤损） | 一级伤损 | 无 |  | 无伤 |  |  |  |  | 2023.2.14 |  | 王长明 |  |  |  | 普铁
61 | 10922 | 2023 | 2 | 6 | 新长工务段 | 宁启线 | 下 | 左 | K111+065 |  | 焊缝伤损 | 轨头内侧 | 10 | 江都6#岔趾焊缝 | 一级伤损 | 无 |  | 无伤 |  |  |  |  | 2023.2.10 |  | 刘文消 |  |  |  | 高铁
62 | 10922 | 2023 | 2 | 6 | 新长工务段 | 宁启线 | 下 | 右 | K254+307 |  | 轨头擦伤 | 轨头内中 | 30*25 | 宁端23米有一焊缝，启端0.6米有一导孔 | 一级伤损 | 有 | 监控 | 未到轻伤 |  |  |  | 材质原因引起的 钢轨表层剥离。 | 2023.2.7 |  | 刘文消 | 对比更换 |  | 202307 | 高铁
63 | 10923 | 2023 | 2 | 6 | 上海高铁基础设施段 | 仙宁线 | 下 | 左 | K288+683 |  | 焊缝伤损 | 轨头中内 | 12*12 | 仙林1#岔曲护轨基本轨与曲导轨间，同时注意焊缝轨腰伤损 | 一级伤损 | 有 | 监控 | 轻伤 |  |  |  |  | 2023.2.9 |  | 朱立宏 |  |  |  | 高铁
64 | 10926 | 2023 | 2 | 6 | 杭州工务段 | 沪昆线 | 下 | 左 | K243+307 |  | 焊缝伤损 | 轨底 | 3 | 湄池7#岔直前导轨 | 一级伤损 | 无 |  | 无伤 |  |  |  |  | 2023.2.13 |  | 苏多虎 |  |  |  | 普铁
65 | 10926 | 2023 | 2 | 6 | 杭州工务段 | 沪昆线 | 下 | 左 | K353+229 |  | 轨头伤损 | 轨头内侧 | 8*9 | 距沪端东孝11#岔岔前焊缝约36.8米 | 一级伤损 | 无 |  | 无伤 |  |  |  |  | 2023.2.16 |  | 王长明 |  |  |  | 普铁
66 | 10922 | 2023 | 2 | 8 | 芜湖工务段 | 宁芜线 | 单 | 左 | K76+070 |  | 焊缝伤损 | 轨头下颚中心 | 8*9 | 宁端约349.8米有两个导线孔或芜端约216.2米有两个导线孔 | 一级伤损 | 无 |  | 无伤 |  |  |  |  | 2023.2.13 |  | 王长明 |  |  |  | 普铁
67 | 10923 | 2023 | 2 | 9 | 上海高铁基础设施段 | 沪昆高速 | 下 | 右 | K0+671 |  | 轨头核伤 | 轨头外中 | 20*30 | 距沪端上海虹桥高速场104#岔后焊缝671米，或距沪端上海虹桥高速场沪昆高速上行反向信号机接头592米，距此伤损昆端1米及2.5米处还有2处伤损图形(12月2日已下一级，图中公里有误) | 三级伤损 | 有 | 更换 | 轻伤 |  |  |  | 原轻伤监控，加固后安排更换 | 2023.2.10 |  | 郭旭 |  |  |  | 高铁
68 | 10923 | 2023 | 2 | 9 | 上海高铁基础设施段 | 沪宁城际 | 下 | 左 | K125+294 |  | 轨头伤损 | 轨头中外 | 30*30 | 无锡城际场6#道岔 | 一级伤损 | 有 | 监控 | 轻伤 |  |  |  | 擦伤，原轻伤监控复核无发展 | 2023.2.14 |  | 陈林 |  |  |  | 高铁
69 | 10923 | 2023 | 2 | 9 | 上海工务段 | 沪昆高速 | 下 | 右 | K0+413-K0+415 |  | 轨头伤损 | 轨头内中 | 10*15 | 连续擦伤（图中公里有误） | 一级伤损 | 有 | 更换 | 轻伤 |  |  |  |  | 2023.2.17 |  | 张培星 |  |  |  | 高铁
70 | 10923 | 2023 | 2 | 9 | 上海工务段 | 沪昆高速 | 下 | 右 | K0+516-K0+518 |  | 轨头伤损 | 轨头内中 | 10*20 | 连续擦伤（图中公里有误） | 一级伤损 | 有 | 更换 | 轻伤 |  |  |  |  | 2023.2.17 |  | 张培星 |  |  |  | 高铁
71 | 10923 | 2023 | 2 | 9 | 上海高铁基础设施段 | 沪昆高速 | 下 | 右 | K0+778-K0+848 |  | 轨头伤损 | 轨头内中 | 10*15 | 连续擦伤（图中公里有误） | 一级伤损 | 有 | 监控 | 未到轻伤 |  |  |  | 擦伤 | 2023.2.10 |  | 张培星 |  |  |  | 高铁
72 | 10923 | 2023 | 2 | 9 | 上海高铁基础设施段 | 沪昆高速 | 下 | 右 | K1+779 |  | 轨头伤损 | 轨头内中 | 10*15 | 沪端19.7米，昆端59.1米各有一个导线孔 | 一级伤损 | 有 | 加固 | 轻伤 |  |  |  | 擦伤，原轻伤加固，复核无发展 | 2023.2.10 |  | 张培星 |  |  |  | 高铁
73 | 10923 | 2023 | 2 | 9 | 上海高铁基础设施段 | 沪昆高速 | 下 | 右 | K1+880 |  | 轨头伤损 | 轨头内中 | 10*15 | 沪端41.9米有一个导线孔，昆端155米有一个普通接头 | 一级伤损 | 有 | 监控 | 未到轻伤 |  |  |  | 擦伤 | 2023.2.10 |  | 张培星 |  |  |  | 高铁
74 | 10923 | 2023 | 2 | 9 | 上海高铁基础设施段 | 沪昆高速 | 下 | 左 | K17+175 |  | 轨头伤损 | 轨头内中 | 10*15 | 沪端18.9米，昆端61.3米各有一个导线孔 | 一级伤损 | 有 | 监控 | 未到轻伤 |  |  |  | 轨面鱼鳞伤 | 2023.2.15 |  | 张培星 |  |  |  | 高铁
75 | 10923 | 2023 | 2 | 9 | 上海高铁基础设施段 | 沪昆高速 | 下 | 右 | K18+905 |  | 轨头伤损 | 轨头内中 | 10*15 | 沪端57.1米有一个导线孔，昆端64.4米有一个焊缝 | 一级伤损 | 有 | 监控 | 轻伤 |  |  |  |  | 2023.2.15 |  | 张培星 |  |  |  | 高铁
76 | 10923 | 2023 | 2 | 9 | 上海高铁基础设施段 | 沪昆高速 | 下 | 左 | K84+316 |  | 轨头伤损 | 轨头内中 | 12 | 沪端30米有2个导线孔，昆端49.6米有一个导线孔 | 一级伤损 | 有 | 监控 | 未到轻伤 |  |  |  |  | 2023.2.12 |  | 张培星 | 对比更换 |  | 202306 | 高铁
77 | 10923 | 2023 | 2 | 9 | 上海高铁基础设施段 | 沪昆高速 | 下 | 左 | K99+263 |  | 轨头伤损 | 轨头内中 | 12 | 沪端57.3米，昆端3.8米各有一个导线孔 | 一级伤损 | 有 | 监控 | 未到轻伤 |  |  |  | 工厂闪光焊轨面鱼鳞伤 | 2023.2.17 |  | 张培星 |  |  |  | 高铁
78 | 10922 | 2023 | 2 | 9 | 合肥工务段 | 淮南线 | 上 | 左 | K112+088 |  | 焊缝伤损 | 轨头内侧 | 10 | 芜端1.8M淮端68.2M各有一个导线孔 | 一级伤损 | 有 | 更换 | 重伤 |  |  |  | 法铝焊轨头内侧焊缝伤损φ3-6dB横孔当量，波形3.0-4.0 | 2023.2.16 |  | 李晓坤 |  |  |  | 普铁
79 | 10922 | 2023 | 2 | 9 | 合肥工务段 | 淮南线 | 上 | 左 | K26+743 | 淮端 | 螺孔裂纹 | 1A | 3 | 水家湖普速2#岔后有缝接头 | 一级伤损 | 有 | 更换 | 重伤 |  |  |  | 合端胶结头孔裂一孔向轨端上裂5mm | 2023.2.13 |  | 刘文消 |  |  |  | 普铁
80 | 10926 | 2023 | 2 | 9 | 杭州工务段 | 沪昆线 | 上 | 右 | K398+885 |  | 核伤 | 轨头中外 | 10*10 | 距昆端导孔2.8米，距沪端导孔80.3米 | 一级伤损 | 无 |  | 无伤 |  |  |  |  | 2023.2.16 |  | 朱立宏 |  |  |  | 普铁
81 | 10926 | 2023 | 2 | 9 | 杭州工务段 | 沪昆线 | 上 | 左 | K196+666 |  | 轨头擦伤 | 轨头 | 8*10 | 杭州东普速场110#岔尖轨 | 一级伤损 | 无 |  | 无伤 |  |  |  |  | 2023.2.13 |  | 王长明 |  |  |  | 普铁
82 | 10927 | 2023 | 2 | 9 | 徐州工务段 | 陇海线 | 下 | 左 | K307+903 |  | 焊缝伤损 | 焊缝轨腰 | 6 | 伤损距兰端52.1米.连端35.9米各有两个导线孔（上月已下关注本月有发展） | 一级伤损 | 有 | 监控 | 轻伤 |  |  |  | 现场复核为闪光焊焊缝轨腰焊筋边缘点状伤损，线路养护状态良好。 | 2023.2.13 |  | 陈林 |  |  |  | 普铁
83 | 10923 | 2023 | 2 | 10 | 杭州工务段 | 沪昆高速 | 下 | 左 | K159+230 |  | 轨头伤损 | 轨头中内 | 15*12 | 杭州东高速场204#岔直基本轨，轨头连续伤损 | 一级伤损 | 有 | 监控 | 未到轻伤 |  |  |  |  | 2023.2.15 |  | 朱立宏 |  |  |  | 高铁
84 | 10923 | 2023 | 2 | 10 | 杭州工务段 | 沪昆高速 | 下 | 右 | K160+293 |  | 轨头伤损 | 轨头中内 | 15*12 | 距昆端导孔2.7米，距沪端导孔56米 | 一级伤损 | 无 |  | 无伤 |  |  |  |  | 2023.2.15 |  | 朱立宏 |  |  |  | 高铁
85 | 10923 | 2023 | 2 | 10 | 杭州工务段 | 沪昆高速 | 下 | 左 | K160+494 |  | 轨头伤损 | 轨头中内 | 15*12 | 距昆端伸缩轨3.8米，距沪端焊缝1.6米 | 一级伤损 | 有 | 监控 | 未到轻伤 |  |  |  |  | 2023.2.15 |  | 朱立宏 |  |  |  | 高铁
86 | 10925 | 2023 | 2 | 10 | 南京桥工段 | 京沪高铁 | 下 | 左 | K982+132 |  | 轨底伤损 | 轨底 | 3 | 扬州线路所1#岔心轨 | 一级伤损 | 无 |  | 无伤 |  |  |  |  | 2023.2.17 |  | 张培星 |  |  |  | 高铁
87 | 10925 | 2023 | 2 | 10 | 上海高铁基础设施段 | 京沪高铁 | 下 | 左 | K1065+796 |  | 轨头伤损 | 轨头内侧 | 12 | 京端39米有一个导线孔，沪端22cm有一个焊缝 | 一级伤损 | 有 | 打磨 | 未到轻伤 |  |  |  | 鄂部表面剁痕，书面通知工区打磨 | 2023.2.16 |  | 张培星 |  |  |  | 高铁 | 系统内反馈无伤
88 | 10928 | 2023 | 2 | 10 | 上海高铁基础设施段 | 沪宁城际 | 下 | 左 | K299+594 |  | 焊缝伤损 | 轨头内侧 | 8*9 | 宁端约33.3米有一导线孔或沪端约36.8米有一导线孔 | 一级伤损 | 无 |  | 无伤 |  |  |  |  | 2023.2.17 |  | 王长明 |  |  |  | 高铁
89 | 10928 | 2023 | 2 | 10 | 南京桥工段 | 仙宁线 | 上 | 右 | K309+518 |  | 轨头擦伤 | 轨头 | 8*10 | 仙端约16.6米有一导孔或宁端约0.1米有一导线孔 | 一级伤损 | 有 | 更换 | 轻伤 |  |  |  | 鱼鳞伤深7.5mm，计划更换。 | 2023.2.15 |  | 王长明 |  |  |  | 高铁
90 | 10922 | 2023 | 2 | 10 | 阜阳工务段 | 阜淮线 | 上 | 右 | K98+568 | 淮端 | 螺孔裂纹 | 1C | 3 | 潘集13#岔后接头 | 一级伤损 | 无 |  | 无伤 |  |  |  |  | 2023.2.17 |  | 李晓坤 |  |  |  | 普铁
91 | 10923 | 2023 | 2 | 11 | 宁波工务段 | 杭台高铁 | 上 | 左 | K323+498 |  | 轨底伤损 | 轨底 | 5 | 距杭端2个导孔20.3米，距台端导孔56米 | 一级伤损 | 无 |  | 无伤 |  |  |  |  | 2023.2.16 |  | 朱立宏 |  |  |  | 高铁
92 | 10928 | 2023 | 2 | 11 | 合肥工务段 | 合武绕行线 | 下 | 右 | K6+294 | 合端 | 轨腰伤损 | 轨端下颚 | 3 | 距合端桃花店15#岔岔跟焊缝约36.7米 | 一级伤损 | 有 | 监控 | 轻伤 |  |  |  | 合端胶结接头擦伤深度1.5mm | 2023.2.17 |  | 王长明 |  |  |  | 普铁
93 | 10928 | 2023 | 2 | 11 | 合肥工务段 | 合武绕行线 | 下 | 右 | K7+901 |  | 焊缝伤损 | 轨头外侧 | 8*9 | 桃花店40#岔岔趾焊缝 | 一级伤损 | 有 | 更换 | 重伤 |  |  |  | 轨头外侧焊缝伤损横孔当量-4dB | 2023.2.17 |  | 王长明 |  |  |  | 普铁
94 | 10922 | 2023 | 2 | 11 | 阜阳工务段 | 青阜线 | 下 | 右 | K141+410 |  | 焊缝伤损 | 轨腰 | 8 | 阜北一场1129#岔岔趾焊缝，12.8已下一级 | 二级伤损 | 无 |  | 无伤 |  |  |  |  | 2023.2.13 |  | 王长明 |  |  |  | 普铁
95 | 10922 | 2023 | 2 | 11 | 阜阳工务段 | 京九线 | 上 | 右 | K881+535 |  | 焊缝伤损 | 轨底 | 3 | 京端62.8M九端5.8M各有一个导线孔 | 一级伤损 | 有 | 更换 | 重伤 |  |  |  | 881.545km处有一厂焊，发现一轨底核伤，核高2mm、长5mm | 2023.2.16 |  | 李晓坤 |  |  |  | 普铁
96 | 10927 | 2023 | 2 | 11 | 徐州工务段 | 陇海线 | 下 | 左 | K98+835 |  | 焊缝伤损 | 轨头内测 | 10*10 | 伤损距兰端70米一个导线孔.连端9.5米一个焊缝 | 一级伤损 | 无 |  | 无伤 |  |  |  |  | 2023.2.20 |  | 陈林 |  |  |  | 普铁
97 | 10927 | 2023 | 2 | 11 | 徐州工务段 | 陇海线 | 下 | 右 | K24+756 | 兰端 | 螺孔裂纹 | 1C | 4 | 盐坨站XF进站信号机接头 | 一级伤损 | 无 |  | 无伤 |  |  |  |  | 2023.2.17 |  | 陈林 |  |  |  | 普铁
98 | 10927 | 2023 | 2 | 11 | 徐州工务段 | 陇海线 | 下 | 右 | K22+104-K22+101 |  | 轨头伤损 | 轨头中内 | 12 | 云台山1#道岔直护基本轨 | 一级伤损 | 有 | 监控 | 未到轻伤 |  |  |  | 现场复核为轨头内侧鱼鳞纹未到轻伤，线路养护状态良好。 | 2023.2.16 |  | 陈林 |  |  |  | 普铁
99 | 10923 | 2023 | 2 | 12 | 宁波工务段 | 杭深线 | 下 | 右 | K279+866 |  | 轨头伤损 | 轨头中内 | 15*12 | 轨头擦伤，距杭端导孔17.6米，距深端导孔67.8米 | 一级伤损 | 有 | 监控 | 未到轻伤 |  |  |  | 轨面接触疲劳 直70：:1.8-2.2斜70：:1.0-1.5 | 2023.2.15 |  | 朱立宏 |  |  |  | 高铁
100 | 10928 | 2023 | 2 | 12 | 合肥工务段 | 沪蓉线 | 上 | 右 | K568+634 | 武端 | 轨头伤损 | 轨头 | 8*12 | 独山镇2#岔岔前接头（轨头擦伤） | 一级伤损 | 有 | 监控 | 轻伤 |  |  |  | 轨面擦伤深度：0.6mm | 2023.2.12 |  | 王长明 |  |  |  | 高铁
101 | 10923 | 2023 | 2 | 13 | 宁波工务段 | 杭深线 | 下 | 右 | K312+268-K312+303 |  | 轨头伤损 | 轨头内中外 | 15*15 | 轨头连续擦伤，注意核伤校对 | 一级伤损 | 无 |  | 无伤 |  |  |  |  | 2023.2.16 |  | 朱立宏 |  |  |  | 普铁
102 | 10922 | 2023 | 2 | 13 | 阜阳工务段 | 阜淮线 | 下 | 右 | K110+051 |  | 轨底伤损 | 轨底 | 3 | 阜端8.1M淮端83.2M各有一个导线孔 | 一级伤损 | 无 |  | 无伤 |  |  |  |  | 2023.2.21 |  | 李晓坤 |  |  |  | 普铁
103 | 10922 | 2023 | 2 | 13 | 阜阳工务段 | 阜淮线 | 下 | 左 | K118+208 | 阜端 | 螺孔裂纹 | 1C | 3 | 淮南西201#岔前接头 | 一级伤损 | 无 |  | 无伤 |  |  |  |  | 2023.2.21 |  | 李晓坤 |  |  |  | 普铁
104 | 10926 | 2023 | 2 | 13 | 宁波工务段 | 萧甬线 | 下 | 右 | K103+126 |  | 轨头伤损 | 轨头擦伤 | 12*13 | 蜀山7#岔基本轨（2023.1.8已关注） | 一级伤损 | 有 | 监控 | 未到轻伤 |  |  |  | CH2:5.2-7.0 鄂校2.4-3.0 | 2023.2.14 |  | 王长明 |  |  |  | 普铁
105 | 10926 | 2023 | 2 | 13 | 宁波工务段 | 萧甬线 | 下 | 左 | K132+691 |  | 轨头伤损 | 轨头擦伤 | 12*13 | 宁波北1场101#岔基本轨 | 一级伤损 | 有 | 监控 | 未到轻伤 |  |  |  | CH1:5.2-7.0 | 2023.2.19 |  | 王长明 |  |  |  | 普铁
106 | 10925 | 2023 | 2 | 14 | 上海工务段 | 黄封联络线 | 上 | 左 | K4+862 | 封端 | 螺孔裂纹 | 1B | 5 | 封浜1#岔前普通接头（图中公里有误） | 一级伤损 | 有 | 更换 | 重伤 |  |  |  |  | 2023.2.23 |  | 张培星 |  |  |  | 普铁
107 | 10922 | 2023 | 2 | 14 | 合肥工务段 | 淮南线 | 下 | 右 | K85+254 |  | 焊缝伤损 | 轨腰 | 15 | 大包郢6#岔后第二个焊缝距6#岔后焊缝10.3M(注意对股焊缝轨腰)2022年9月9日已下二级 | 二级伤损 | 有 | 更换 | 重伤 |  |  |  | CH2:4.9-7.0 鄂校2.3-3.5 | 2023.2.16 |  | 李晓坤 |  |  |  | 普铁
108 | 10922 | 2023 | 2 | 14 | 合肥工务段 | 淮南线 | 下 | 左 | K9+096 |  | 焊缝伤损 | 轨头下颚 | 8 | 九龙岗15#岔直导轨加固焊缝 | 一级伤损 | 有 | 更换 | 重伤 |  |  |  | φ3-4db横孔当量 | 2023.2.16 |  | 刘文消 |  |  |  | 普铁
109 | 10922 | 2023 | 2 | 14 | 合肥工务段 | 淮南线 | 下 | 右 | K57+335 |  | 轨头伤损 | 轨头内侧 | 10 | 淮端40M有一个焊缝芜端11.7M有一个导孔 | 一级伤损 | 无 |  | 无伤 |  |  |  |  | 2023.2.21 |  | 李晓坤 |  |  |  | 普铁
110 | 10922 | 2023 | 2 | 14 | 合肥工务段 | 淮南线 | 下 | 左 | K77+897 |  | 轨头伤损 | 轨头内侧 | 10 | 淮端0.9M有一个焊缝芜端82.4M有一个导孔（1月9日已下关注） | 一级伤损 | 无 |  | 无伤 |  |  |  |  | 2023.2.21 |  | 李晓坤 |  |  |  | 普铁
111 | 10926 | 2023 | 2 | 14 | 宁波工务段 | 萧甬线 | 上 | 右 | K103+259 |  | 轨头伤损 | 轨头 | 15*10 | 蜀山15#岔直基本轨（2023.1.10已关注） | 一级伤损 | 有 | 监控 | 未到轻伤 |  |  |  | 轨面接触疲劳5.5-7.0 鄂校2.6-3.4 | 2023.2.22 |  | 苏多虎 |  |  |  | 普铁
112 | 10926 | 2023 | 2 | 14 | 宁波工务段 | 萧甬线 | 上 | 右 | K93+062 |  | 轨头伤损 | 轨头 | 15*12 | 余姚西5#岔直前导轨（2023.1.10已关注） | 一级伤损 | 有 | 监控 | 未到轻伤 |  |  |  | CH2:4.9-7.0 鄂校2.3-3.5 | 2023.2.20 |  | 苏多虎 |  |  |  | 普铁
113 | 10926 | 2023 | 2 | 14 | 杭州工务段 | 宣杭线 | 上 | 左 | K89+323 |  | 焊缝伤损 | 轨头内侧 | 7 | 距宣端泗安9#岔基本轨跟部焊缝约8.9米（2023.01.10已关注） | 一级伤损 | 有 | 监控 | 轻伤 |  |  |  |  | 2023.2.20 |  | 王长明 | 对比更换 |  | 202303 | 普铁
114 | 10926 | 2023 | 2 | 14 | 芜湖工务段 | 宣杭线 | 上 | 右 | K70+919 |  | 轨头伤损 | 轨头内中 | 8*9 | 杭端约56.8米有一导线孔或宣端约28.8米有一导线孔（2023.01.10已关注） | 一级伤损 | 有 | 监控 | 轻伤 |  |  |  | 上周期工区已下伤损监控 | 2023.2.22 |  | 王长明 |  |  |  | 普铁
115 | 10922 | 2023 | 2 | 15 | 合肥工务段 | 宁西线 | 下 | 左 | K855+078-k855+058 |  | 轨头伤损 | 轨头中间 | 30*30 | 连续擦伤 | 一级伤损 | 有 | 监控 | 轻伤 |  |  |  | 轨面擦伤深度：1.5mm | 2023.2.17 |  | 刘文消 | 对比更换 |  | 202307 | 普铁
116 | 10922 | 2023 | 2 | 15 | 合肥工务段 | 宁西线 | 下 | 左 | K854+798 |  | 轨头伤损 | 轨头中间 | 10 | 宁端0.6米，西端21.8米各有一焊缝 | 一级伤损 | 有 | 监控 | 轻伤 |  |  |  | 轨面擦伤深度：1.8mm | 2023.2.17 |  | 刘文消 | 对比更换 |  | 202303 | 普铁
117 | 10922 | 2023 | 2 | 15 | 合肥工务段 | 宁西线 | 下 | 右 | K844+484 | 宁端 | 螺孔裂纹 | 1C | 4 | 分路口1#岔前接头 | 一级伤损 | 无 |  | 无伤 |  |  |  |  | 2023.2.21 |  | 刘文消 |  |  |  | 普铁
118 | 10922 | 2023 | 2 | 15 | 合肥工务段 | 宁西线 | 上 | 左 | K861+366 | 西端 | 螺孔裂纹 | 2A | 5 | 六安202#岔后第三接头 | 一级伤损 | 有 | 更换 | 重伤 |  |  |  | 西端胶结接头，二孔向一孔上裂5mm | 2023.2.22 |  | 李晓坤 |  |  |  | 普铁
119 | 10922 | 2023 | 2 | 15 | 合肥工务段 | 宁西线 | 上 | 右 | K861+638 | 西端 | 螺孔裂纹 | 1B | 5 | 六安216#岔前接头 | 一级伤损 | 有 | 更换 | 重伤 |  |  |  | 六安站216#岔前右股胶结接头西端一孔向二孔上裂5mm. | 2023.2.20 |  | 李晓坤 |  |  |  | 普铁
120 | 10926 | 2023 | 2 | 15 | 芜湖工务段 | 宁芜线 | 上 | 右 | K114+452 |  | 轨腰伤损 | 轨腰 | 3 | 宁端20.3米有一导孔 | 一级伤损 | 无 |  | 无伤 |  |  |  |  | 2023.2.22 |  | 苏多虎 |  |  |  | 普铁
121 | 10926 | 2023 | 2 | 15 | 芜湖工务段 | 皖赣线 | 下 | 右 | K0+366 |  | 焊缝伤损 | 轨头外侧 | 8*9 | 皖端约12.5米有一导线孔或赣端约8.8米有一导线孔 | 一级伤损 | 无 |  | 无伤 |  |  |  |  | 2023.2.20 |  | 王长明 |  |  |  | 普铁
122 | 10926 | 2023 | 2 | 15 | 芜湖工务段 | 芜铜线 | 单 | 左 | K1+142 |  | 轨头伤损 | 轨头内侧 | 8*9 | 芜端约10.6米有一导线孔或铜端约52.8米有一接头 | 一级伤损 | 无 |  | 无伤 |  |  |  |  | 2023.2.17 |  | 王长明 |  |  |  | 普铁
123 | 10922 | 2023 | 2 | 16 | 合肥工务段 | 淮南线 | 下 | 右 | K109+041 | 淮端 | 螺孔裂纹 | 1B | 4 | 撮镇5#岔前焊缝 | 一级伤损 | 有 | 更换 | 重伤 |  |  |  | 淮端胶结接头一孔向二孔上裂3mm | 2023.2.21 |  | 李晓坤 |  |  |  | 普铁
124 | 10922 | 2023 | 2 | 16 | 合肥工务段 | 淮南线 | 下 | 右 | K159+084 |  | 焊缝伤损 | 轨头中间 | 10 | 巢湖1#岔尖轨根焊缝 | 一级伤损 | 无 |  | 无伤 |  |  |  |  | 2023.2.20 |  | 李晓坤 |  |  |  | 普铁
125 | 10922 | 2023 | 2 | 16 | 合肥工务段 | 淮南线 | 下 | 右 | K159+164 |  | 焊缝伤损 | 轨头中间 | 10 | 巢湖7#岔前焊缝(1月14日已下关注) | 一级伤损 | 有 | 监控 | 轻伤 |  |  |  | φ3-8db横孔当量 | 2023.2.20 |  | 朱立宏 |  |  |  | 普铁
126 | 10922 | 2023 | 2 | 16 | 合肥工务段 | 淮南线 | 下 | 右 | K160+363 |  | 焊缝伤损 | 轨头中间 | 10 | 巢湖2#岔后焊缝 | 一级伤损 | 无 |  | 无伤 |  |  |  |  | 2023.2.20 |  | 李晓坤 |  |  |  | 普铁
127 | 10927 | 2023 | 2 | 16 | 徐州工务段 | 夹北线 | 下 | 右 | K10+167 |  | 焊缝伤损 | 轨头下颚 | 5 | 杨屯站21#道岔直护基本轨与直导轨焊缝 | 一级伤损 | 有 | 更换 | 重伤 |  |  |  | 现场复核为轨头颚部核伤重伤，线路养护状态良好。 | 2023.2.21 |  | 陈林 |  |  |  | 普铁
128 | 10927 | 2023 | 2 | 16 | 徐州工务段 | 夹北线 | 下 | 右 | K8+054 | 北端 | 螺孔裂纹 | 1C | 4 | 杨屯站SF信号机接头 | 一级伤损 | 无 |  | 无伤 |  |  |  |  | 2023.2.21 |  | 陈林 |  |  |  | 普铁
129 | 10927 | 2023 | 2 | 16 | 阜阳工务段 | 青阜线 | 下 | 左 | K51+334 |  | 轨头伤损 | 轨头外中内测 | 20*20 | 距青端一导孔28米 | 一级伤损 | 无 |  | 无伤 |  |  |  |  | 2023.2.27 |  | 赵军 |  |  |  | 普铁
130 | 10925 | 2023 | 2 | 17 | 徐州工务段 | 青盐线 | 下 | 左 | K250+949 |  | 轨头伤损 | 轨头 内中 | 12 | 伤损距连云港30#岔前焊缝36cm(此范围有2处波形，注意鱼鳞下核伤校对) | 一级伤损 | 有 | 监控 | 未到轻伤 |  |  |  |  | 2023.2.23 |  | 张培星 |  |  |  | 高铁
131 | 10925 | 2023 | 2 | 17 | 徐州工务段 | 青盐线 | 下 | 左 | K252+468 |  | 轨底伤损 | 轨底 | 3 | 连云港43#岔直导轨（伤损距盐端直基本轨焊缝9.4米） | 一级伤损 | 无 |  | 无伤 |  |  |  |  | 2023.2.23 |  | 张培星 |  |  |  | 高铁
132 | 10927 | 2023 | 2 | 17 | 阜阳工务段 | 符夹线 | 上 | 左 | K44+251 |  | 焊缝伤损 | 轨腰 | 5 | 岱河17#尖轨跟焊缝 | 一级伤损 | 无 |  | 无伤 |  |  |  |  | 2023.2.27 |  | 赵军 |  |  |  | 普铁
133 | 10927 | 2023 | 2 | 17 | 徐州工务段 | 夹北线 | 上 | 右 | K8+183 |  | 焊缝伤损 | 轨头中间 | 10 | 杨屯4#尖轨跟加固焊缝 | 一级伤损 | 有 | 监控 | 轻伤 |  |  |  | 现场复核为尖轨后德铝焊轨头点状缺陷,线路养护状态良好。 | 2023.2.24 |  | 赵军 | 对比更换 |  | 202303 | 普铁
134 | 10927 | 2023 | 2 | 17 | 徐州工务段 | 夹北线 | 上 | 左 | K10+013 | 夹端 | 螺孔裂纹 | 1A | 5 | 杨屯39#岔前普通接头 | 一级伤损 | 无 |  | 无伤 |  |  |  |  | 2023.2.21 |  | 赵军 | 对比更换 |  | 202303 | 普铁
135 | 10927 | 2023 | 2 | 17 | 徐州工务段 | 夹北线 | 上 | 右 | K17+198 | 北端 | 螺孔裂纹 | 1C | 5 | 周宅子9#直护轨基本轨 | 一级伤损 | 无 |  | 无伤 |  |  |  |  | 2023.2.17 |  | 赵军 |  |  |  | 普铁
136 | 10926 | 2023 | 2 | 18 | 芜湖工务段 | 皖赣线 | 单 | 右 | K202+482 |  | 轨头伤损 | 轨头中间 | 8 | 赣端89米有一导孔 | 一级伤损 | 有 | 监控 | 轻伤 |  |  |  |  | 2023.2.27 |  | 苏多虎 |  |  |  | 普铁
137 | 10926 | 2023 | 2 | 18 | 芜湖工务段 | 皖赣线 | 单 | 右 | K253+126 |  | 焊缝伤损 | 轨腰 | 3 | 皖端9.7米有一导孔；赣端24.8米有一焊头 | 一级伤损 | 无 |  | 无伤 |  |  |  |  | 2023.2.23 |  | 苏多虎 |  |  |  | 普铁
138 | 10927 | 2023 | 2 | 18 | 徐州工务段 | 京沪线 | 下 | 右 | K809+734 |  | 焊缝伤损 | 焊缝轨底 | 4 | 高家营15#岔趾焊缝 | 一级伤损 | 无 |  | 无伤 |  |  |  |  | 2023.2.28 |  | 陈林 |  |  |  | 普铁
139 | 10923 | 2023 | 2 | 19 | 宁波工务段 | 杭深线 | 上 | 左 | K318+177 |  | 轨头伤损 | 轨头擦伤 | 10*12 | 宁波东25#岔基本轨 | 一级伤损 | 有 | 监控 | 未到轻伤 |  |  |  | CH9:1.0-3.0多次反射 | 2023.2.23 |  | 王长明 |  |  |  | 高铁
140 | 10923 | 2023 | 2 | 19 | 宁波工务段 | 杭深线 | 上 | 左 | K318+090 |  | 轨头伤损 | 轨头擦伤 | 10*12 | 宁波东5#岔岔心 | 一级伤损 | 有 | 监控 | 未到轻伤 |  |  |  |  | 2023.2.23 |  | 王长明 |  |  |  | 高铁
141 | 10923 | 2023 | 2 | 19 | 宁波工务段 | 杭深线 | 上 | 右 | K315+986-K315+886 |  | 轨头伤损 | 轨头擦伤 | 10*12 | 连续擦伤，注意核伤校对 | 一级伤损 | 无 |  | 无伤 |  |  |  |  | 2023.2.28 |  | 王长明 |  |  |  | 高铁
142 | 10923 | 2023 | 2 | 19 | 宁波工务段 | 杭深线 | 上 | 右 | K315+716-K315+690 |  | 轨头伤损 | 轨头擦伤 | 10*12 | 连续擦伤，注意核伤校对 | 一级伤损 | 无 |  | 无伤 |  |  |  |  | 2023.2.28 |  | 王长明 |  |  |  | 高铁
143 | 10927 | 2023 | 2 | 19 | 南京桥工段 | 京沪线 | 下 | 左 | K1164+355 | 京端 | 轨腰伤损 | 轨腰轨端 | 5 | 宁东下行V场5127#岔前普通接头 | 一级伤损 | 有 | 更换 | 重伤 |  |  |  | 轨端下颚水平裂纹6mm | 2023.2.23 |  | 赵军 |  |  |  | 普铁
144 | 10923 | 2023 | 2 | 20 | 杭州工务段 | 杭深线 | 上 | 右 | K174+327 |  | 焊缝伤损 | 轨腰 | 5 | 距（杭端）杭州南杭甬场201#岔后焊缝50米 | 一级伤损 | 无 |  | 无伤 |  |  |  |  | 2023.2.20 |  | 朱立宏 |  |  |  | 高铁
145 | 10926 | 2023 | 2 | 20 | 杭州工务段 | 笕杭线 | 上 | 左 | K193+743 |  | 轨头核伤 | 轨头内中 | 9*10 | 距笕端艮山门线路所9#岔岔前焊缝约6.0米 | 一级伤损 | 无 |  | 无伤 |  |  |  |  | 2023.2.24 |  | 王长明 | 对比更换 |  | 202303 | 普铁
146 | 10927 | 2023 | 2 | 20 | 上海工务段 | 京沪线 | 下 | 左 | K1431+999 |  | 焊缝伤损 | 轨头内中 | 10 | 距沪端一焊缝21米，距黄渡4#岔后焊缝125米。 | 一级伤损 | 有 | 监控 | 未到轻伤 |  |  |  | 焊筋下颚存在缺口 | 2023.3.2 |  | 赵军 |  |  |  | 普铁
147 | 10926 | 2023 | 2 | 21 | 上海工务段 | 沪昆线 | 上 | 右 | K43+304 |  | 轨头伤损 | 轨头 内中 | 12 | 新桥11#岔心轨（伤损距岔趾焊缝1.5米） | 一级伤损 | 有 | 更换 | 轻伤 |  |  |  |  | 2023.3.2 |  | 张培星 |  |  |  | 普铁
148 | 10926 | 2023 | 2 | 21 | 上海工务段 | 沪昆线 | 上 | 右 | K29+477 |  | 轨头核伤 | 轨头 内中 | 12 | 昆端109米，沪端69.5米各有一个普通接头 | 一级伤损 | 有 | 更换 | 轻伤 |  |  |  |  | 2023.3.2 |  | 张培星 |  |  |  | 普铁
149 | 10926 | 2023 | 2 | 21 | 上海工务段 | 沪昆线 | 上 | 左 | K8+085 |  | 轨头核伤 | 轨头 内中 | 12 | 翔南5#岔心轨 | 一级伤损 | 有 | 更换 | 轻伤 |  |  |  |  | 2023.2.23 |  | 张培星 |  |  |  | 普铁
150 | 10923 | 2023 | 2 | 22 | 上海高铁基础设施段 | 宁杭高铁 | 下 | 右 | K55+280 |  | 轨头伤损 | 轨头中间 | 12 | 宁端24米，杭端56.8米各有一个导线孔 | 一级伤损 | 有 | 监控 | 轻伤 |  |  |  |  | 2023.2.24 |  | 张培星 |  |  |  | 高铁
151 | 10928 | 2023 | 2 | 24 | 合肥高铁基础设施段 | 宁安客专 | 下 | 左 | K257+085 |  | 焊缝伤损 | 轨头中内 | 8 | 安庆9#岔前焊缝 | 一级伤损 | 无 |  | 无伤 |  |  |  |  | 2023.2.27 |  | 朱立宏 | 对比更换 |  | 202304 | 高铁
152 | 10928 | 2023 | 2 | 25 | 合肥工务段 | 沪蓉线 | 上 | 右 | K459+717 |  | 轨头伤损 | 轨头中内 | 10*10 | 距沪端有缝接头43.8米，距蓉端焊缝19.2米，注意核伤校对 | 一级伤损 | 无 |  | 无伤 |  |  |  |  | 2023.2.25 |  | 朱立宏 |  |  |  | 高铁
153 | 10923 | 2023 | 2 | 26 | 杭州工务段 | 宁杭高铁 | 下 | 左 | K251+867 |  | 焊缝伤损 | 轨头中内 | 10*10 | 杭州东宁杭甬场329#岔后焊缝 | 一级伤损 | 无 |  | 无伤 |  |  |  |  | 2023.2.28 |  | 朱立宏 |  |  |  | 高铁
154 | 10923 | 2023 | 2 | 26 | 杭州工务段 | 杭深线 | 下 | 右 | K174+377 |  | 轨头伤损 | 轨头中内 | 15*15 | 杭州南杭甬场203#岔心，轨头擦伤 | 一级伤损 | 有 | 监控 | 未到轻伤 |  |  |  |  | 2023.3.7 |  | 朱立宏 |  |  |  | 高铁
155 | 10923 | 2023 | 2 | 26 | 杭州工务段 | 杭深线 | 下 | 右 | K175+947 |  | 轨头伤损 | 轨头中内 | 15*15 | 杭州南杭甬场212#岔直尖轨，轨头擦伤 | 一级伤损 | 无 |  | 无伤 |  |  |  |  | 2023.3.7 |  | 朱立宏 |  |  |  | 高铁
156 | 10927 | 2023 | 3 | 4 | 杭州工务段 | 沪昆线 | 下 | 左 | K261+763 |  | 轨头伤损 | 轨头内侧 | 10 | 诸暨东11#岔直股尖轨 | 一级伤损 | 无 |  | 无伤 |  |  |  |  | 2023.3.6 |  | 苏多虎 |  |  |  | 普铁
157 | 10927 | 2023 | 3 | 4 | 杭州工务段 | 沪昆线 | 下 | 右 | K361+264 |  | 焊缝伤损 | 轨头中心 | 8*9 | 距昆端金华427#岔岔前接头约27.4米 | 一级伤损 | 无 |  | 无伤 |  |  |  |  | 2023.3.7 |  | 王长明 | 对比更换 |  | 202304 | 普铁
158 | 10925 | 2023 | 3 | 6 | 新长工务段 | 宁启线 | 上 | 左 | K141+203 |  | 焊缝伤损 | 轨头外侧 | 8*9 | 距宁端泰州西8#岔岔跟焊缝约8.9米 | 一级伤损 | 有 | 监控 | 未到轻伤 |  |  |  |  | 2023.3.9 |  | 王长明 |  |  |  | 高铁
159 | 10927 | 2023 | 3 | 7 | 杭州工务段 | 衢宁线 | 单 | 右 | K145+636 |  | 焊缝伤损 | 轨头内中 | 8*9 | 距衢端龙泉市9#岔岔跟焊缝约12.5米 | 一级伤损 | 无 |  | 无伤 |  |  |  |  | 2023.3.9 |  | 王长明 |  |  |  | 普铁
160 | 10923 | 2023 | 3 | 8 | 杭州工务段 | 沪昆高速 | 上 | 左 | K156+540 | 沪端 | 螺孔裂纹 | 1C | 4 | 杭州东杭长场229#岔前接头 | 一级伤损 | 无 |  | 无伤 |  |  |  |  | 2023.3.15 |  | 朱立宏 |  |  |  | 高铁
161 | 10923 | 2023 | 3 | 9 | 上海高铁基础设施段 | 虹桥联络线 | 上 | 右 | K1+541 |  | 焊缝伤损 | 轨头中内 | 10 | （图中里程有误）距沪端导孔17.1米，距宁端导孔59米。 | 一级伤损 | 有 | 加固 | 轻伤 |  |  |  | 钢轨表面擦痕，原轻伤加固 | 2023.3.14 |  | 朱立宏 |  |  |  | 高铁
162 | 10927 | 2023 | 3 | 9 | 杭州工务段 | 沪昆线 | 上 | 左 | K267+926 |  | 轨头伤损 | 轨头擦伤 | 10*13 | 诸暨10#岔岔心 | 一级伤损 | 有 | 监控 | 未到轻伤 |  |  |  | 检查复核鱼鳞伤深3MM未到轻伤监控 | 2023.3.16 |  | 王长明 |  |  |  | 普铁
163 | 10927 | 2023 | 3 | 9 | 杭州工务段 | 沪昆线 | 上 | 右 | K211+365-K211+361 |  | 轨头伤损 | 轨头擦伤 | 10*12 | 杭州南315#岔尖轨尖前曲基本轨 | 一级伤损 | 有 | 监控 | 未到轻伤 |  |  |  | 检查复核鱼鳞伤深3MM未达轻伤 | 2023.3.16 |  | 王长明 |  |  |  | 普铁
164 | 10927 | 2023 | 3 | 9 | 杭州工务段 | 沪昆线 | 上 | 右 | K199+191 |  | 轨头伤损 | 轨头内侧 | 8*9 | 昆端约7.9米有一导线孔或沪端约4.7米有两个导线孔 | 一级伤损 | 无 |  | 无伤 |  |  |  |  | 2023.3.12 |  | 王长明 |  |  |  | 普铁
165 | 10928 | 2023 | 3 | 9 | 合肥工务段 | 淮南线 | 上 | 左 | K123+520 |  | 轨头伤损 | 轨头中内 | 10 | 淮端27.7M芜端71.3M各有一个导线孔 | 一级伤损 | 有 | 更换 | 重伤 |  |  |  | 大腰轨头核伤11*15mm，距轨面深度18mm | 2023.3.15 |  | 李晓坤 |  |  |  | 普铁
166 | 10928 | 2023 | 3 | 10 | 阜阳工务段 | 青阜线 | 上 | 右 | K97+228 |  | 轨头伤损 | 轨头内中 | 10 | 阜端37.2米有一导孔，青端0.6米有一焊缝 | 一级伤损 | 有 | 更换 | 重伤 |  |  |  |  | 2023.3.27 |  | 刘文消 |  |  |  | 普铁
167 | 10922 | 2023 | 3 | 10 | 南京桥工段 | 京沪线 | 上 | 右 | K1125+315 |  | 轨头伤损 | 轨头内测 | 10*10 | 伤损距京端上XF信号机接头26.304米（另注意距京端0.58米轨头的复核） | 一级伤损 | 无 |  | 无伤 |  |  |  |  | 2023.3.14 |  | 陈林 |  |  |  | 普铁
168 | 10922 | 2023 | 3 | 10 | 南京桥工段 | 京沪线 | 上 | 右 | K1055+864 |  | 轨头伤损 | 轨头内测 | 10 | 距沪端普通接头24米，距京端一导孔21米。 | 一级伤损 | 有 | 监控 | 未到轻伤 |  |  |  | 轨头内侧有一小掉块 | 2023.3.15 |  | 赵军 |  |  |  | 普铁 | 系统内反馈无伤
169 | 10928 | 2023 | 3 | 11 | 阜阳工务段 | 青阜线 | 下 | 右 | K104+991 | 阜端 | 轨腰伤损 | 轨端轨腰 | 3 | 西潘楼XI信号机接头 | 一级伤损 | 有 | 监控 | 未到轻伤 |  |  |  | 轨面擦伤，仪器无波形显示 | 2023.3.17 |  | 刘文消 |  |  |  | 普铁
170 | 10928 | 2023 | 3 | 11 | 阜阳工务段 | 青阜线 | 下 | 左 | K132+476 | 青端 | 螺孔裂纹 | 1A | 3 | 插花6#岔前接头 | 一级伤损 | 有 | 更换 | 重伤 |  |  |  | 青端一孔前上裂纹长5mm | 2023.3.14 |  | 刘文消 |  |  |  | 普铁
171 | 10922 | 2023 | 3 | 11 | 徐州工务段 | 京沪线 | 上 | 左 | K803+212 |  | 轨头伤损 | 轨头内中侧 | 10 | 徐州42#岔后菱形道岔岔心，经2道停车所经。 | 一级伤损 | 有 | 监控 | 未到轻伤 |  |  |  | 现场复核为高锰钢岔心，仪器有回波显示，但手工检查外观未发现伤损，线路养护状态良好 | 2023.3.16 |  | 赵军 |  |  |  | 普铁
172 | 10922 | 2023 | 3 | 11 | 徐州工务段 | 京沪线 | 上 | 左 | K788+729 |  | 轨头伤损 | 轨头内测 | 10*10 | 距京端一导孔27米，注意轨头下核伤校队。连续鱼鳞伤损。 | 一级伤损 | 无 |  | 无伤 |  |  |  |  | 2023.3.20 |  | 赵军 |  |  |  | 普铁
173 | 10922 | 2023 | 3 | 12 | 徐州工务段 | 陇海线 | 下 | 右 | K348+939 | 连端 | 螺孔裂纹 | 1B | 3 | 虞城县23#岔前接头 | 一级伤损 | 有 | 更换 | 重伤 |  |  |  | 连端接头1孔上裂重伤，线路养护状态良好 | 2023.3.16 |  | 陈林 |  |  |  | 普铁
174 | 10922 | 2023 | 3 | 12 | 徐州工务段 | 陇海线 | 上 | 右 | K238+075 |  | 轨头伤损 | 轨头内测 | 10 | 夹河寨48#尖轨 | 一级伤损 | 无 |  | 无伤 |  |  |  |  | 2023.3.18 |  | 赵军 |  |  |  | 普铁
175 | 10922 | 2023 | 3 | 12 | 徐州工务段 | 陇海线 | 上 | 右 | K238+046 |  | 轨头伤损 | 轨头内测 | 10 | 夹河寨48#岔心 | 一级伤损 | 无 |  | 无伤 |  |  |  |  | 2023.3.18 |  | 赵军 |  |  |  | 普铁
176 | 10922 | 2023 | 3 | 14 | 徐州工务段 | 陇海线 | 下 | 右 | K126+623 |  | 焊缝伤损 | 轨腰 | 5 | 距瓦窑进站信号机普通接头43米，距瓦窑3#岔后焊缝74米。 | 一级伤损 | 有 | 监控 | 未到轻伤 |  |  |  | 现场复核为气压焊缝轨腰焊瘤影响导致的回波，线路养护状态良好 | 2023.3.15 |  | 赵军 |  |  |  | 普铁
177 | 10927 | 2023 | 3 | 16 | 宁波工务段 | 萧甬线 | 下 | 右 | K80+230 |  | 轨头伤损 | 轨头内中 | 9*9 | 萧端约45.1米有一导线孔或甬端约42.6米有一导线孔 | 一级伤损 | 无 |  | 无伤 |  |  |  |  | 2023.3.22 |  | 王长明 |  |  |  | 普铁
178 | 10927 | 2023 | 3 | 16 | 宁波工务段 | 萧甬线 | 下 | 左 | K92+993 |  | 轨头伤损 | 轨头擦伤 | 12*13 | 余姚西1#岔基本轨 | 一级伤损 | 无 |  | 无伤 |  |  |  |  | 2023.3.22 |  | 王长明 |  |  |  | 普铁
179 | 10927 | 2023 | 3 | 16 | 宁波工务段 | 萧甬线 | 下 | 左 | K103+171 |  | 轨头伤损 | 轨头擦伤 | 8*8 | 蜀山9#岔直前导轨 | 一级伤损 | 有 | 监控 | 未到轻伤 |  |  |  | CH1:1.0-1.6 5.8-7.6 | 2023.3.21 |  | 王长明 |  |  |  | 普铁
180 | 10923 | 2023 | 3 | 17 | 上海高铁基础设施段 | 沪宁城际 | 上 | 左 | K257+601 |  | 轨头伤损 | 轨头中内 | 15*15 | 轨头擦伤，距沪端导孔5.8米，距宁端导孔54.3米 | 一级伤损 | 有 | 加固 | 轻伤 |  |  |  | 工厂焊接头表面鱼鳞伤深6.75MM，已通知工区加固 | 2023.3.22 |  | 朱立宏 | 对比更换 |  | 202307 | 高铁
181 | 10923 | 2023 | 3 | 17 | 南京桥工段 | 沪宁城际 | 下 | 右 | K300+576 | 沪端 | 螺孔裂纹 | 1A | 6 | 南京城际场6#岔与10#岔间有缝接头，距南京城际场10#岔前焊缝28.3米 | 一级伤损 | 有 | 更换 | 重伤 |  |  |  | 螺孔裂纹现场已判重伤 | 2023.3.18 |  | 朱立宏 |  |  |  | 高铁
182 | 10923 | 2023 | 3 | 17 | 上海高铁基础设施段 | 沪宁城际 | 下 | 左 | K300+211 |  | 轨头伤损 | 轨头中内 | 15*15 | 轨头擦伤，距宁端SF信号机接头4.6米（站外） | 一级伤损 | 有 | 监控 | 轻伤 |  |  |  | 擦伤深0.35mm，原轻伤监控，复核无发展 | 2023.3.21 |  | 朱立宏 | 对比更换 |  | 202307 | 高铁
183 | 10923 | 2023 | 3 | 17 | 南京桥工段 | 沪蓉线 | 下 | 右 | K308+629 |  | 焊缝伤损 | 轨头中外 | 10*10 | 距蓉端2个导孔14.1米 | 一级伤损 | 有 | 监控 | 未到轻伤 |  |  |  | 疑似焊缝本侧台阶出波，继续加强监控 | 2023.3.23 |  | 朱立宏 |  |  |  | 高铁
184 | 10924 | 2023 | 3 | 17 | 杭州工务段 | 杭深线 | 下 | 左 | K162+470 |  | 轨头伤损 | 轨头中心 | 15*15 | 深端36.6米有一导孔 | 一级伤损 | 无 |  | 无伤 |  |  |  |  | 2023.3.21 |  | 苏多虎 |  |  |  | 高铁
185 | 10927 | 2023 | 3 | 17 | 宁波工务段 | 北环线 | 上 | 左 | K3+623 |  | 轨头核伤 | 轨头内中 | 8*9 | 宁波北三场326#岔岔心（距岔趾焊缝约4.3米，距岔跟焊缝约5.7米） | 二级伤损 | 有 | 更换 | 重伤 |  |  |  | 心宽25MM处CH6:1.0-2.8,核伤7*8距轨面11MM | 2023.3.21 |  | 王长明 |  |  |  | 普铁
186 | 10927 | 2023 | 3 | 17 | 宁波工务段 | 北环线 | 上 | 左 | K2+129 |  | 轨头核伤 | 轨头内侧 | 8*9 | 邱隘端约67.2米有一导线孔或宁波北端约32.6米有一导线孔（注意焊缝） | 一级伤损 | 无 |  | 无伤 |  |  |  |  | 2023.3.21 |  | 王长明 |  |  |  | 普铁
187 | 10923 | 2023 | 3 | 18 | 合肥工务段 | 新客线 | 上 | 右 | K6+263 |  | 轨头伤损 | 轨头中内 | 10*10 | 轨头擦伤，距合端2个导孔26.7米 | 一级伤损 | 有 | 监控 | 轻伤 |  |  |  |  | 2023.3.22 |  | 朱立宏 |  |  |  | 普铁
188 | 10923 | 2023 | 3 | 18 | 合肥工务段 | 合武绕行线 | 下 | 右 | K0+168 |  | 焊缝伤损 | 轨头内侧 | 10 | 距小里程方向导孔2.6米，距大里程方向有缝接头7.9米（图中里程有误） | 一级伤损 | 无 |  | 无伤 |  |  |  |  | 2023.3.23 |  | 朱立宏 |  |  |  | 普铁
189 | 10923 | 2023 | 3 | 18 | 合肥工务段 | 合武绕行线 | 下 | 右 | K0+892 |  | 轨头伤损 | 轨头中内 | 12*12 | 轨头擦伤，合肥23#岔心 | 一级伤损 | 有 | 监控 | 轻伤 |  |  |  | 轨面擦伤深1.9mm | 2023.3.23 |  | 朱立宏 |  |  |  | 普铁
190 | 10923 | 2023 | 3 | 18 | 合肥工务段 | 合武绕行线 | 下 | 左 | K6+713 |  | 核伤 | 轨头内侧 | 10*10 | 距武端导孔11.4米 | 一级伤损 | 无 |  | 无伤 |  |  |  |  | 2023.3.22 |  | 朱立宏 | 对比更换 |  | 202307 | 普铁
191 | 10923 | 2023 | 3 | 18 | 合肥工务段 | 沪蓉线 | 下 | 右 | K517+363 |  | 轨头伤损 | 轨头中内 | 10*10 | 轨头擦伤，南分路1#岔心 | 一级伤损 | 无 |  | 无伤 |  |  |  |  | 2023.3.23 |  | 朱立宏 |  |  |  | 高铁
192 | 10923 | 2023 | 3 | 18 | 合肥工务段 | 沪蓉线 | 下 | 右 | K541+213 |  | 轨头伤损 | 轨头中内 | 12*12 | 轨头擦伤，距蓉端4个导孔45.2米 | 一级伤损 | 有 | 监控 | 轻伤 |  |  |  | 轨面擦伤深：0.8mm | 2023.3.24 |  | 朱立宏 |  |  |  | 高铁
193 | 10922 | 2023 | 3 | 18 | 新长工务段 | 新长线 | 单 | 左 | K160+444 |  | 焊缝伤损 | 轨头中内 | 10 | 距长端2个导孔28.9米，距长端焊缝25.2米 | 一级伤损 | 无 |  | 无伤 |  |  |  |  | 2023.3.21 |  | 朱立宏 |  |  |  | 普铁
194 | 10922 | 2023 | 3 | 18 | 新长工务段 | 新长线 | 单 | 左 | K202+130 |  | 焊缝伤损 | 轨头内侧 | 10 | 庆丰镇4#岔趾直股引轨 | 一级伤损 | 有 | 监控 | 未到轻伤 |  |  |  |  | 2023.3.21 |  | 朱立宏 |  |  |  | 普铁
195 | 10927 | 2023 | 3 | 18 | 宁波工务段 | 萧甬线 | 上 | 左 | K104+533-K104+525 |  | 轨头伤损 | 轨头中内 | 20*15 | 蜀山2#岔曲基本轨及岔前接头前 | 一级伤损 | 有 | 监控 | 未到轻伤 |  |  |  | CH1:1.0-1.8 5.0-7.0 | 2023.3.21 |  | 苏多虎 | 对比更换 |  | 202305 | 普铁
196 | 10927 | 2023 | 3 | 18 | 宁波工务段 | 萧甬线 | 上 | 左 | K104+383-K104+368 |  | 轨头伤损 | 轨头中内 | 15*15 | 蜀山14#岔直基本轨 | 一级伤损 | 有 | 监控 | 未到轻伤 |  |  |  | CH1:1.0-1.6 5.4-7.0 | 2023.3.21 |  | 苏多虎 |  |  |  | 普铁
197 | 10927 | 2023 | 3 | 18 | 杭州工务段 | 沪昆绕行线 | 上 | 右 | K2+934 |  | 轨头伤损 | 轨头内中 | 8*10 | 南星桥15#岔护基轨 | 一级伤损 | 有 | 监控 | 轻伤 |  |  |  | 南星桥N15岔左直护基轨沪端1-2枕木上轨头内侧鱼鳞伤深7.1MM | 2023.3.22 |  | 王长明 |  |  |  | 普铁
198 | 10927 | 2023 | 3 | 18 | 杭州工务段 | 笕杭线 | 上 | 右 | K197+981 |  | 焊缝伤损 | 轨腰 | 5 | 艮山门301#岔尖轨跟部焊缝 | 一级伤损 | 无 |  | 无伤 |  |  |  |  | 2023.3.22 |  | 王长明 |  |  |  | 普铁
199 | 10927 | 2023 | 3 | 18 | 杭州工务段 | 笕杭线 | 上 | 左 | K197+008 |  | 轨头伤损 | 轨头中心 | 8*12 | 艮山门106#岔护基轨 | 一级伤损 | 有 | 监控 | 未到轻伤 |  |  |  |  | 2023.3.22 |  | 王长明 |  |  |  | 普铁
200 | 10927 | 2023 | 3 | 18 | 杭州工务段 | 宣杭线 | 上 | 左 | K129+741 |  | 轨头核伤 | 轨头内中 | 8*10 | 湖州西18#岔岔心 | 一级伤损 | 无 |  | 无伤 |  |  |  |  | 2023.3.20 |  | 王长明 |  |  |  | 普铁
201 | 10928 | 2023 | 3 | 18 | 合肥工务段 | 宁西线 | 下 | 左 | K854+916-k854+908 |  | 轨头伤损 | 轨头中内 | 30*25 | 连续擦伤 | 一级伤损 | 有 | 更换 | 重伤 |  |  |  | 宁西下k854+900-k854+860左股轨面连续擦伤，854+870轨头核伤11*13mm，距轨面深度14mm | 2023.3.21 |  | 刘文消 |  |  |  | 普铁
202 | 10928 | 2023 | 3 | 18 | 合肥工务段 | 宁西线 | 下 | 左 | K853+474 |  | 轨头伤损 | 轨头内侧 | 10 | 宁端距六安线路所58#岔前焊缝0.6米 | 一级伤损 | 有 | 监控 | 轻伤 |  |  |  | 鱼鳞伤深9mm | 2023.3.21 |  | 刘文消 | 对比更换 |  | 202305 | 普铁
203 | 10928 | 2023 | 3 | 18 | 合肥工务段 | 宁西线 | 上 | 右 | K854+154 |  | 轨头伤损 | 轨头中间内侧 | 10 | 六安线路所60#岔曲护轨基本轨（2.15已下关注） | 一级伤损 | 有 | 监控 | 轻伤 |  |  |  | 连续鱼鳞伤深：9mm | 2023.3.21 |  | 李晓坤 |  |  |  | 普铁
204 | 10928 | 2023 | 3 | 18 | 合肥工务段 | 宁西线 | 上 | 左 | K861+555 | 西端 | 螺孔裂纹 | 1B | 3 | 六安216#岔前接头 | 一级伤损 | 有 | 更换 | 重伤 |  |  |  | 胶结接头孔裂1孔向二孔上裂5mm | 2023.3.22 |  | 李晓坤 |  |  |  | 普铁
205 | 10922 | 2023 | 3 | 19 | 新长工务段 | 新长线 | 单 | 左 | K277+034 |  | 轨头伤损 | 轨头中内 | 15*15 | 轨头擦伤，距长端导孔13.5米，距新端2个导孔49米 | 一级伤损 | 有 | 更换 | 轻伤 |  |  |  | 轻发伤，监控、建议更换 | 2023.3.23 |  | 朱立宏 |  |  |  | 普铁
206 | 10923 | 2023 | 3 | 21 | 合肥工务段 | 沪蓉线 | 下 | 右 | K656+060 |  | 焊缝伤损 | 轨头中外 | 10*10 | 墩义堂2#岔直前导轨与岔趾直股引轨间焊缝 | 一级伤损 | 有 | 加固 | 轻伤 |  |  |  | 出波：3.0-3.5，当量：φ3-8db. | 2023.3.22 |  | 朱立宏 | 对比更换 |  | 202305 | 高铁
207 | 10926 | 2023 | 3 | 21 | 杭州工务段 | 杭昌高速 | 上 | 左 | K5+193 |  | 轨头伤损 | 轨头 | 15*12 | 昌端10.6米有两导孔 | 一级伤损 | 有 | 监控 | 未到轻伤 |  |  |  |  | 2023.3.22 |  | 苏多虎 | 对比更换 |  | 202307 | 高铁
208 | 10926 | 2023 | 3 | 21 | 杭州工务段 | 杭昌高速 | 上 | 左 | K4+976-K4+886 |  | 轨头伤损 | 轨头 | 15*15 | 区间连续擦伤 | 一级伤损 | 有 | 监控 | 未到轻伤 |  |  |  |  | 2023.3.22 |  | 苏多虎 | 对比更换 |  | 202307 | 高铁
209 | 10926 | 2023 | 3 | 21 | 杭州工务段 | 杭昌高速 | 下 | 右 | K4+039-K4+159 |  | 轨头伤损 | 轨头内中 | 8*12 | 连续伤损 | 一级伤损 | 有 | 监控 | 未到轻伤 |  |  |  |  | 2023.3.22 |  | 王长明 | 对比更换 |  | 202307 | 高铁
210 | 10926 | 2023 | 3 | 21 | 杭州工务段 | 杭昌高速 | 下 | 右 | K4+196-K4+203 |  | 轨头伤损 | 轨头内中 | 8*12 | 连续伤损 | 一级伤损 | 有 | 加固 | 轻伤 |  |  |  |  | 2023.3.22 |  | 王长明 | 对比更换 |  | 202307 | 高铁
211 | 10926 | 2023 | 3 | 21 | 杭州工务段 | 杭昌高速 | 下 | 左 | K6+733-K6+821 |  | 轨头伤损 | 轨头内中 | 8*12 | 连续伤损 | 一级伤损 | 有 | 监控 | 未到轻伤 |  |  |  |  | 2023.3.23 |  | 王长明 |  |  |  | 高铁
212 | 10922 | 2023 | 3 | 21 | 徐州工务段 | 夹北线 | 下 | 右 | K7+846 |  | 焊缝伤损 | 轨头中间 | 10*10 | 距北端杨屯站SF信号机接头190.792米 | 一级伤损 | 有 | 打磨 | 未到轻伤 |  |  |  | 现场存在轻微本侧焊瘤导致的回波，打磨处理，线路养护状态良好 | 2023.3.23 |  | 陈林 | 对比更换 |  | 202305 | 普铁
213 | 10922 | 2023 | 3 | 21 | 阜阳工务段 | 青符联络线 | 下 | 左 | K0+157 |  | 焊缝伤损 | 轨腰 | 8 | 濉溪27#直基本轨（图中公里标错误） | 一级伤损 | 无 |  | 无伤 |  |  |  |  | 2023.3.24 |  | 赵军 |  |  |  | 普铁
214 | 10927 | 2023 | 3 | 21 | 芜湖工务段 | 皖赣线 | 下 | 左 | K11+518 |  | 轨头伤损 | 轨头中心 | 10 | 赣端0.25米有一导孔 | 一级伤损 | 有 | 监控 | 未到轻伤 |  |  |  |  | 2023.3.29 |  | 苏多虎 |  |  |  | 普铁
215 | 10927 | 2023 | 3 | 21 | 芜湖工务段 | 皖赣线 | 下 | 左 | K14+292 |  | 轨头伤损 | 轨头中心 | 10 | 赣端15.7米有一导孔 | 一级伤损 | 有 | 监控 | 轻伤 |  |  |  | 大腰轨面鱼鳞伤深度7.9mm▲ | 2023.3.28 |  | 苏多虎 |  |  |  | 普铁
216 | 10927 | 2023 | 3 | 21 | 芜湖工务段 | 皖赣线 | 下 | 左 | K22+676 |  | 轨头伤损 | 轨头中内 | 10 | 皖端18.3米有一导孔；赣端0.1米有一焊头 | 一级伤损 | 无 |  | 无伤 |  |  |  |  | 2023.3.29 |  | 苏多虎 |  |  |  | 普铁
217 | 10923 | 2023 | 3 | 22 | 合肥工务段 | 沪蓉线 | 上 | 左 | K485+972 |  | 轨头核伤 | 轨头中心 | 10 | 长安集7#岔岔心 | 一级伤损 | 无 |  | 无伤 |  |  |  |  | 2023.3.24 |  | 苏多虎 |  |  |  | 高铁
218 | 10923 | 2023 | 3 | 22 | 合肥工务段 | 合武绕行线 | 上 | 右 | K24+823 |  | 轨头伤损 | 轨头擦伤 | 8*12 | 武端约19.9米有一导线孔或合端约5.9米有两个导线孔 | 一级伤损 | 有 | 监控 | 轻伤 |  |  |  | 轨面鱼鳞伤深9mm | 2023.3.31 |  | 王长明 |  |  |  | 普铁
219 | 10923 | 2023 | 3 | 22 | 合肥工务段 | 合武绕行线 | 上 | 左 | K22+535 |  | 轨头伤损 | 轨头擦伤 | 8*13 | 武端约18.1米有一导线孔或合端约27.8米有一导线孔 | 一级伤损 | 有 | 监控 | 轻伤 |  |  |  | 轨面擦伤深1.5mm | 2023.3.28 |  | 王长明 |  |  |  | 普铁
220 | 10923 | 2023 | 3 | 22 | 合肥工务段 | 合武绕行线 | 上 | 左 | K10+008 |  | 焊缝伤损 | 轨腰 | 5 | 桃花店46#岔岔前焊缝 | 一级伤损 | 无 |  | 无伤 |  |  |  |  | 2023.3.30 |  | 王长明 |  |  |  | 普铁
221 | 10923 | 2023 | 3 | 22 | 合肥工务段 | 合武绕行线 | 上 | 左 | K1+580 |  | 轨头伤损 | 轨头内中 | 8*9 | 距武端合肥89#岔岔趾焊缝约5.2米 | 一级伤损 | 有 | 监控 | 轻伤 |  |  |  | 轨面擦伤深1.6mm | 2023.3.27 |  | 王长明 |  |  |  | 普铁
222 | 10927 | 2023 | 3 | 22 | 芜湖工务段 | 宣杭线 | 下 | 右 | k63+993 | 宣端 | 螺孔裂纹 | 螺孔 | 3 | 广德12#岔岔前接头（一孔向二水平） | 一级伤损 | 无 |  | 无伤 |  |  |  |  | 2023.3.24 |  | 苏多虎 |  |  |  | 普铁
223 | 10927 | 2023 | 3 | 22 | 杭州工务段 | 宣杭线 | 下 | 左 | K191+036 |  | 焊缝伤损 | 轨头内侧 | 8*9 | 宣端约3.1米有一导线孔或杭端约74.1米有一导线孔 | 一级伤损 | 无 |  | 无伤 |  |  |  |  | 2023.3.28 |  | 王长明 |  |  |  | 普铁
224 | 10927 | 2023 | 3 | 22 | 杭州工务段 | 宣杭线 | 下 | 左 | K198+819 |  | 轨头伤损 | 轨头内中 | 8*9 | 行宫塘7#岔尖轨 | 一级伤损 | 有 | 监控 | 轻伤 |  |  |  | 轨头内侧鱼鳞伤深7.1mm | 2023.3.27 |  | 王长明 |  |  |  | 普铁
225 | 10927 | 2023 | 3 | 22 | 杭州工务段 | 笕杭线 | 上 | 左 | K198+053 |  | 轨头伤损 | 轨头内中 | 7 | 艮山门304#岔尖轨（笕端约7.8米还有一处） | 一级伤损 | 有 | 监控 | 未到轻伤 |  |  |  | 经复核校对轨头鱼鳞伤深3MM未达轻伤 | 2023.3.22 |  | 王长明 |  |  |  | 普铁
226 | 10927 | 2023 | 3 | 22 | 杭州工务段 | 笕杭线 | 上 | 左 | K197+044 |  | 轨头伤损 | 轨头擦伤 | 8*10 | 艮山门106#岔护基轨（2023.02.20已发关注） | 一级伤损 | 有 | 监控 | 未到轻伤 |  |  |  | 检查复核鱼鳞伤深3.5MM未达轻伤、 （3.18号探伤车已发复核，为同一处 | 2023.3.22 |  | 王长明 |  |  |  | 普铁
227 | 10927 | 2023 | 3 | 22 | 杭州工务段 | 笕杭线 | 上 | 右 | K196+945 |  | 轨头伤损 | 轨头擦伤 | 8*10 | 艮山门110#岔直前导轨 | 一级伤损 | 有 | 监控 | 未到轻伤 |  |  |  | 经复核校对轨头鱼鳞伤深2-3MM未达轻伤 | 2023.3.22 |  | 王长明 |  |  |  | 普铁
228 | 10927 | 2023 | 3 | 22 | 杭州工务段 | 笕杭线 | 上 | 左 | K195+434 |  | 轨头伤损 | 轨头擦伤 | 8*10 | 艮山门151#岔基本轨 | 一级伤损 | 有 | 监控 | 未到轻伤 |  |  |  | 经复核校对轨头鱼鳞伤深3-4MM未达轻伤 | 2023.3.22 |  | 王长明 |  |  |  | 普铁
229 | 10927 | 2023 | 3 | 22 | 杭州工务段 | 笕杭线 | 上 | 左 | K193+382 |  | 轨头核伤 | 轨头内中 | 8*10 | 艮山门线路所7#岔岔心 | 一级伤损 | 无 |  | 无伤 |  |  |  |  | 2023.3.22 |  | 王长明 |  |  |  | 普铁
230 | 10922 | 2023 | 3 | 22 | 阜阳工务段 | 青符联络 | 上 | 左 | K8+816 |  | 焊缝伤损 | 焊缝轨底 | 5 | 伤损距青端40.409符端31.534各一个导线孔 | 一级伤损 | 无 |  | 无伤 |  |  |  |  | 2023.3.30 |  | 陈林 |  |  |  | 普铁
231 | 10922 | 2023 | 3 | 22 | 徐州工务段 | 夹北线 | 上 | 右 | K0+560 |  | 焊缝伤损 | 轨腰 | 8 | 夹河寨43#岔前焊缝，距河寨43#岔前普通接头1.8米。 | 一级伤损 | 无 |  | 无伤 |  |  |  |  | 2023.3.27 |  | 赵军 |  |  |  | 普铁
232 | 10928 | 2023 | 3 | 22 | 合肥工务段 | 淮南线 | 下 | 右 | K206+406 |  | 焊缝伤损 | 轨腰 | 3 | 距裕溪口淮端2#岔前接头10.2M | 一级伤损 | 有 | 监控 | 未到轻伤 |  |  |  |  | 2023.3.27 |  | 李晓坤 |  |  |  | 普铁
233 | 10927 | 2023 | 3 | 23 | 上海工务段 | 沪昆线 | 上 | 左 | K92+922 | 昆端 | 螺孔裂纹 | 1B | 3 | 嘉善16#岔岔前接头（2022.12.20已下一级） | 一级伤损 | 有 | 更换 | 重伤 |  |  |  | 直基本轨前端绝缘接头，一孔向二孔上裂，长度约5mm，4通道：3.9-4.2 | 2023.3.28 |  | 王长明 |  |  |  | 普铁
234 | 10927 | 2023 | 3 | 23 | 上海工务段 | 沪昆线 | 上 | 右 | K58+612 |  | 轨头伤损 | 轨头内中 | 8*10 | 昆端约35.6米有一导线孔或沪端约52.7米有一导线孔 | 一级伤损 | 无 |  | 无伤 |  |  |  |  | 2023.3.29 |  | 王长明 |  |  |  | 普铁
235 | 10927 | 2023 | 3 | 23 | 上海工务段 | 沪昆线 | 上 | 右 | K41+125 |  | 焊缝伤损 | 轨头内侧 | 8*9 | 春申2#岔护基轨跟部加固接头 | 一级伤损 | 有 | 更换 | 轻伤 |  |  |  | 直股护轮轨后接头轨头内侧鱼鳞伤深：8.55mm 7通道：4.5-6.5 | 2023.3.31 |  | 王长明 |  |  |  | 普铁
236 | 10927 | 2023 | 3 | 23 | 上海工务段 | 沪昆线 | 上 | 右 | K17+943 |  | 焊缝伤损 | 轨腰 | 5 | 距沪端封浜9#岔护基轨跟部加固接头约92.4米 | 一级伤损 | 无 |  | 无伤 |  |  |  |  | 2023.3.31 |  | 王长明 |  |  |  | 普铁
237 | 10927 | 2023 | 3 | 23 | 上海工务段 | 沪昆线 | 上 | 右 | K8+303 | 昆端 | 螺孔裂纹 | 1C | 5 | 翔南所13#岔岔前接头 | 一级伤损 | 有 | 更换 | 重伤 |  |  |  | 现场复核结果为无伤，回放发现可疑波形，要求一周内再次复核，4.7复核有伤更换 | 2023.4.7 |  | 王长明 |  |  |  | 普铁
238 | 10922 | 2023 | 3 | 24 | 南京桥工段 | 京沪线 | 下 | 右 | K1037+056 |  | 焊缝伤损 | 轨头内测 | 10*10 | 卞庄20#岔趾焊缝 | 一级伤损 | 无 |  | 无伤 |  |  |  |  | 2023.3.28 |  | 陈林 |  |  |  | 普铁
239 | 10922 | 2023 | 3 | 24 | 南京桥工段 | 京沪线 | 下 | 右 | K1129+696 |  | 轨头伤损 | 轨头中间 | 10 | 高里130#岔心，1道停车所经。 | 一级伤损 | 无 |  | 无伤 |  |  |  |  | 2023.3.30 |  | 赵军 |  |  |  | 普铁
240 | 10922 | 2023 | 3 | 24 | 南京桥工段 | 京沪线 | 下 | 右 | K1164+025 |  | 焊缝伤损 | 轨腰 | 5 | 距沪端一导孔46米，距京端一导孔49米。或距5125#岔后焊缝341米。 | 一级伤损 | 有 | 监控 | 未到轻伤 |  |  |  | 曲线上股疑似探头位置偏内，无异常波形 | 2023.3.29 |  | 赵军 |  |  |  | 普铁
241 | 10922 | 2023 | 3 | 24 | 上海工务段 | 京沪线 | 下 | 左 | K1241+770 | 京端 | 螺孔裂纹 | 1C | 5 | 丹阳1#岔前普通接头 | 一级伤损 | 有 | 更换 | 重伤 |  |  |  |  | 2023.3.29 |  | 赵军 |  |  |  | 普铁
242 | 10924 | 2023 | 3 | 25 | 宁波工务段 | 杭深线 | 下 | 右 | K319+596 |  | 焊缝伤损 | 轨头内侧 | 12 | 加固接头焊缝（深端13.3米有一个普通接头） | 一级伤损 | 有 | 加固 | 轻伤 |  |  |  | 轨头内侧3.0-5.6 | 2023.3.30 |  | 张培星 |  |  |  | 高铁
243 | 10924 | 2023 | 3 | 25 | 宁波工务段 | 杭深线 | 下 | 左 | K320+140 |  | 焊缝伤损 | 轨头内中 | 12 | 加固接头焊缝（注意对轨腰伤损复核）12月已下一级，现波形有发展 | 一级伤损 | 无 |  | 无伤 |  |  |  |  | 2023.3.30 |  | 张培星 |  |  |  | 高铁
244 | 10923 | 2023 | 3 | 26 | 合肥高铁基础设施段 | 京港高速 | 上 | 右 | K985+109 |  | 轨头伤损 | 轨头中间 | 10*10 | 淮南南2#道岔直基本轨(距2#岔前焊缝45厘米） | 一级伤损 | 无 |  | 无伤 |  |  |  |  | 2023.4.3 |  | 陈林 |  |  |  | 高铁
245 | 10922 | 2023 | 3 | 28 | 上海工务段 | 沪苏通 | 上 | 右 | K142+610 |  | 焊缝伤损 | 轨头中部 | 10 | 距南通端导孔9.7米，距沪端导孔88米 | 一级伤损 | 无 |  | 无伤 |  |  |  |  | 2023.4.4 |  | 朱立宏 |  |  |  | 高铁
246 | 10922 | 2023 | 3 | 28 | 上海工务段 | 沪苏通 | 上 | 左 | K106+036 |  | 焊缝伤损 | 轨头内侧 | 10 | 太仓通沪场112#岔直护轨基本轨 | 一级伤损 | 无 |  | 无伤 |  |  |  | 经复核该处无伤波无损伤，加强监视 | 2023.3.29 |  | 朱立宏 |  |  |  | 高铁
247 | 10922 | 2023 | 3 | 30 | 淮安高铁基础设施段 | 青盐线 | 上 | 左 | K354+236 |  | 核伤 | 轨头中部 | 10*10 | 滨海港12#岔直护轨基本轨，距盐端焊缝0.45米，距青端2个导孔1.9米 | 一级伤损 | 无 |  | 无伤 |  |  |  |  | 2023.4.7 |  | 朱立宏 |  |  |  | 高铁
248 | 10922 | 2023 | 3 | 31 | 徐州工务段 | 青盐线 | 下 | 右 | K198+355 |  | 核伤 | 轨头中内 | 10*10 | 赣榆北10#岔直尖轨（伤损距10#岔前接头5.3米） | 一级伤损 | 无 |  | 无伤 |  |  |  |  | 2023.4.6 |  | 朱立宏 |  |  |  | 高铁
249 | 10922 | 2023 | 3 | 31 | 徐州工务段 | 青盐线 | 下 | 右 | K252+400 |  | 焊缝伤损 | 轨头中内 | 10 | 连云港53#岔直导轨与直护轨基本轨间焊缝 | 一级伤损 | 无 |  | 无伤 |  |  |  |  | 2023.4.4 |  | 朱立宏 |  |  |  | 高铁
250 | 10926 | 2023 | 4 | 7 | 上海工务段 | 京沪线 | 上 | 右 | K1456+981 |  | 轨底伤损 | 轨底 | 5 | 45°轨底相交呈正八字 各3个点 距沪端上海西23#岔护基轨跟部加固接头约47.8米或京端约84.1米有一导线孔 | 一级伤损 | 无 |  | 无伤 |  |  |  |  | 2023.4.12 |  | 王长明 |  |  |  | 普铁
251 | 10926 | 2023 | 4 | 7 | 上海工务段 | 京沪线 | 上 | 右 | K1360+532 |  | 焊缝伤损 | 轨头内侧 | 8*9 | 内直70°8个点 沪端约7.0米有一接头（加固焊缝） | 一级伤损 | 无 |  | 无伤 |  |  |  |  | 2023.4.12 |  | 王长明 |  |  |  | 普铁
252 | 10926 | 2023 | 4 | 7 | 上海工务段 | 京沪线 | 上 | 左 | K1326+542 | 沪端 | 螺孔裂纹 | 1B | 3 | （45度三个点）无锡普速场26#岔岔前接头 | 一级伤损 | 无 |  | 无伤 |  |  |  |  | 2023.4.11 |  | 苏多虎 |  |  |  | 普铁
253 | 10926 | 2023 | 4 | 7 | 上海工务段 | 京沪线 | 上 | 右 | K1287+493 |  | 轨头伤损 | 轨头中内 | 10 | （中内70度各10个点）常州普速场128#岔岔心 | 一级伤损 | 无 |  | 无伤 |  |  |  |  | 2023.4.12 |  | 苏多虎 |  |  |  | 普铁
254 | 10926 | 2023 | 4 | 8 | 南京桥工段 | 京沪线 | 上 | 右 | K975+776 |  | 轨头伤损 | 轨头内中外 | 10 | （内6点、中8点、外3点）蚌埠东42#岔岔心 | 一级伤损 | 有 | 更换 | 重伤 |  |  |  | 贝尔岔芯人字间轨头核伤13*11mm。校对波形E通道0.9-20 | 2023.4.10 |  | 苏多虎 |  |  |  | 普铁
255 | 10928 | 2023 | 4 | 9 | 南京桥工段 | 宁芜线 | 单 | 左 | K54+747 |  | 核伤 | 轨头中内 | 10*10 | 图形：轨面下10-30MM，前向直70度中间13个点，前向直70度内侧7个点。距芜端焊缝24米，距宁端焊缝50米，注意鱼鳞下核伤校对。 | 一级伤损 | 有 | 监控 | 未到轻伤 |  |  |  | 轨头发现有鱼鳞伤存在，加强监控 | 2023.4.21 |  | 朱立宏 |  |  |  | 普铁
256 | 10928 | 2023 | 4 | 9 | 芜湖工务段 | 宁芜线 | 单 | 左 | K60+757 | 芜端 | 螺孔裂纹 | 1A/1C | 5 | 图形：轨腰1孔第Ⅳ象限45度2个点，第Ⅰ象限45度1个点。安江2#岔前接头 | 一级伤损 | 有 | 更换 | 重伤 |  |  |  | 安江2#岔前接头（芜端）一孔朝轨端下裂，长度5mm▲▲▲ | 2023.4.13 |  | 朱立宏 |  |  |  | 普铁
257 | 10928 | 2023 | 4 | 9 | 芜湖工务段 | 宁芜线 | 单 | 左 | K67+193 |  | 焊缝伤损 | 轨腰 | 10 | 图形：轨腰前45度5个点。马鞍山12#岔直护轨基本轨 | 一级伤损 | 无 |  | 无伤 |  |  |  |  | 2023.4.12 |  | 朱立宏 |  |  |  | 普铁
258 | 10928 | 2023 | 4 | 9 | 芜湖工务段 | 宁芜线 | 单 | 左 | K74+020 | 宁端 | 螺孔裂纹 | 3B | 4 | 图形：轨腰3孔第Ⅱ象限45度2个点。采石2#岔前接头 | 一级伤损 | 无 |  | 无伤 |  |  |  |  | 2023.4.10 |  | 朱立宏 |  |  |  | 普铁
259 | 10928 | 2023 | 4 | 9 | 芜湖工务段 | 宁芜线 | 单 | 右 | K79+789 | 芜端 | 螺孔裂纹 | 1D | 4 | 图形：轨腰1孔第Ⅲ象限45度2个点。黄梅山2#岔前接头 | 一级伤损 | 无 |  | 无伤 |  |  |  |  | 2023.4.19 |  | 朱立宏 |  |  |  | 普铁
260 | 10928 | 2023 | 4 | 9 | 芜湖工务段 | 宁芜线 | 下 | 左 | K96+762 |  | 轨头伤损 | 轨头内中 | 12 | 图形：轨面下10mm-30mm轨头前向中70度10个点，前向内70度8个点。塔桥16#岔尖轨（伤损距尖轨跟75cm） | 一级伤损 | 无 |  | 无伤 |  |  |  |  | 2023.4.12 |  | 张培星 |  |  |  | 普铁
261 | 10928 | 2023 | 4 | 10 | 合肥工务段 | 淮南线 | 上 | 左 | K96+180 |  | 焊缝伤损 | 轨腰 | 8 | 图形：轨腰前向45度4个点。距淮端有缝接头26.7米 | 一级伤损 | 无 |  | 无伤 |  |  |  |  | 2023.4.13 |  | 朱立宏 |  |  |  | 普铁
262 | 10928 | 2023 | 4 | 10 | 合肥工务段 | 淮南线 | 上 | 右 | K95+704 |  | 轨头伤损 | 轨头中内 | 15*10 | 图形：轨面下10-20MM，前向直70度中间10个点，内侧5个点，后向直70度中间10个点，前XF70度10个点。轨头擦伤，合肥东130#岔心 | 一级伤损 | 无 |  | 无伤 |  |  |  |  | 2023.4.13 |  | 朱立宏 |  |  |  | 普铁
263 | 10928 | 2023 | 4 | 10 | 合肥工务段 | 淮南线 | 上 | 左 | K85+520 |  | 轨头伤损 | 轨头中内 | 15*10 | 图形：轨面下10-20MM，前向直70度中间6个点，内侧5个点，后向直70度中间6个点，内侧5个点，前XF70度8个点。轨头连续擦伤，距淮端导孔9米 | 一级伤损 | 有 | 监控 | 轻伤 |  |  |  | 轨面鱼鳞伤深6.93mm | 2023.4.13 |  | 朱立宏 | 对比更换 |  | 202306 | 普铁
264 | 10928 | 2023 | 4 | 10 | 合肥工务段 | 双雷线 | 下 | 右 | K18+695 |  | 焊缝伤损 | 轨头内侧 | 10*10 | 图形：轨面下10-20MM，前后XF70度各8个点，距双端2个导孔23.2米 | 一级伤损 | 无 |  | 无伤 |  |  |  |  | 2023.4.14 |  | 朱立宏 |  |  |  | 普铁
265 | 10922 | 2023 | 4 | 11 | 淮安高铁基础设施段 | 连镇客专 | 上 | 左 | K336+443 |  | 轨腰伤损 | 轨腰 | 10 | 后发45度10个点，大港南4#岔心 | 一级伤损 | 无 |  | 无伤 |  |  |  | 高灵敏度探伤下B超图形未发现可疑波形,现场确认无伤 | 2023.4.11 |  | 李晓坤 |  |  |  | 高铁
266 | 10928 | 2023 | 4 | 13 | 合肥工务段 | 阜六线 | 下 | 左 | K149+786 | 阜端 | 螺孔裂纹 | 3A | 6 | 图形：轨腰3孔第Ⅰ象限45度3个点，分路口6#岔前接头 | 一级伤损 | 无 |  | 无伤 |  |  |  |  | 2023.4.18 |  | 朱立宏 |  |  |  | 普铁
267 | 10928 | 2023 | 4 | 13 | 阜阳工务段 | 阜六线 | 单 | 右 | K54+496 |  | 轨头伤损 | 轨头内侧 | 10*10 | 图形：轨面下10-30MM，前向直70度内侧6个点。距大里程方向导孔45.4米，距小里程方向导孔49.6米 | 一级伤损 | 有 | 更换 | 重伤 |  |  |  | 距焊缝中心15mm处发现一核伤，深6mm，核高10mm，距内侧5mm，伤宽7mm。 | 2023.4.21 |  | 朱立宏 |  |  |  | 普铁
268 | 10924 | 2023 | 4 | 14 | 宁波工务段 | 金温线 | 上 | 左 | K53+331 |  | 轨头伤损 | 轨头擦伤 | 8*13 | 大公里端约1.6米有一导线孔或小公里端约77.2米有一导线孔（轨面擦伤 0°监视及0°轨底失波） | 一级伤损 | 无 |  | 无伤 |  |  |  |  | 2023.4.23 |  | 王长明 |  |  |  | 高铁
269 | 10928 | 2023 | 4 | 14 | 阜阳工务段 | 京九线 | 下 | 左 | K741+981 | 九端 | 螺孔裂纹 | 2C | 6 | 图形：轨腰2孔第Ⅳ象限45度3个点。距大里程方向焊缝31.3米，距小里程方向有缝接头74.5米 | 一级伤损 | 有 | 更换 | 重伤 |  |  |  | 九端二孔前下裂纹长5mm | 2023.4.25 |  | 朱立宏 |  |  |  | 普铁
270 | 10928 | 2023 | 4 | 15 | 阜阳工务段 | 阜淮线 | 下 | 右 | K11+017 | 淮端 | 螺孔裂纹 | 2A | 5 | 图形：1象限前发45度4个点 袁寨16#岔跟接头 | 一级伤损 | 无 |  | 无伤 |  |  |  |  | 2023.4.17 |  | 李晓坤 |  |  |  | 普铁
271 | 10923 | 2023 | 4 | 16 | 南京桥工段 | 沪蓉线 | 上 | 左 | K334+368 | 沪端 | 螺孔裂纹 | 1C | 5 | 图形：沪端1孔第3象限后向45°4个点 浦口10#岔后普通接头（并注意观察1D） | 一级伤损 | 有 | 监控 | 未到轻伤 |  |  |  | 复核为螺孔毛刺，继续加强监控 | 2023.4.17 |  | 张培星 |  |  |  | 高铁
272 | 10924 | 2023 | 4 | 17 | 上海工务段 | 沪昆线 | 下 | 右 | K39+225 | 沪端 | 螺孔裂纹 | 1C | 5 | 图形：三象限后发45度7个点 春申进站信号机接头 | 一级伤损 | 无 |  | 无伤 |  |  |  |  | 2023.4.20 |  | 李晓坤 |  |  |  | 普铁
273 | 10923 | 2023 | 4 | 17 | 上海高铁基础设施段 | 沪宁城际 | 下 | 右 | K69+007 |  | 轨头伤损 | 轨头中间 | 10*10 | （中前向70度5个点，中后向2点）小公里端8.1米有一导孔 | 一级伤损 | 有 | 监控 | 轻伤 |  |  |  | 工厂闪光焊轨面擦伤，深度0.41mm | 2023.4.19 |  | 苏多虎 | 对比更换 |  | 202306 | 高铁
274 | 10923 | 2023 | 4 | 18 | 上海高铁基础设施段 | 沪昆高速 | 下 | 左 | K11+877-K11+880 |  | 轨头伤损 | 轨头中间内侧 | 30*35 | 轨面下方10MM处前直中间70度6个点后直中间70度4个点前直内3个点并伴随轨底0度失波 连续擦伤 | 一级伤损 | 有 | 监控 | 轻伤 |  |  |  | 轨面连续擦伤，深度0.41mm | 2023.4.25 |  | 李晓坤 |  |  |  | 高铁
275 | 10923 | 2023 | 4 | 18 | 上海高铁基础设施段 | 沪昆高速 | 下 | 左 | K13+501 |  | 轨头伤损 | 轨头中间内侧 | 30*35 | 轨面下方10MM处前直中间70度9个点后直中间70度3个点前内4个点并伴随轨底0度失波 小公里方向21M有两个导线孔 | 一级伤损 | 有 | 监控 | 轻伤 |  |  |  | 轨面擦伤，深度0.4mm | 2023.4.25 |  | 李晓坤 |  |  |  | 高铁
276 | 10923 | 2023 | 4 | 18 | 上海高铁基础设施段 | 沪昆高速 | 下 | 左 | K21+187 |  | 轨头伤损 | 轨头中间内侧 | 30*35 | 轨面下方10MM处前直中间70度4个点后直中间70度4个点前内3个点并伴随轨底0度失波 小公里方向67.3M大公里方向12.7M各有一个导线孔 | 一级伤损 | 有 | 监控 | 未到轻伤 |  |  |  | 轨面擦伤 | 2023.4.25 |  | 李晓坤 |  |  |  | 高铁
277 | 10923 | 2023 | 4 | 18 | 上海高铁基础设施段 | 沪昆高速 | 下 | 左 | K45+093-K45+135 |  | 轨头伤损 | 轨头中间内侧 | 30*35 | 轨面下方10MM处前直中间70度6个点后直中间70度6个点后直外6个点并伴随轨底0度失波 金山北3#岔直护轨基本轨与直导轨 连续擦伤 | 一级伤损 | 有 | 监控 | 轻伤 |  |  |  | N3直基本轨后第二保护轨轨面连续擦伤，深度0.4mm | 2023.4.19 |  | 李晓坤 |  |  |  | 高铁
278 | 10923 | 2023 | 4 | 18 | 上海高铁基础设施段 | 沪昆高速 | 下 | 右 | K77+416 |  | 轨头伤损 | 轨头中间 | 10*12 | （前向中70度4个点）小公里端25.4米有一导孔 | 一级伤损 | 有 | 监控 | 未到轻伤 |  |  |  | 轨面擦伤，未达轻伤 | 2023.4.19 |  | 苏多虎 |  |  |  | 高铁
279 | 10923 | 2023 | 4 | 18 | 上海高铁基础设施段 | 沪昆高速 | 下 | 右 | K110+820 |  | 轨头伤损 | 轨头中间 | 20*20 | （后向中70度5个点）桐乡站2#岔直股尖轨连续擦伤 | 一级伤损 | 有 | 监控 | 轻伤 |  |  |  | N2直基本轨连续擦伤，原轻伤监控 | 2023.4.25 |  | 苏多虎 | 对比更换 |  | 202306 | 高铁
280 | 10923 | 2023 | 4 | 18 | 上海高铁基础设施段 | 沪昆高速 | 下 | 右 | K111+278 |  | 轨头伤损 | 轨头中间 | 20*20 | （后向中70度4个点）大公里端23.5米有一导孔 | 一级伤损 | 有 | 监控 | 未到轻伤 |  |  |  | 轨面擦伤，未达轻伤 | 2023.4.25 |  | 苏多虎 |  |  |  | 高铁
281 | 10924 | 2023 | 4 | 21 | 杭州工务段 | 沪昆线 | 上 | 左 | K282+696 |  | 焊缝伤损 | 轨头内侧 | 8 | 前向直70°内侧6个点，牌头2#岔直基本轨根部焊缝 | 一级伤损 | 有 | 监控 | 未到轻伤 |  |  |  | 1010S焊缝仪器出波5.1-5.5经手工内外侧校对为鄂部台阶波 | 2023.4.27 |  | 刘文消 |  |  |  | 普铁 | 系统内反馈无伤
282 | 10926 | 2023 | 4 | 21 | 徐州工务段 | 夹北线 | 下 | 左 | K10+133 |  | 焊缝伤损 | 轨腰 | 5 | 杨屯21#岔尖轨跟部加固焊缝（轨腰前45°7个点，同时0°失底波） | 一级伤损 | 有 | 更换 | 重伤 |  |  |  | 现场复核为轨腰核伤，现场养护状态良好。 | 2023.4.27 |  | 王长明 |  |  |  | 普铁
283 | 10926 | 2023 | 4 | 21 | 阜阳工务段 | 符夹线 | 下 | 左 | K49+327 |  | 轨头伤损 | 轨头中心 | 10 | （前向中直70度10个点）淮北北普速场208#岔岔心 | 一级伤损 | 有 | 更换 | 重伤 |  |  |  | 距心尖430MM处；顶下17MM有处核伤，核高8MM，横宽10MM距内侧作用边7MM | 2023.4.25 |  | 苏多虎 |  |  |  | 普铁
284 | 10928 | 2023 | 4 | 21 | 合肥工务段 | 水蚌线 | 单 | 左 | K42+550 | 蚌端 | 螺孔裂纹 | 1B | 6 | 图形：轨腰1孔第Ⅱ象限45度3个点。年家岗20#岔直护轨基本轨接头 | 一级伤损 | 无 |  | 无伤 |  |  |  |  | 2023.4.25 |  | 朱立宏 |  |  |  | 普铁
285 | 10928 | 2023 | 4 | 21 | 合肥工务段 | 淮南线 | 下 | 右 | K95+656 | 淮端 | 螺孔裂纹 | 1D | 5 | 图形：轨腰1孔第Ⅲ象限45度4个点。合肥东三场3050#岔与3052#岔之间普通接头,(此普通接头距3050#岔后焊缝53.6米) | 一级伤损 | 有 | 更换 | 重伤 |  |  |  | 胶结接孔裂，一孔向二孔下裂5mm | 2023.4.24 |  | 张培星 |  |  |  | 普铁
286 | 10926 | 2023 | 4 | 22 | 阜阳工务段 | 青阜线 | 上 | 左 | K48+942 |  | 焊缝伤损 | 轨腰 | 5 | 大公里端约0.5米有一导线孔（45°4个点 0°失波） | 一级伤损 | 无 |  | 无伤 |  |  |  |  | 2023.4.26 |  | 王长明 |  |  |  | 普铁
287 | 10926 | 2023 | 4 | 22 | 阜阳工务段 | 青阜线 | 上 | 左 | K24+644 |  | 焊缝伤损 | 轨头中心 | 8*9 | 大公里端约14.8米有一导线孔或小公里端约65.0米有一导线孔（中心直70°8个点） | 一级伤损 | 无 |  | 无伤 |  |  |  |  | 2023.4.26 |  | 王长明 |  |  |  | 普铁
288 | 10924 | 2023 | 4 | 23 | 宁波工务段 | 萧甬线 | 下 | 左 | K61+137 |  | 轨头伤损 | 轨头外中内 | 10 | 前向70°外侧6个点，中间6个点，后向70°内侧4个点，小公里方向40.6米有两导孔，大公里方向0.3米有一焊缝 | 一级伤损 | 有 | 加固 | 轻伤 |  |  |  | 鱼鳞伤损CH2:5.6-6.4 CH6:1.4-2.6 鄂校2.4-3.4深度9毫米 | 2023.4.27 |  | 刘文消 |  |  |  | 普铁
289 | 10926 | 2023 | 4 | 23 | 徐州工务段 | 京沪线 | 下 | 左 | K838+737 |  | 轨头伤损 | 轨头外中 | 8*10 | 小公里方向约41.1米有一导线孔或大公里方向约50.2米有一导线孔（外侧70°8个点中心70°3个点） | 一级伤损 | 无 |  | 无伤 |  |  |  |  | 2023.4.27 |  | 王长明 |  |  |  | 普铁
290 | 10926 | 2023 | 4 | 23 | 南京桥工段 | 符夹线 | 下 | 左 | K4+960 |  | 轨头伤损 | 轨头中心 | 7 | 大公里方向约21.0米有三个导线孔或小公里方向约54.2米有一导线孔（前中心70°5个点后中心70°3个点） | 一级伤损 | 无 |  | 无伤 |  |  |  |  | 2023.4.27 |  | 王长明 |  |  |  | 普铁
291 | 10924 | 2023 | 4 | 24 | 宁波工务段 | 萧甬线 | 上 | 右 | K99+409 |  | 轨头伤损 | 轨头中间外侧 | 30*35 | 轨面下10MM处前直70度中间10个点，外侧9个点后直70度2个点 大公里方向86.5M有一个导线孔小公里方向3.8M有一焊缝 | 一级伤损 | 无 |  | 无伤 |  |  |  |  | 2023.4.25 |  | 李晓坤 |  |  |  | 普铁
292 | 10924 | 2023 | 4 | 24 | 宁波工务段 | 萧甬线 | 上 | 左 | K18+941 |  | 轨头伤损 | 轨头中间外侧 | 30*35 | 轨面下10MM至20MM处后直70度中间7个点前向偏角70度7个点，前后45度共10个点距钱清大公里方向进站信号机接头73.3M小公里方向2.2M有一个焊缝 | 一级伤损 | 有 | 监控 | 未到轻伤 |  |  |  |  | 2023.4.26 |  | 李晓坤 |  |  |  | 普铁
293 | 10924 | 2023 | 4 | 24 | 宁波工务段 | 萧甬线 | 上 | 右 | K16+673 |  | 焊缝伤损 | 轨头外侧 | 10 | 轨面下10MM至20MM处后直70度中间7个点前向偏角70度7个点，前后45度共10个点距钱清大公里方向进站信号机接头73.3M小公里方向2.2M有一个焊缝 | 一级伤损 | 有 | 监控 | 未到轻伤 |  |  |  |  | 2023.4.28 |  | 李晓坤 | 对比更换 |  | 202308 | 普铁
294 | 10924 | 2023 | 4 | 24 | 杭州工务段 | 宣杭线 | 上 | 左 | K136+588 |  | 轨头伤损 | 轨头擦伤 | 30*25 | 轨面下5-20mm处前直70°中间6个点，后直70°中间6个点，大公里方向0.3米，小公里方向18米各有一导孔 | 一级伤损 | 有 | 更换 | 重伤 |  |  |  | 鱼鳞伤深10.6mm | 2023.5.4 |  | 刘文消 |  |  |  | 普铁
295 | 10926 | 2023 | 4 | 24 | 南京桥工段 | 京沪线 | 下 | 左 | K898+775 |  | 焊缝核伤 | 轨头内中 | 8*9 | 小公里端约65.2米或大公里端约29.7米有一导线孔（后内、中各6个点、xf70°1个点） | 一级伤损 | 无 |  | 无伤 |  |  |  |  | 2023.5.4 |  | 王长明 |  |  |  | 普铁
296 | 10926 | 2023 | 4 | 24 | 南京桥工段 | 京沪线 | 下 | 右 | K902+434 |  | 轨头伤损 | 轨头中心 | 10 | （后向中70度12个点）芦岭18#岔岔心 | 一级伤损 | 无 |  | 无伤 |  |  |  |  | 2023.4.28 |  | 苏多虎 |  |  |  | 普铁
297 | 10926 | 2023 | 4 | 24 | 南京桥工段 | 京沪线 | 下 | 右 | K917+469 | 沪端 | 螺孔裂纹 | 3B | 3 | （45度4个点，第二象限）唐南集9#岔岔前接头 | 一级伤损 | 无 |  | 无伤 |  |  |  |  | 2023.4.28 |  | 苏多虎 |  |  |  | 普铁
298 | 10923 | 2023 | 4 | 25 | 宁波工务段 | 杭深线 | 上 | 右 | K317+887-K317+826 |  | 轨头伤损 | 轨头内中侧 | 10 | 连续鱼鳞伤损，注意轨头下核伤校队。后向中间70度和内测70度各10个点。 | 一级伤损 | 无 |  | 无伤 |  |  |  |  | 2023.4.27 |  | 赵军 |  |  |  | 高铁
299 | 10924 | 2023 | 4 | 25 | 芜湖工务段 | 宁芜线 | 下 | 左 | K113+663 |  | 焊缝伤损 | 轨头外中 | 10 | 后向直70度外侧5个点，中间4个点，小公里方向6米有一导孔，大公里方向50米有一焊缝，小公里方向距芜湖普速场反向进站信号机接头615米 | 一级伤损 | 无 |  | 无伤 |  |  |  |  | 2023.5.5 |  | 刘文消 |  |  |  | 普铁
300 | 10924 | 2023 | 4 | 25 | 芜湖工务段 | 铜九线 | 单 | 右 | K11+041 |  | 焊缝伤损 | 轨头内侧 | 10 | 后向直70°内侧6个点，小公里方向距3米有一有缝接头 | 一级伤损 | 有 | 监控 | 轻伤 |  |  |  | 九端内侧轨头本侧焊筋发现φ3-10dB横孔当量缺陷，走波3.1-3.9格，65dB▲ | 2023.5.5 |  | 刘文消 | 对比更换 |  | 202307 | 普铁
301 | 10924 | 2023 | 4 | 25 | 芜湖工务段 | 铜九线 | 单 | 右 | K29+184 |  | 焊缝伤损 | 轨头中间 | 10 | 后直70°中间4个点，新河镇1#岔心后第二个焊缝，加固，注意焊缝对侧 | 一级伤损 | 有 | 监控 | 轻伤 |  |  |  | 池端轨头内侧本侧焊筋发现φ3-7dB横孔当量缺陷，走波4.4-5.4大格，62dB▲ | 2023.4.28 |  | 刘文消 |  |  |  | 普铁
302 | 10926 | 2023 | 4 | 25 | 南京桥工段 | 京沪线 | 下 | 右 | K1158+516 |  | 轨头伤损 | 轨头中心 | 10 | （后向中间直70度8个点）距大里程端南京东客站101#岔岔前接头24.6米 | 一级伤损 | 有 | 监控 | 未到轻伤 |  |  |  | 现场复核疑似焊筋边缘出波。 | 2023.5.4 |  | 苏多虎 |  |  |  | 普铁
303 | 10926 | 2023 | 4 | 25 | 上海工务段 | 京沪线 | 下 | 右 | K1218+929 |  | 螺孔裂纹 | 轨腰 | 5 | （45度5个点，岔趾趾端方向）镇江东8#岔岔心 | 一级伤损 | 无 |  | 无伤 |  |  |  |  | 2023.4.27 |  | 苏多虎 |  |  |  | 普铁
304 | 10924 | 2023 | 4 | 27 | 芜湖工务段 | 皖赣线 | 下 | 右 | K13+623-K13+634 |  | 轨头伤损 | 轨头中间内侧 | 30*35 | 直70度前向4个点后向5个点后向偏角6个点前向偏角3个点（连续擦伤） | 一级伤损 | 有 | 监控 | 轻伤 |  |  |  |  | 2023.5.4 |  | 李晓坤 |  |  |  | 普铁
305 | 10924 | 2023 | 4 | 27 | 芜湖工务段 | 皖赣线 | 下 | 右 | K14+250-K14+251 |  | 轨头伤损 | 轨头中间内侧 | 30*35 | 直70度前向4个点后向4个点后向偏角5个点前向偏角6个点（连续擦伤） | 一级伤损 | 有 | 监控 | 未到轻伤 |  |  |  |  | 2023.5.4 |  | 李晓坤 |  |  |  | 普铁
306 | 10924 | 2023 | 4 | 27 | 芜湖工务段 | 皖赣线 | 下 | 左 | K47+034 | 皖端 | 螺孔裂纹 | 1B | 3 | 2象限后向45度3个点。距巷口桥小公里方向25#岔后焊缝48.3M（25#岔后普通接头） | 一级伤损 | 无 |  | 无伤 |  |  |  |  | 2023.5.5 |  | 李晓坤 | 对比更换 |  | 202306 | 普铁
307 | 10924 | 2023 | 4 | 27 | 芜湖工务段 | 皖赣线 | 下 | 右 | K48+498 | 皖端 | 螺孔裂纹 | 1B | 3 | 2象限后向45度2个点。巷口桥下行出站信号机接头 | 一级伤损 | 无 |  | 无伤 |  |  |  |  | 2023.5.5 |  | 李晓坤 | 对比更换 |  | 202306 | 普铁
308 | 10924 | 2023 | 4 | 28 | 杭州工务段 | 宣杭线 | 下 | 右 | K89+402 |  | 焊缝伤损 | 轨头中间内侧 | 10 | 直70度后向中间2个点后向内侧4个点偏角后向7个点泗安7#岔后焊缝 | 一级伤损 | 有 | 监控 | 轻伤 |  |  |  | 用焊缝仪器校对，铝焊轨头内侧∮3-8db横孔当量 | 2023.5.8 |  | 李晓坤 |  |  |  | 普铁
309 | 10924 | 2023 | 4 | 28 | 杭州工务段 | 宣杭线 | 下 | 右 | K122+512 |  | 轨头伤损 | 轨头中间内侧 | 10 | 直70度前向中间7个点前向内侧13个点偏角前向8个点.大公里方向1.3M有两个导线孔小公里方向2.7M有一个焊缝距此处0.34M轨头还有一处 | 一级伤损 | 无 |  | 无伤 |  |  |  |  | 2023.5.5 |  | 李晓坤 |  |  |  | 普铁
310 | 10924 | 2023 | 4 | 28 | 杭州工务段 | 笕杭线 | 上 | 右 | K197+049 |  | 轨头伤损 | 轨头内侧 | 10 | 直70度后向内侧3个点偏角后向5个点.距艮山门小公里方向303#岔后焊缝2.1M(303#岔直护基本轨) | 一级伤损 | 有 | 监控 | 轻伤 |  |  |  | 鱼鳞伤深7.2MM，A通道走波6.0-8.0 | 2023.5.5 |  | 李晓坤 |  |  |  | 普铁
311 | 10928 | 2023 | 5 | 1 | 合肥工务段 | 沪蓉线 | 下 | 右 | K369+156 |  | 轨头伤损 | 轨头中外 | 10 | 图形：前向中间70度4个点，外侧70度4个点，后向中间70度2个点，外侧70度2个点。（小公里方向23.1米有3个导线孔，大公里方向14.3米有一个导线孔） | 一级伤损 | 有 | 监控 | 轻伤 |  |  |  | 大腰轨面擦伤深0.6MM | 2023.5.11 |  | 张培星 |  |  |  | 高铁
312 | 10926 | 2023 | 5 | 5 | 上海高铁基础设施段 | 京沪高铁 | 上 | 左 | K1317+519-K1317+517 |  | 轨头伤损 | 连续擦伤 | 30*30 | 后向中间.内侧70度各10个点. （伤损距上海虹桥站下行反向进站信号机267.343米）注意擦伤下的核伤校对 | 一级伤损 | 有 | 加固 | 轻伤 |  |  |  | 原轻伤监控，复核无发展 | 2023.5.10 |  | 陈林 |  |  |  | 高铁
313 | 10928 | 2023 | 5 | 7 | 合肥工务段 | 合武绕行线 | 上行 | 右 | K21+686 |  | 轨头伤损 | 轨头内侧 | 10 | 图示：内侧70度7个点，中间70度3个点，偏角70度8个点。 桃花镇3号岔直前导轨，注意鱼鳞伤损下核伤校对 | 一级伤损 | 有 | 监控 | 轻伤 |  |  |  | 轨面鱼鳞伤深9.8 | 2023.5.11 |  | 毛永胜 |  |  |  | 普铁
314 | 10923 | 2023 | 5 | 8 | 杭州工务段 | 宁杭高铁 | 下 | 右 | K251+443 |  | 轨头伤损 | 轨头外中内测 | 10*10 | 杭州东309#岔心，注意轨头轨腰校队。中间70度内测70度各5个点，有0度失波。 | 一级伤损 | 有 | 监控 | 轻伤 |  |  |  | 鱼鳞伤6深6.4 | 2023.5.11 |  | 赵军 |  |  |  | 高铁
315 | 10924 | 2023 | 5 | 9 | 芜湖工务段 | 宁芜线 | 单 | 左 | K62+325 | 宁端 | 螺孔裂纹 | 1C/1D | 5 | 图形：轨腰1孔第Ⅲ象限第Ⅳ象限45度各2个点。慈湖进站信号机接头 | 一级伤损 | 有 | 更换 | 重伤 |  |  |  | 宁端接头1孔朝2孔下裂▲▲▲ | 2023.5.16 |  | 朱立宏 |  |  |  | 普铁
316 | 10924 | 2023 | 5 | 9 | 芜湖工务段 | 宁芜线 | 单 | 右 | K63+301 |  | 焊缝伤损 | 轨头外侧 | 10*10 | 图形：轨面下10-40MM，前向直70度外侧7个点。加固接头，距小里程方向有缝接头12.1米 | 一级伤损 | 有 | 加固 | 轻伤 |  |  |  | 宁芜单K63右股12#轨轨头焊筋偏外侧溢流肥边出波：3.8-4.3，当量：未达到Φ3mm-6db▲（穿夹加固） | 2023.5.16 |  | 朱立宏 |  |  |  | 普铁
317 | 10924 | 2023 | 5 | 9 | 芜湖工务段 | 宁芜线 | 单 | 左 | K76+112 |  | 焊缝伤损 | 轨头中部 | 10*10 | 图形：轨面下10-40MM，前向直70度中间5个点。距小里程方向焊缝23.9米，距大里程方向焊缝25米 | 一级伤损 | 有 | 更换 | 重伤 |  |  |  | 铝焊轨头前直70°通道走波4.0-5.0、深度37-41mm▲▲▲ | 2023.5.12 |  | 朱立宏 |  |  |  | 普铁
318 | 10923 | 2023 | 5 | 11 | 杭州工务段 | 金华南联络线 | 上 | 右 | K2+674 |  | 焊缝伤损 | 轨头中内 | 8 | 图形：轨面下20-40MM，后向直70度中间4个点，内侧2个点，后向偏角70度2个点。东孝18#岔趾直股引轨 | 一级伤损 | 无 |  | 无伤 |  |  |  |  | 2023.5.29 |  | 朱立宏 |  |  |  | 普铁
319 | 10923 | 2023 | 5 | 11 | 杭州工务段 | 金华南联络线 | 上 | 右 | K3+045 |  | 核伤 | 轨头中内 | 10*10 | 图形：轨面下10-20MM，后向直70度中间内侧各6个点。距小里程方向导孔33.3米，距大里程方向焊缝29.9米 | 一级伤损 | 无 |  | 无伤 |  |  |  |  | 2023.5.29 |  | 朱立宏 |  |  |  | 普铁
320 | 10927 | 2023 | 5 | 11 | 南京桥工段 | 符夹线 | 下 | 右 | K4+362 |  | 焊缝伤损 | 轨头中外 | 8 | （外侧直70度2个点；中心直70度5个点）大里程端23.6米有一导孔；小里程端10.8米有两导孔 | 一级伤损 | 有 | 更换 | 重伤 |  |  |  |  | 2023.5.15 |  | 苏多虎 |  |  |  | 普铁
321 | 10923 | 2023 | 5 | 12 | 宁波工务段 | 金温线 | 上 | 右 | K188+799 |  | 轨底伤损 | 轨底 | 5 | 温州南33#岔曲尖轨（前向后向45度各7个点） | 一级伤损 | 无 |  | 无伤 |  |  |  |  | 2023.5.16 |  | 李晓坤 |  |  |  | 高铁
322 | 10924 | 2023 | 5 | 12 | 阜阳工务段 | 青阜线 | 下 | 左 | K132+510 |  | 核伤 | 轨头内侧 | 10*10 | 图形：轨面下10-30MM，后向直70度内侧10个点.距小里程方向焊缝1.9米，距插花10#岔后焊缝7.6米 | 一级伤损 | 有 | 监控 | 未到轻伤 |  |  |  | 现场复核为侧面锯齿出波 | 2023.5.23 |  | 朱立宏 |  |  |  | 普铁
323 | 10924 | 2023 | 5 | 12 | 阜阳工务段 | 青阜线 | 下 | 左 | K141+452 |  | 焊缝伤损 | 轨腰 | 6 | 图形：轨腰后45度6个点。阜北一场1129#岔直护轨基本轨 | 一级伤损 | 无 |  | 无伤 |  |  |  |  | 2023.5.20 |  | 朱立宏 |  |  |  | 普铁
324 | 10924 | 2023 | 5 | 12 | 阜阳工务段 | 青阜线 | 下 | 右 | K141+460 |  | 焊缝伤损 | 轨腰 | 6 | 图形：轨腰后45度6个点。阜北一场1129#岔趾直股引轨。2.11已下二级 | 一级伤损 | 有 | 监控 | 未到轻伤 |  |  |  | 现场复核为焊缝下颚坑洼 | 2023.5.20 |  | 王长明 |  |  |  | 普铁
325 | 10927 | 2023 | 5 | 12 | 徐州工务段 | 陇海线 | 上 | 左 | K238+487 | 兰端 | 螺孔裂纹 | 1C | 3 | （四象限、45度2个点）夹河寨18#岔岔前接头 | 一级伤损 | 无 |  | 无伤 |  |  |  |  | 2023.5.17 |  | 苏多虎 |  |  |  | 普铁
326 | 10924 | 2023 | 5 | 13 | 阜阳工务段 | 京九线 | 下 | 右 | K728+194 |  | 核伤 | 轨头中内 | 15*12 | 图形：轨面下10-40MM，前向直70度中间5个点，内侧15个点，XF70度1个点。距小里程方向导孔28.2米，距大里程方向导孔27.2米 | 二级伤损 | 有 | 监控 | 未到轻伤 |  |  |  | 现场复核为内侧侧面划痕 | 2023.5.15 |  | 朱立宏 | 对比更换 |  | 202306 | 普铁
327 | 10924 | 2023 | 5 | 13 | 阜阳工务段 | 京九线 | 下 | 左 | K735+567 |  | 焊缝伤损 | 轨头中间 | 10 | 图形：轨面下40MM，后向直70度中间6个点。距小里程方向导孔37.7米，距大里程方向导孔39米 | 一级伤损 | 无 |  | 无伤 |  |  |  |  | 2023.5.15 |  | 朱立宏 |  |  |  | 普铁
328 | 10924 | 2023 | 5 | 14 | 阜阳工务段 | 阜淮线 | 下 | 左 | K88+156 |  | 焊缝伤损 | 轨头中间外侧 | 10 | 直70度中间后向6个点后外侧2个点。凤台13#岔趾焊缝 | 一级伤损 | 无 |  | 无伤 |  |  |  |  | 2023.5.17 |  | 李晓坤 |  |  |  | 普铁
329 | 10927 | 2023 | 5 | 14 | 徐州工务段 | 陇海线 | 上 | 右 | K12+090 |  | 螺孔裂纹 | 1B | 3 | （二象限、45度三个点）距连云港东48#岔岔后接头11.5米 | 一级伤损 | 无 |  | 无伤 |  |  |  |  | 2023.5.22 |  | 苏多虎 |  |  |  | 普铁
330 | 10927 | 2023 | 5 | 15 | 新长工务段 | 新长线 | 单 | 右 | K5+876 |  | 轨头伤损 | 轨头内中 | 9*9 | 图示：前后中间70度各5个点，且相交，小公里端约2.1米有一导线孔或大公里端约23.6米有一导线孔 | 一级伤损 | 有 | 监控 | 轻伤 |  |  |  | 轨面连续鱼鳞伤最深处8.2mm | 2023.5.22 |  | 王长明 |  |  |  | 普铁
331 | 10927 | 2023 | 5 | 15 | 新长工务段 | 新长线 | 单 | 左 | K6+922 | 长端 | 螺孔裂纹 | 1B | 5 | 图示：二象限45度2个点，且与0度相关，距小公里端北沟东11#岔护基轨跟部焊缝约27.8米 | 一级伤损 | 无 |  | 无伤 |  |  |  |  | 2023.5.22 |  | 王长明 | 对比更换 |  | 202307 | 普铁
332 | 10927 | 2023 | 5 | 15 | 新长工务段 | 新长线 | 单 | 左 | K24+725 |  | 轨头伤损 | 轨头擦伤 | 30*12 | 图示：70度通道多次反射，0度失波。小公里端约0.8米有一导线孔或大公里端约5.1米有一导线孔 | 一级伤损 | 有 | 监控 | 轻伤 |  |  |  | 轨面连续鱼鳞伤最深处7.5mm | 2023.5.23 |  | 王长明 |  |  |  | 普铁
333 | 10927 | 2023 | 5 | 15 | 新长工务段 | 新长线 | 单 | 左 | K56+871 |  | 轨头伤损 | 轨头中心 | 10 | 图示：前中间70度8个点，小公里端约115.2米有两个导线孔或大公里端约174.6米有一导线孔 | 一级伤损 | 有 | 监控 | 轻伤 |  |  |  | 轨面连续鱼鳞伤最深处7mm | 2023.5.26 |  | 王长明 |  |  |  | 普铁
334 | 10926 | 2023 | 5 | 16 | 合肥高铁基础设施段 | 合蚌客专 | 下 | 右 | K891+555 |  | 轨底伤损 | 岔心轨底 | 5 | （前后向45度各6个点相交）淮南东站4#道岔岔心 | 一级伤损 | 无 |  | 无伤 |  |  |  |  | 2023.5.24 |  | 陈林 |  |  |  | 高铁
335 | 10923 | 2023 | 5 | 16 | 杭州工务段 | 沪昆线 | 下 | 左 | K120+862 | 沪端 | 螺孔裂纹 | 1C | 4 | （第四象限45度3个点）马王塘2#岔前接头 | 一级伤损 | 无 |  | 无伤 |  |  |  |  | 2023.5.25 |  | 刘文消 |  |  |  | 普铁
336 | 10924 | 2023 | 5 | 16 | 合肥工务段 | 宁西线 | 下 | 右 | K854+441 |  | 轨头伤损 | 轨头擦伤 | 10*13 | 大公里端约89.5米有一导线孔或小公里端约1.5米有一导线孔（前后中心70°3个点 0°失波） | 一级伤损 | 有 | 监控 | 轻伤 |  |  |  | 轨面擦伤深：1.3mm | 2023.5.31 |  | 王长明 |  |  |  | 普铁
337 | 10924 | 2023 | 5 | 16 | 合肥工务段 | 宁西线 | 下 | 左 | K854+115-K854+050 |  | 轨头伤损 | 轨头内中 | 10*13 | 连续伤损（内中心70°5个点0°监视有波形0°失波） | 一级伤损 | 有 | 监控 | 轻伤 |  |  |  | 轨面擦伤深：1.8mm | 2023.5.25 |  | 王长明 |  |  |  | 普铁
338 | 10924 | 2023 | 5 | 16 | 合肥工务段 | 宁西线 | 下 | 左 | K853+753-K853+708 |  | 轨头伤损 | 轨头内中 | 10*13 | 连续伤损（内中心70°5个点0°监视有波形0°失波） | 一级伤损 | 有 | 更换 | 重伤 |  |  |  | 轨面连续鱼鳞伤深：11mm | 2023.5.16 |  | 王长明 |  |  |  | 普铁
339 | 10924 | 2023 | 5 | 16 | 合肥工务段 | 宁西线 | 上 | 左 | K863+128 |  | 轨头伤损 | 轨头外中 | 10 | 六安普速场229#岔心 | 一级伤损 | 无 |  | 无伤 |  |  |  |  | 2023.5.18 |  | 赵军 |  |  |  | 普铁
340 | 10923 | 2023 | 5 | 17 | 杭州工务段 | 沪昆线 | 下 | 右 | K187+968 |  | 焊缝核伤 | 轨头内中 | 9*10 | 小公里端约45.5米有一导线孔或大公里端约48.1米有一导线孔（后中心70°10个点后内70°7个点） | 一级伤损 | 无 |  | 无伤 |  |  |  |  | 2023.5.31 |  | 王长明 |  |  |  | 普铁
341 | 10923 | 2023 | 5 | 17 | 杭州工务段 | 沪昆线 | 下 | 右 | K191+918 |  | 焊缝伤损 | 轨头内侧 | 8*9 | 笕桥4#岔基本轨跟部焊缝（后xf70°3个点后内70°7个点） | 一级伤损 | 无 |  | 无伤 |  |  |  |  | 2023.5.25 |  | 王长明 |  |  |  | 普铁
342 | 10923 | 2023 | 5 | 17 | 杭州工务段 | 沪昆线 | 下 | 右 | K206+131 |  | 轨头伤损 | 轨头内侧 | 8*9 | 距大公里端盈宁6#岔尖轨跟部焊缝约2.6米（后中心70°4个点 2处前后xf70°6个点且相交 注意擦伤下核伤校对） | 一级伤损 | 有 | 监控 | 轻伤 |  |  |  | 盈宁N6尖后连接轨原有轻伤监控复核无发展 | 2023.5.16 |  | 王长明 |  |  |  | 普铁
343 | 10926 | 2023 | 5 | 20 | 杭州工务段 | 杭昌高速 | 上 | 右 | K3+901 |  | 焊缝伤损 | 轨头内侧 | 10*10 | 偏角70度9个点内侧70度一个点（距大公里7.779.小公里70.953各有一个导线孔） | 一级伤损 | 无 |  | 无伤 |  |  |  |  | 2023.5.29 |  | 陈林 |  |  |  | 高铁
344 | 10923 | 2023 | 5 | 22 | 杭州工务段 | 沪昆绕行线 | 下 | 左 | K1+613 |  | 轨头核伤 | 轨头中间内侧 | 12 | 轨头直70度前向9个点后向4个点内侧前向8个点后向内侧4个点前向偏角14个点。距杭州反向进站信号机接头588M大公里方向48.3M有三个导线孔 | 二级伤损 | 有 | 监控 | 未到轻伤 |  |  |  | 经复核校对轨头鱼鳞经手工校对深4-5MM， | 2023.5.25 |  | 李晓坤 |  |  |  | 普铁
345 | 10923 | 2023 | 5 | 22 | 杭州工务段 | 沪昆绕行线 | 下 | 左 | K1+520-K1+521 |  | 轨头伤损 | 轨头中间内侧 | 10 | 轨头直70度后向5个点前向3个点前向偏角6个点。距杭州反向进站信号机接头482M小公里方向74.5M有四个导线孔（连续鱼鳞） | 一级伤损 | 有 | 监控 | 未到轻伤 |  |  |  | 经复核校对轨头鱼鳞经手工校对深2-3MM， | 2023.5.25 |  | 李晓坤 |  |  |  | 普铁
346 | 10923 | 2023 | 5 | 22 | 杭州工务段 | 沪昆绕行线 | 下 | 左 | K2+668-K2+731 |  | 轨头伤损 | 轨头中间内侧 | 30*30 | 图示，70度多次反射，0度失波，连续擦伤，注意擦伤下核伤校对。 | 一级伤损 | 有 | 监控 | 未到轻伤 |  |  |  | 经复核校对轨头鱼鳞伤深2-4MM未达轻伤 | 2023.5.23 |  | 李晓坤 |  |  |  | 普铁
347 | 10923 | 2023 | 5 | 22 | 宁波工务段 | 萧甬线 | 下 | 左 | K80+948 |  | 轨头伤损 | 轨头中内 | 12*12 | 图形：轨面下10-20MM，前向直70度中间9个点，后向直70度中间9个点，内侧7个点。轨头连续伤损，距小里程方向加固接头7.4米 | 一级伤损 | 有 | 加固 | 轻伤 |  |  |  | 鱼鳞伤损CH2:4.9-6.4 鄂校2.0-3.5深度7毫米 | 2023.5.29 |  | 朱立宏 | 对比更换 |  | 202307 | 普铁
348 | 10923 | 2023 | 5 | 22 | 宁波工务段 | 萧甬线 | 下 | 左 | K132+691 |  | 轨头伤损 | 轨头中内 | 12*12 | 图形：轨面下10-40MM，前向直70度中间8个点，外侧20个点，后向直70度中间8个点，内侧7个点。宁波北101#岔直基本轨 | 一级伤损 | 有 | 监控 | 未到轻伤 |  |  |  | 轨面接触疲劳CH2:5.4-7.2 CH6:1.0-2.0 | 2023.5.30 |  | 朱立宏 |  |  |  | 普铁
349 | 10923 | 2023 | 5 | 23 | 宁波工务段 | 北仑线 | 单 | 右 | K165+367 | 邱隘端 | 螺孔裂纹 | 1C | 3 | 四象限前向45度2个点宝幢2#岔后第一组普通接头 | 一级伤损 | 无 |  | 无伤 |  |  |  |  | 2023.5.29 |  | 李晓坤 |  |  |  | 普铁
350 | 10924 | 2023 | 5 | 23 | 合肥工务段 | 淮南线 | 下 | 右 | K157+288 |  | 焊缝伤损 | 轨头中外 | 10 | 图形：轨面下40MM，后向直70度中间8个点，外侧5个点。加固接头，巢湖西10#岔直基本轨 | 一级伤损 | 有 | 更换 | 重伤 |  |  |  | 巢湖9#岔直基本轨焊缝轨头内侧下颚伤损波形：3.8-5.0、@3-2DB | 2023.5.30 |  | 朱立宏 |  |  |  | 普铁
351 | 10924 | 2023 | 5 | 23 | 合肥工务段 | 淮南线 | 下 | 右 | K159+108 |  | 焊缝伤损 | 轨头中外 | 10 | 图形：轨面下40MM，前向直70度中间4个点，后向直70度中间4个点，外侧5个点。加固接头，巢湖1#岔直尖轨跟焊缝 | 一级伤损 | 有 | 加固 | 轻伤 |  |  |  | 法铝焊轨头内侧下颚伤损Φ3横孔-8dB当量、位移4.2-5.0 | 2023.5.29 |  | 朱立宏 | 对比更换 |  | 202307 | 普铁
352 | 10924 | 2023 | 5 | 23 | 合肥工务段 | 淮南线 | 下 | 右 | K159+187 |  | 焊缝伤损 | 轨头中部 | 12 | 图形：轨面下40MM，后向直70度中间8个点。加固接头，巢湖7#岔前焊缝 | 一级伤损 | 有 | 更换 | 轻伤 |  |  |  | 焊缝轨头内侧Φ3横孔-8db当量 | 2023.5.29 |  | 朱立宏 |  |  |  | 普铁
353 | 10924 | 2023 | 5 | 23 | 合肥工务段 | 淮南线 | 下 | 右 | K159+216 |  | 焊缝伤损 | 轨头中部 | 10 | 图形：轨面下40MM，后向直70度中间5个点。巢湖9#岔直基本轨与直导轨焊缝，同时注意焊缝轨腰 | 一级伤损 | 有 | 更换 | 重伤 |  |  |  | 巢湖9#岔直基本轨焊缝轨头内侧下颚伤损波形：4.0-5.0、@3-2DB | 2023.5.29 |  | 朱立宏 |  |  |  | 普铁
354 | 10924 | 2023 | 5 | 23 | 合肥工务段 | 淮南线 | 下 | 左 | K166+261 |  | 焊缝伤损 | 轨头中部 | 15 | 图形：轨面下40MM，后向直70度中间10个点.距小里程方向焊缝20.5米，距大里程方向焊缝导孔24米 | 一级伤损 | 有 | 加固 | 轻伤 |  |  |  | 焊缝轨头内侧下颚伤损波位：4.3-5.2，@3-7DB | 2023.5.29 |  | 朱立宏 | 对比更换 |  | 202306 | 普铁
355 | 10924 | 2023 | 5 | 23 | 合肥工务段 | 淮南线 | 下 | 右 | K206+333 |  | 焊缝伤损 | 轨头内中 | 12 | 图形：轨面下40mm后向中心70度7个点，内70度3个点。裕溪口20#岔前加固焊缝 | 一级伤损 | 有 | 加固 | 轻伤 |  |  |  | 法铝焊轨头内侧下颚伤损Φ3横孔-8dB当量、位移4.1-5.0 | 2023.5.30 |  | 张培星 | 对比更换 |  | 202306 | 普铁
356 | 10923 | 2023 | 5 | 24 | 宁波工务段 | 萧甬线 | 上 | 右 | K103+040-k103+030 |  | 轨头伤损 | 轨头中间内侧 | 30*30 | 图示：70度多次反射，0度失底波蜀山1#岔直基本轨（注意轨面擦伤下核伤校对） | 一级伤损 | 有 | 监控 | 未到轻伤 |  |  |  | 轨面接触疲劳CH6:1.0-1.6 轨面校对1.0-1.8 | 2023.5.25 |  | 李晓坤 |  |  |  | 普铁
357 | 10923 | 2023 | 5 | 24 | 杭州工务段 | 萧甬线 | 上 | 右 | K0+544 |  | 焊缝伤损 | 轨头内侧 | 10 | 直70度后向8个点后向外侧1个点后向偏角12个点。杭州南319#岔前焊缝 | 一级伤损 | 无 |  | 无伤 |  |  |  |  | 2023.5.31 |  | 李晓坤 |  |  |  | 普铁
358 | 10923 | 2023 | 5 | 25 | 芜湖工务段 | 铜九线 | 单 | 左 | K21+496 |  | 轨头伤损 | 轨头内中 | 10 | 距九端一导孔21米，距铜端一焊缝50米。后向中间70度5个点，后向内测70度10个点。 | 一级伤损 | 有 | 更换 | 重伤 |  |  |  | 厂焊接头在轨头外侧发现φ3-6dB横孔当量缺陷，走波1.0-2.2大格，62dB▲ | 2023.5.31 |  | 赵军 |  |  |  | 普铁
359 | 10927 | 2023 | 5 | 25 | 阜阳工务段 | 符夹线 | 上 | 左 | K44+267 |  | 焊缝伤损 | 轨头下颚 | 3 | （前向45度4个点，2023.2.17已下一级2个点）岱河17#岔直股尖轨 | 一级伤损 | 有 | 更换 | 重伤 |  |  |  |  | 2023.5.31 |  | 赵军 |  |  |  | 普铁
360 | 10927 | 2023 | 5 | 26 | 南京桥工段 | 京沪线 | 下 | 左 | K898+730 |  | 轨头伤损 | 轨头内中 | 15*20 | 1、图示：轨面下10mm处轨头中间内侧核伤，后向直70度中间、内侧各11个点。 2、小里程方向64.5米、大公里方向29.3米各有一导孔，另大公里方向距芦岭进站信号机接头1.81KM | 二级伤损 | 有 | 更换 | 重伤 |  |  |  | 轨头核伤，深约9mm，宽约10mm，高约9mm | 2023.5.26 |  | 王长明 |  |  |  | 普铁
361 | 10927 | 2023 | 5 | 26 | 徐州工务段 | 京沪线 | 下 | 右 | K834+565 |  | 轨头伤损 | 轨头内侧 | 7 | 1、图示：前xf70°5个点 小公里端约60.5米有一导线孔或大公里端约13.1米有一导线孔（疑似焊缝） | 一级伤损 | 无 |  | 无伤 |  |  |  |  | 2023.5.31 |  | 王长明 |  |  |  | 普铁
362 | 10927 | 2023 | 5 | 26 | 南京桥工段 | 京沪线 | 下 | 右 | K864+233 |  | 轨底伤损 | 轨底 | 2 | 1、图示：前、后45°各5个点 2、 距小公里端符离集18#岔岔跟焊缝约59.4米 | 一级伤损 | 有 | 更换 | 重伤 |  |  |  | 轨底横向裂纹，前37°9.2-8.6/后37° | 2023.6.1 |  | 王长明 |  |  |  | 普铁
363 | 10927 | 2023 | 5 | 26 | 南京桥工段 | 京沪线 | 下 | 右 | K893+086 |  | 轨头擦伤 | 轨头内中 | 30*30 | 1、图示：后中心70°7个点 0°监视3个点 0°底波失波 2、西寺坡5#岔尖轨跟部焊缝旁边 3、注意擦伤下核伤校对 | 一级伤损 | 有 | 更换 | 重伤 |  |  |  | 直尖轨跟轨头核伤，波形1.0-2.0，深约9mm，高约9mm，宽约8mm | 2023.5.30 |  | 王长明 |  |  |  | 普铁
364 | 10927 | 2023 | 5 | 26 | 南京桥工段 | 京沪线 | 下 | 右 | K893+720 |  | 轨头擦伤 | 轨头内中 | 30*30 | 1、图示：后向内侧70°14个点，中间70°7个点；2、西寺坡3道，大公里方向9.9米有一导孔，小公里方向23.9米有一焊缝 | 一级伤损 | 有 | 更换 | 重伤 |  |  |  | 轨顶面擦伤 | 2023.5.30 |  | 刘文消 |  |  |  | 普铁
365 | 10927 | 2023 | 5 | 26 | 南京桥工段 | 京沪线 | 下 | 右 | K894+179 |  | 焊缝伤损 | 轨头内侧 | 7*8 | 1、图示：后向内侧70°14个点，XF70°2个点；2、西寺坡3道，大公里方向31.3米，小公里方向63.3米各有一导孔 | 一级伤损 | 无 |  | 无伤 |  |  |  |  | 2023.5.30 |  | 刘文消 |  |  |  | 普铁
366 | 10927 | 2023 | 5 | 26 | 南京桥工段 | 京沪线 | 下 | 右 | K921+888 |  | 轨头伤损 | 轨头外侧 | 8 | 1、前外70度7 个点。2、大里程端0.7米有一导孔 | 一级伤损 | 有 | 监控 | 未到轻伤 |  |  |  | 轨头外侧锯齿 | 2023.5.30 |  | 苏多虎 |  |  |  | 普铁
367 | 10927 | 2023 | 5 | 26 | 南京桥工段 | 京沪线 | 下 | 左 | K951+740 |  | 轨底伤损 | 轨底 | 3 | 1、前向45度4个点，后向45度3个点。2、大里程端7.4米有一导孔 | 一级伤损 | 无 |  | 无伤 |  |  |  |  | 2023.6.1 |  | 苏多虎 |  |  |  | 普铁
368 | 10927 | 2023 | 5 | 26 | 南京桥工段 | 京沪线 | 下 | 左 | K954+645 |  | 气焊伤损 | 轨底 | 3 | 1、大里程端28.1米有一有缝接头；小里程端10.1米有一气焊头 。2、（后向45度3个点；前向45度4个点） | 一级伤损 | 无 |  | 无伤 |  |  |  |  | 2023.6.1 |  | 苏多虎 |  |  |  | 普铁
369 | 10927 | 2023 | 5 | 26 | 南京桥工段 | 宿淮线 | 下 | 右 | K1+578 |  | 铝焊伤损 | 轨腰 | 2 | 符离集75#岔岔趾焊缝（北5道发车所经 图中里程有误） | 一级伤损 | 无 |  | 无伤 |  |  |  | 铝焊焊筋部位有导线孔 | 2023.6.1 |  | 王长明 |  |  |  | 普铁
370 | 10927 | 2023 | 5 | 27 | 南京桥工段 | 京沪线 | 下 | 左 | K968+689 |  | 轨头伤损 | 轨头内侧 | 8*9 | 1、图示：后向70度中间5个点，内侧9个点，后XF6G个点，前XF2个点 2、7道发车经由，蚌埠站64#曲股岔心后接头 | 一级伤损 | 无 |  | 无伤 |  |  |  |  | 2023.5.31 |  | 刘文消 |  |  |  | 普铁
371 | 10927 | 2023 | 5 | 27 | 南京桥工段 | 京沪线 | 下 | 左 | K968+468 |  | 轨腰伤损 | 轨头下颚水平 | 3 | 1、图示：后45°4个点 2、前后0°监视4个点距大公里端蚌埠88#岔护基轨跟部接头约9.4米（7道发车所经） | 一级伤损 | 有 | 更换 | 重伤 |  |  |  | 仪器检查波形H通道：2.5-3.0 I通道：2.2，轨端水平裂纹5mm | 2023.5.31 |  | 王长明 |  |  |  | 普铁
372 | 10927 | 2023 | 5 | 27 | 南京桥工段 | 京沪线 | 下 | 左 | K968+677 |  | 轨头伤损 | 轨头内中 | 8*9 | 1、图示：后内直70°4个点 后中心70°10个点 2、前后0°监视10个点 距大公里端蚌埠64#岔岔跟接头约12.5米，（沪端1孔上方 7道发车所经） | 一级伤损 | 无 |  | 无伤 |  |  |  |  | 2023.5.31 |  | 王长明 |  |  |  | 普铁
373 | 10927 | 2023 | 5 | 27 | 南京桥工段 | 京沪线 | 下 | 右 | K968+767 |  | 轨头伤损 | 轨头中间 | 30*30 | 1、图示：前向中间70度9个点，后向中间70度7个点 2、7道发车经由，蚌埠站46#岔曲股岔心 | 一级伤损 | 无 |  | 无伤 |  |  |  |  | 2023.5.31 |  | 刘文消 |  |  |  | 普铁
374 | 10927 | 2023 | 5 | 27 | 南京桥工段 | 京沪线 | 下 | 右 | K973+767 |  | 铝焊伤损 | 轨底 | 3*3 | 1、图示：前45°6个点 后45°4个点 蚌埠东13#岔岔前焊缝 | 一级伤损 | 有 | 打磨 | 轻伤 |  |  |  | 现场复核无伤损，线路养护状态良好。 13#岔前右股焊缝沪端轨底可疑回波 | 2023.5.30 |  | 王长明 |  |  |  | 普铁
375 | 10927 | 2023 | 5 | 27 | 南京桥工段 | 京沪线 | 下 | 右 | K975+897 |  | 轨底伤损 | 轨底 | 3*3 | 1、图示：前45°5个点 后45°4个点 距大公里端蚌埠东36#岔护基轨跟部焊缝约1.4米 | 一级伤损 | 无 |  | 无伤 |  |  |  |  | 2023.5.30 |  | 王长明 |  |  |  | 普铁
376 | 10927 | 2023 | 5 | 27 | 南京桥工段 | 京沪线 | 下 | 右 | K975+908 |  | 轨头伤损 | 轨头内侧 | 3*3 | 1、图示：后向内侧70度5个点，XF70度3个点 2、蚌埠东36#岔尖轨跟焊缝旁 | 一级伤损 | 有 | 更换 | 重伤 |  |  |  | 东站36#岔尖轨跟距离焊缝边130mm，轨头内侧核伤。邢台8型仪器检查波形A：5.0-5.8 C：5.1-4.5，校对1010仪器K2.5:0.6-1.8 距轨面6mm,垂9mm，横向12mm。 | 2023.5.30 |  | 刘文消 |  |  |  | 普铁
377 | 10927 | 2023 | 5 | 27 | 南京桥工段 | 京沪线 | 下 | 右 | K1001+673 |  | 铝焊伤损 | 轨底 | 3*3 | 1、图示：前45°4个点 后45°3个点 板桥1#岔岔趾焊缝 | 一级伤损 | 无 |  | 无伤 |  |  |  |  | 2023.6.1 |  | 王长明 |  |  |  | 普铁
378 | 10927 | 2023 | 5 | 27 | 南京桥工段 | 京沪线 | 下 | 左 | K1010+771 |  | 轨腰伤损 | 轨头轨端 | 3 | 1、图示：前45°3个点 小溪河8#岔与2#岔之间接头 | 一级伤损 | 无 |  | 无伤 |  |  |  |  | 2023.6.1 |  | 刘文消 |  |  |  | 普铁
379 | 10927 | 2023 | 5 | 27 | 南京桥工段 | 京沪线 | 下 | 右 | K1019+387 |  | 轨底伤损 | 轨底 | 3*3 | 1、图示：前、后45°各3个点 小公里端约20.6米有一导线孔或大公里端约61.4米有一导线孔 | 一级伤损 | 无 |  | 无伤 |  |  |  |  | 2023.6.1 |  | 王长明 |  |  |  | 普铁
380 | 10927 | 2023 | 5 | 27 | 南京桥工段 | 京沪线 | 下 | 右 | K1029+999 |  | 轨头伤损 | 轨头中心 | 15*15 | 1、图示：前向中直70度9个点。 2、明光站10#岔直股尖轨（疑轨撑孔反射波） | 一级伤损 | 无 |  | 无伤 |  |  |  |  | 2023.6.1 |  | 苏多虎 |  |  |  | 普铁
381 | 10927 | 2023 | 5 | 27 | 南京桥工段 | 京沪线 | 下 | 右 | K1044+552 |  | 轨头伤损 | 轨头外侧 | 8 | 1、图示：前向外70度8个点。 2、距管店3#岔岔后焊缝12.8米（2023.04.25已关注） | 一级伤损 | 无 |  | 无伤 |  |  |  |  | 2023.6.1 |  | 苏多虎 |  |  |  | 普铁
382 | 10927 | 2023 | 5 | 27 | 南京桥工段 | 京沪线 | 下 | 右 | K1055+745 |  | 轨头伤损 | 轨头外侧 | 8 | 1、图示：前向外直70度外侧15个点。 2、三界7#岔岔心 | 一级伤损 | 无 |  | 无伤 |  |  |  |  | 2023.5.31 |  | 苏多虎 |  |  |  | 普铁
383 | 10927 | 2023 | 5 | 27 | 南京桥工段 | 京沪线 | 下 | 右 | K1078+198 |  | 轨底伤损 | 轨底 | 3 | 1、图示：前向45度4个点、后向45度3个点。 2、小里程端3.2米有一焊缝；大里程端6.5米有一导孔 | 一级伤损 | 无 |  | 无伤 |  |  |  |  | 2023.5.31 |  | 苏多虎 |  |  |  | 普铁
384 | 10923 | 2023 | 5 | 27 | 芜湖工务段 | 皖赣线 | 下 | 左 | K47+632 |  | 轨头伤损 | 轨头中间内侧 | 10 | 图示：70度多次反射，0度失底波。小公里方向25.4M，大公里方向18M各有一个导线孔（4月2日已下关注） | 一级伤损 | 有 | 监控 | 未到轻伤 |  |  |  | 轨面连续鱼鳞，加强监控 | 2023.6.1 |  | 李晓坤 |  |  |  | 普铁
385 | 10926 | 2023 | 5 | 28 | 南京桥工段 | 京沪高铁 | 下 | 右 | K965+748 |  | 轨头伤损 | 轨头 | 20*20 | （前后向中心70度各有4个点、内侧及XF70均有波形、且下颚前后向45度各有3个点）滁州4#岔曲基本轨（2023.3.30已关注） | 一级伤损 | 有 | 监控 | 轻伤 |  |  |  | 原轻伤现轻伤（无损加固接头） | 2023.6.9 |  | 张培星 | 对比更换 |  | 202308 | 高铁
386 | 10923 | 2023 | 5 | 28 | 杭州工务段 | 宣杭线 | 下 | 左 | K128+467 | 宣端 | 螺孔裂纹 | 1B | 5 | 2象限前向45度7个点。湖州西27#岔前接头 | 一级伤损 | 有 | 更换 | 重伤 |  |  |  |  | 2023.6.5 |  | 李晓坤 |  |  |  | 普铁
387 | 10924 | 2023 | 5 | 29 | 淮安高铁基础设施段 | 青盐线 | 上 | 左 | K383+837 |  | 焊缝伤损 | 轨头内侧 | 8 | （前向内70度及前向xf70各5个点）阜宁东9#岔直护轨基本轨 | 一级伤损 | 无 |  | 无伤 |  |  |  |  | 2023.5.31 |  | 苏多虎 |  |  |  | 高铁
388 | 10923 | 2023 | 5 | 29 | 杭州工务段 | 沪昆线 | 上 | 右 | K163+421 |  | 焊缝伤损 | 轨头中内外 | 10 | 图形：轨面下40MM，后向直70度中间内侧各4个点，外侧2个点。长安镇8#岔直尖轨跟焊缝 | 一级伤损 | 无 |  | 无伤 |  |  |  |  | 2023.6.8 |  | 朱立宏 |  |  |  | 普铁
389 | 10923 | 2023 | 5 | 29 | 上海工务段 | 沪昆线 | 上 | 右 | K21+973 |  | 焊缝伤损 | 轨底 | 5 | 距沪端一导孔127米，距昆端一导孔111米。前向45度2个点。 | 一级伤损 | 有 | 打磨 | 未到轻伤 |  |  |  |  | 2023.6.5 |  | 赵军 |  |  |  | 普铁
390 | 10923 | 2023 | 5 | 29 | 上海工务段 | 南何立交线 | 下 | 右 | K3+447 |  | 轨头伤损 | 轨头内中侧 | 10 | 距南端一导孔21米，距何端一导孔28米。后向中间70度12个点，后向内测70度21个点。 | 一级伤损 | 有 | 监控 | 未到轻伤 |  |  |  |  | 2023.6.1 |  | 赵军 |  |  |  | 普铁
391 | 10927 | 2023 | 5 | 29 | 南京桥工段 | 京沪线 | 下 | 左 | K1125+891 |  | 轨头伤损 | 轨头内中 | 8*9 | 1、图示：后中70°12个点，后内70°9个点 2、永宁镇11#岔心 | 一级伤损 | 无 |  | 无伤 |  |  |  |  | 2023.6.8 |  | 王长明 |  |  |  | 普铁
392 | 10927 | 2023 | 5 | 29 | 南京桥工段 | 京沪线 | 下 | 左 | K1128+457 |  | 轨头伤损 | 轨头外中 | 8*9 | 1、图示：后外70°1个点，后中心70°14个点 2、高里115#岔心 | 一级伤损 | 无 |  | 无伤 |  |  |  |  | 2023.6.6 |  | 王长明 |  |  |  | 普铁
393 | 10927 | 2023 | 5 | 29 | 南京桥工段 | 京沪线 | 下 | 右 | K1134+926 |  | 轨头伤损 | 轨头内侧 | 8*9 | 1、图示：后向内侧70°8个点，后向XF70°4个点 2、距大公里端林场7#岔岔跟焊缝7.8米 | 一级伤损 | 有 | 监控 | 未到轻伤 |  |  |  |  | 2023.5.31 |  | 王长明 |  |  |  | 普铁
394 | 10927 | 2023 | 5 | 29 | 南京桥工段 | 京沪线 | 下 | 左 | K1144+814 |  | 轨头伤损 | 轨头中心 | 8*9 | 1、图示：后中心70°10个点2、距大公里端温调器前焊缝约14.4米 | 一级伤损 | 无 |  | 无伤 |  |  |  |  | 2023.5.30 |  | 王长明 |  |  |  | 普铁
395 | 10927 | 2023 | 5 | 29 | 南京桥工段 | 京沪线 | 下 | 右 | K1150+051 | 京端 | 螺孔裂纹 | 2C | 2 | 1、后向45度4个点，2、南京站59#岔岔前接头同时注意左股2孔上方外侧伤损 | 一级伤损 | 无 |  | 无伤 |  |  |  |  | 2023.5.30 |  | 王长明 |  |  |  | 普铁
396 | 10927 | 2023 | 5 | 29 | 上海工务段 | 京沪线 | 下 | 左 | K1249+522 | 京端 | 螺孔裂纹 | 1B | 3 | 丹阳东1#岔岔前有缝接头（前向45度2个点、二象限） | 一级伤损 | 有 | 更换 | 重伤 |  |  |  |  | 2023.6.1 |  | 苏多虎 |  |  |  | 普铁
397 | 10927 | 2023 | 5 | 29 | 上海工务段 | 京沪线 | 下 | 右 | K1250+766 | 京端 | 螺孔裂纹 | 1B | 3 | 丹阳东25#岔岔前有缝接头（前向45度3个点、二象限） | 一级伤损 | 有 | 更换 | 重伤 |  |  |  |  | 2023.6.1 |  | 苏多虎 |  |  |  | 普铁
398 | 10928 | 2023 | 5 | 30 | 上海高铁基础设施段 | 沪宁城际 | 下 | 右 | K73+796 |  | 焊缝伤损 | 轨头中心 | 8 | 苏州园区站6#岔岔前焊头（前向中70度8个点、前向外70度3个点） | 一级伤损 | 有 | 监控 | 未到轻伤 |  |  |  |  | 2023.6.2 |  | 苏多虎 |  |  |  | 高铁
399 | 10928 | 2023 | 5 | 30 | 上海高铁基础设施段 | 沪宁城际 | 下 | 右 | K17+993 |  | 轨头伤损 | 轨头中心 | 10 | 小里程端17.1米有一焊头；大里程端21米有一导孔（前向中70度8个点） | 一级伤损 | 有 | 监控 | 轻伤 |  |  |  | 轨面擦伤 深0.39mm | 2023.6.9 |  | 苏多虎 |  |  |  | 高铁
400 | 10927 | 2023 | 5 | 30 | 上海工务段 | 京沪线 | 下 | 左 | K1340+980 |  | 轨头伤损 | 轨头中心 | 8*9 | 1、图示：后中心70°6个点 2、小公里端约11.1米有一导线孔或大公里端约67.8米有一导线孔 | 一级伤损 | 有 | 监控 | 轻伤 |  |  |  | 现场闪光焊轨头伤损Φ3-11.7dB | 2023.6.8 |  | 王长明 |  |  |  | 普铁
401 | 10927 | 2023 | 5 | 30 | 上海工务段 | 京沪线 | 下 | 右 | K1347+447 |  | 焊缝伤损 | 轨腰 | 3 | 1、图示：前45°3个点2、望亭3#岔岔趾焊缝 | 一级伤损 | 无 |  | 无伤 |  |  |  |  | 2023.6.7 |  | 王长明 |  |  |  | 普铁
402 | 10927 | 2023 | 5 | 30 | 上海工务段 | 京沪线 | 下 | 右 | K1349+543 |  | 焊缝伤损 | 轨腰 | 3 | 1、图示：前45°3个点2、望亭2#岔岔趾焊缝 | 一级伤损 | 无 |  | 无伤 |  |  |  |  | 2023.6.7 |  | 王长明 |  |  |  | 普铁
403 | 10927 | 2023 | 5 | 30 | 上海工务段 | 京沪线 | 下 | 右/左 | K1367+126 |  | 焊缝伤损 | 轨头内侧 | 8*9 | 1、图示：后内70°9个点 xf70°3个点 左股0°轨底失波； 2、苏州普速场5#岔岔前焊缝 同时注意左股京端轨端轨头水平 | 一级伤损 | 无 |  | 无伤 |  |  |  |  | 2023.6.6 |  | 王长明 |  |  |  | 普铁
404 | 10927 | 2023 | 5 | 30 | 上海工务段 | 京沪线 | 下 | 左 | K1368+624 |  | 焊缝伤损 | 轨头内中 | 8*9 | 1、图示：后70°10个点，后中心70°2个点 ；2、小公里端约12.4米有一接头或距大公里端苏州普速场42#岔岔跟焊缝约28.7米 | 一级伤损 | 有 | 更换 | 轻伤 |  |  |  | 铝焊接头热影响区（东）沪端轨面内侧鱼鳞伤，深度约8.5mm，k2.5轨头：0.4-0.8格 | 2023.6.6 |  | 王长明 |  |  |  | 普铁
405 | 10927 | 2023 | 5 | 30 | 上海工务段 | 京沪线 | 下 | 左 | K1369+264 |  | 轨头擦伤 | 轨头 | 8*9 | 1、图示：前后0°失波20毫米前后中心70°4个点，前后0°监视4个点 苏州普速场22#岔岔前接头沪端2-3孔间影响2、3 45°孔出波 | 一级伤损 | 有 | 更换 | 轻伤 |  |  |  | 道岔曲基本轨前股接接头轨面鱼鳞伤深度约8.8mm | 2023.6.6 |  | 王长明 |  |  |  | 普铁
406 | 10927 | 2023 | 5 | 30 | 上海工务段 | 京沪线 | 下 | 右 | K1376+609 |  | 轨头伤损 | 轨头外中 | 8*9 | 1、图示：前外70°10个点，前中心70°6个点 外跨塘1#岔岔心 | 一级伤损 | 无 |  | 无伤 |  |  |  |  | 2023.6.7 |  | 王长明 |  |  |  | 普铁
407 | 10927 | 2023 | 6 | 1 | 上海工务段 | 南何立交 | 上 | 左 | K4+610 | 何端 | 螺孔裂纹 | 1C | 5 | 四象限前向45度四个点。从小公里向大公里方向第六个接头,小公里方向4.3M有两个导线（图中里程有误） | 一级伤损 | 无 |  | 无伤 |  |  |  |  | 2023.6.7 |  | 李晓坤 |  |  |  | 普铁
408 | 10927 | 2023 | 6 | 1 | 上海工务段 | 沪昆线 | 下 | 左 | K39+679 | 沪端 | 螺孔裂纹 | 1C | 5 | 四象限前向45度两个点。春申17#岔后接头,距小公里方向17#岔后焊缝57.7M | 一级伤损 | 无 |  | 无伤 |  |  |  |  | 2023.6.9 |  | 李晓坤 |  |  |  | 普铁
409 | 10927 | 2023 | 6 | 2 | 杭州工务段 | 沪昆线 | 下 | 左 | K354+457 |  | 焊缝伤损 | 轨腰 | 5 | 东孝20#直护轨基本轨焊缝 | 一级伤损 | 无 |  | 无伤 |  |  |  |  | 2023.6.5 |  | 赵军 |  |  |  | 普铁
410 | 10922 | 2023 | 6 | 5 | 上海工务段 | 京沪线 | 上 | 左 | K1386+552 |  | 轨头伤损 | 轨头内中 | 8*9 | 大公里端约63.6米有一导线孔或距小公里端唯亭进站信号机接头约88.2米（前后中心70°4个点 0°失波 后xf70°二次波8个点） | 一级伤损 | 有 | 更换 | 重伤 |  |  |  | 工厂焊接头内中核伤，波形：1通道0.4-1.6，高度11mm，深度4mm，横向宽度15mm，距内侧5mm | 2023.6.7 |  | 王长明 |  |  |  | 普铁
411 | 10922 | 2023 | 6 | 5 | 上海工务段 | 京沪线 | 上 | 左 | K1356+651 | 沪端 | 轨腰伤损 | 轨头下颚 | 3 | 距大公里端浒墅关10#岔护基轨跟部焊缝约123.4米（前45°4个点 0°监视1个点0°底波失波） | 一级伤损 | 无 |  | 无伤 |  |  |  |  | 2023.6.13 |  | 王长明 |  |  |  | 普铁
412 | 10922 | 2023 | 6 | 5 | 上海工务段 | 京沪线 | 上 | 左 | K1288+610 |  | 轨头伤损 | 轨头中内 | 8 | （内中直70度各5个点）常州东211#岔岔心 | 一级伤损 | 无 |  | 无伤 |  |  |  |  | 2023.6.14 |  | 苏多虎 |  |  |  | 普铁
413 | 10922 | 2023 | 6 | 7 | 南京桥工段 | 京沪线 | 上 | 右 | K909+030 |  | 焊缝伤损 | 轨头下颚 | 5 | 大公里端约34.2米有一导线孔或小公里端约39.3米有一导线孔（后45°3个点） | 一级伤损 | 无 |  | 无伤 |  |  |  |  | 2023.6.12 |  | 王长明 |  |  |  | 普铁
414 | 10923 | 2023 | 6 | 7 | 南京桥工段 | 宁芜线 | 单 | 左 | K15+409 |  | 焊缝伤损 | 轨腰 | 8 | 图形：轨腰45度前向4个点，距小里程方向焊缝18.7米 | 一级伤损 | 有 | 监控 | 未到轻伤 |  |  |  |  | 2023.6.16 |  | 朱立宏 |  |  |  | 普铁
415 | 10923 | 2023 | 6 | 7 | 南京桥工段 | 宁芜线 | 单 | 右 | K46+446 |  | 焊缝伤损 | 轨头中内 | 10 | 图形：轨面下10-40MM，后向直70度中间6个点，内侧10个点。江宁镇6#岔直护轨基本轨 | 一级伤损 | 有 | 更换 | 重伤 |  |  |  | 现场复核为焊缝核伤，线路养护状态良好。 | 2023.6.13 |  | 朱立宏 |  |  |  | 普铁
416 | 10923 | 2023 | 6 | 7 | 芜湖工务段 | 宁芜线 | 单 | 左 | K75+649 | 宁端 | 螺孔裂纹 | 1C | 5 | 图形：轨腰1孔第Ⅳ象限45度3个点，区间有缝接头 | 一级伤损 | 有 | 更换 | 重伤 |  |  |  | 宁端胶合接头一孔朝轨端下斜裂纹▲▲▲（后37°走波5.4-5.8） | 2023.6.16 |  | 朱立宏 |  |  |  | 普铁
417 | 10923 | 2023 | 6 | 7 | 芜湖工务段 | 宁芜线 | 单 | 左 | K87+496 |  | 轨头伤损 | 轨头内中 | 12 | 图形：1、前向中70度6个点，内70度4个点并前后45度出波，0度长失波2、小公里方向2米有一个导线孔，大公里方向17.6米有一个焊缝。（上个月已关注） | 一级伤损 | 有 | 监控 | 轻伤 |  |  |  | 大腰轨面鱼鳞伤测深7.2mm▲ | 2023.6.12 |  | 张培星 |  |  |  | 普铁
418 | 10923 | 2023 | 6 | 7 | 芜湖工务段 | 宁芜线 | 下 | 右 | K91+667 |  | 焊缝伤损 | 轨头下颚 | 12 | 图形：1、后向中70度13个点。2、毛耳山13#岔直导轨与直护基本轨焊缝 | 一级伤损 | 无 |  | 无伤 |  |  |  |  | 2023.6.12 |  | 张培星 |  |  |  | 普铁
419 | 10922 | 2023 | 6 | 8 | 徐州工务段 | 陇海线 | 下 | 左 | K259+374 |  | 焊缝伤损 | 轨头内侧 | 8*9 | 小公里端约10.8米有两个导线孔或大公里端约12.5米有一焊缝（xf70°、内侧各6个点） | 一级伤损 | 无 |  | 无伤 |  |  |  |  | 2023.6.14 |  | 王长明 |  |  |  | 普铁
420 | 10922 | 2023 | 6 | 8 | 徐州工务段 | 陇海线 | 下 | 右 | K333+097 | 连端 | 螺孔裂纹 | 1C | 5 | 夏邑1#岔岔前接头（前45°6个点 2023.05.12已发关注） | 一级伤损 | 无 |  | 无伤 |  |  |  |  | 2023.6.14 |  | 王长明 | 对比更换 |  | 202307 | 普铁
421 | 10922 | 2023 | 6 | 8 | 徐州工务段 | 陇海线 | 下 | 左 | K334+856 |  | 焊缝伤损 | 轨头内侧 | 8*9 | 夏邑8#岔护基轨跟部焊缝焊缝（xf70°、内侧各6个点） | 一级伤损 | 无 |  | 无伤 |  |  |  |  | 2023.6.14 |  | 王长明 |  |  |  | 普铁
422 | 10922 | 2023 | 6 | 8 | 徐州工务段 | 陇海线 | 上 | 左 | K258+270 | 兰端 | 螺孔裂纹 | 1C | 3 | 杨楼上行进站信号机接头（后向45度2个点、四象限） | 一级伤损 | 无 |  | 无伤 |  |  |  |  | 2023.6.14 |  | 苏多虎 |  |  |  | 普铁
423 | 10922 | 2023 | 6 | 8 | 徐州工务段 | 陇海线 | 上 | 右 | K256+562 | 兰端 | 水平裂纹 | 轨腰一孔向轨端 | 5 | （前后向0度各9个点）杨楼1#岔岔前接头（注意一孔向轨端顶面伤损） | 一级伤损 | 无 |  | 无伤 |  |  |  | 轨端存在小孔，已联系大机段确认现场无伤损 | 2023.6.14 |  | 苏多虎 |  |  |  | 普铁
424 | 10923 | 2023 | 6 | 8 | 合肥工务段 | 淮南线 | 上 | 右 | K57+668 |  | 轨头伤损 | 轨头内中 | 12 | 图示：1、后向內70度6个点，中心70度5个点。2、大公里方向12.3米有一个焊缝，小公里方向44.8米有一个普通接头 | 一级伤损 | 无 |  | 无伤 |  |  |  |  | 2023.6.12 |  | 张培星 |  |  |  | 普铁
425 | 10927 | 2023 | 6 | 8 | 杭州工务段 | 沪昆线 | 下 | 右 | K391+130 | 沪端 | 螺孔裂纹 | 1B | 5 | 二象限后向45度2个点。汤溪站8#岔前接头（5月18日已下关注） | 一级伤损 | 有 | 更换 | 重伤 |  |  |  |  | 2023.6.20 |  | 张培星 |  |  |  | 普铁
426 | 10923 | 2023 | 6 | 9 | 阜阳工务段 | 阜淮线 | 上 | 右 | K58+136 | 淮端 | 螺孔裂纹 | 1B | 5 | 图形：轨腰1孔第Ⅱ象限45度2个点。谢桥进站信号机接头 | 一级伤损 | 有 | 更换 | 重伤 |  |  |  | 现场复核无螺孔裂纹，发现淮端轨端轨头水平裂纹10mm，线路养护状态良好。 | 2023.6.13 |  | 朱立宏 |  |  |  | 普铁
427 | 10923 | 2023 | 6 | 9 | 阜阳工务段 | 阜淮线 | 上 | 右 | K100+763 |  | 焊缝伤损 | 轨头内侧 | 10 | 图形：轨面下20-40MM，前向XF70度13个点。距小里程方向有缝接头24.9米 | 一级伤损 | 无 |  | 无伤 |  |  |  |  | 2023.6.15 |  | 朱立宏 |  |  |  | 普铁
428 | 10927 | 2023 | 6 | 10 | 杭州工务段 | 沪昆线 | 上 | 右 | K361+402 | 昆端 | 螺孔裂纹 | 1A | 5 | 1象限前向45度四个点距大公里方向金华普速场425#岔后第三个焊缝20M | 一级伤损 | 有 | 更换 | 重伤 |  |  |  |  | 2023.6.12 |  | 李晓坤 |  |  |  | 普铁
429 | 10927 | 2023 | 6 | 11 | 宁波工务段 | 萧甬线 | 下 | 左 | K7+105 | 萧端 | 螺孔裂纹 | 1D | 5 | 3象限前向45度4个点。夏家桥5#岔前接头 | 一级伤损 | 无 |  | 无伤 |  |  |  |  | 2023.6.20 |  | 李晓坤 | 对比更换 |  | 202307 | 普铁
430 | 10927 | 2023 | 6 | 11 | 宁波工务段 | 萧甬线 | 下 | 左 | K80+781-K80+877 |  | 轨头伤损 | 轨头外中内测 | 10 | 距大公里数方向两个导孔73米，距小公里两个导孔3米。前后向外中内侧70度各4个点。（图中股别错误） | 一级伤损 | 有 | 加固 | 轻伤 |  |  |  | 1处80.906上个月1级伤损已经加固，1处80.836，仪器基本无波，鄂校2.6-4.4列为关注伤损。该地段钢轨6月底计划更换 | 2023.6.15 |  | 赵军 | 对比更换 |  | 202307 | 普铁
431 | 10923 | 2023 | 6 | 12 | 阜阳工务段 | 京九线 | 下 | 右 | K777+363 |  | 焊缝伤损 | 轨头中内 | 10 | 图形：轨面下40MM，后向直70度中间6个点，内侧1个点。古城集20#岔前焊缝 | 一级伤损 | 无 |  | 无伤 |  |  |  |  | 2023.6.14 |  | 朱立宏 |  |  |  | 普铁
432 | 10923 | 2023 | 6 | 12 | 阜阳工务段 | 阜淮线 | 下 | 右 | K46+261 |  | 焊缝伤损 | 轨头下颚中间 | 12 | 图示：1轨面下30mm后向中70度7个点。2此焊缝距小公里方向25#岔前普通接头2.4米.3、颍上25#岔前焊缝 | 一级伤损 | 无 |  | 无伤 |  |  |  |  | 2023.6.21 |  | 张培星 |  |  |  | 普铁
433 | 10923 | 2023 | 6 | 12 | 阜阳工务段 | 阜淮线 | 下 | 右 | K55+906 | 阜端 | 螺孔裂纹 | 1C | 5 | 图形：轨腰1孔第Ⅳ象限前45度2个点。谢桥9#岔前接头 | 一级伤损 | 有 | 更换 | 重伤 |  |  |  | 现场复核确认孔裂裂纹，线路养护状态良好。 | 2023.6.20 |  | 朱立宏 |  |  |  | 普铁
434 | 10927 | 2023 | 6 | 12 | 杭州工务段 | 沪昆绕行线 | 上 | 左 | K2+898-K2+848 |  | 轨头伤损 | 轨头中间内侧 | 30*35 | 图示70度多次反射0度失底波注意轨面擦伤下核伤校对（连续擦伤） | 一级伤损 | 有 | 监控 | 轻伤 |  |  |  | 沪绕上K2+910M左股经线路工区打磨处理后手工校对后原有轻伤发展监控（原监控K2+46#左股）、沪绕上K2+863M左股 经线路工区打磨处理手工校对后原有轻伤监控（原监控K2+837M左股） | 2023.6.16 |  | 李晓坤 | 对比更换 |  | 202307 | 普铁
435 | 10927 | 2023 | 6 | 12 | 杭州工务段 | 宣杭线 | 上 | 左 | K152+562 | 杭端 | 螺孔裂纹 | 1C | 5 | 梅峰5#岔前普通接头，4象限前向45度两个点。（图中股别错误） | 一级伤损 | 无 |  | 无伤 |  |  |  |  | 2023.6.19 |  | 赵军 |  |  |  | 普铁
436 | 10927 | 2023 | 6 | 12 | 杭州工务段 | 宣杭线 | 上 | 右 | K152+562 | 杭端 | 螺孔裂纹 | 1C | 5 | 梅峰5#岔前普通接头，4象限前向45度两个点。（图中股别错误） | 一级伤损 | 无 |  | 无伤 |  |  |  |  | 2023.6.19 |  | 赵军 |  |  |  | 普铁
437 | 10927 | 2023 | 6 | 12 | 芜湖工务段 | 宣杭线 | 上 | 右 | K70+871-K70+847 |  | 轨头伤损 | 轨头 | 10 | 距大公里数方向一导孔67米距小公里数方向一导孔5米。前向中间内侧70度4个点。（图中股别错误） | 一级伤损 | 有 | 监控 | 轻伤 |  |  |  | 工区上周期已轻伤监控 | 2023.6.19 |  | 赵军 |  |  |  | 普铁
438 | 10927 | 2023 | 6 | 12 | 芜湖工务段 | 宣杭线 | 下 | 右 | K63+430 | 宣端 | 螺孔裂纹 | 1C | 5 | 广德12#岔前普通接头，3象限后向45度3个点。（3道停车所经，图中股别错误。） | 一级伤损 | 有 | 更换 | 重伤 |  |  |  | 广德12#岔岔前接头（一孔向轨端裂纹） | 2023.6.19 |  | 赵军 |  |  |  | 普铁
439 | 10928 | 2023 | 6 | 18 | 宁波工务段 | 杭深线 | 下 | 左 | K571+346 |  | 焊缝伤损 | 轨头下颚中外侧 | 10 | 图形：轨面下40MM，后直70度中间7个点，外侧3个点。永嘉6#岔前焊缝 | 一级伤损 | 有 | 加固 | 轻伤 |  |  |  | 常规:轨头中偏外CH2:4.0-5.2/38基准/41，焊缝k2.5:4.0-5.2/DAC-11.8 | 2023.6.27 |  | 朱立宏 |  |  |  | 高铁
440 | 10922 | 2023 | 6 | 18 | 徐州工务段 | 陇海线 | 下 | 左 | K36+323 |  | 轨头伤损 | 轨头内侧 | 8*9 | 连云港15#岔基本轨（或距小公里端连云港15#岔岔前焊缝约2.9米）后直70°7个点xf70°7个点 前直70°4个点 | 一级伤损 | 无 |  | 无伤 |  |  |  |  | 2023.6.27 |  | 王长明 |  |  |  | 普铁
441 | 10922 | 2023 | 6 | 18 | 徐州工务段 | 陇海线 | 上 | 左 | K13+433 |  | 焊缝伤损 | 轨头下颚中心 | 10 | （后向中直70度6个点）连云港东25#岔直基本轨 | 一级伤损 | 无 |  | 无伤 |  |  |  |  | 2023.6.20 |  | 苏多虎 |  |  |  | 普铁
442 | 10922 | 2023 | 6 | 19 | 徐州工务段 | 夹北线 | 下 | 左 | K8+699 |  | 焊缝伤损 | 轨头内侧 | 8*9 | 小里程端约5.9米有一接头（后内70°5个点xf70°4个点） | 一级伤损 | 无 |  | 无伤 |  |  |  |  | 2023.6.21 |  | 王长明 |  |  |  | 普铁
443 | 10922 | 2023 | 6 | 19 | 徐州工务段 | 夹北线 | 下 | 右 | K8+615 |  | 焊缝伤损 | 轨头下颚中心 | 7*8 | 杨屯82#岔尖轨跟部焊缝（后中心70°4个点） | 一级伤损 | 无 |  | 无伤 |  |  |  |  | 2023.6.21 |  | 王长明 | 对比更换 |  | 202308 | 普铁
444 | 10922 | 2023 | 6 | 19 | 徐州工务段 | 夹北线 | 下 | 左 | K8+420 | 夹端 | 螺孔裂纹 | 1A | 3 | 杨屯38#岔尖轨跟部加固接头（后45°4个点 2023.05.24已发关注） | 一级伤损 | 无 |  | 无伤 |  |  |  |  | 2023.6.21 |  | 王长明 |  |  |  | 普铁
445 | 10922 | 2023 | 6 | 19 | 徐州工务段 | 符夹线 | 下 | 右 | K91+178 |  | 焊缝伤损 | 轨头下颚中心 | 8 | （后向中直70度8个点）大里程端7.6米有两导孔 | 一级伤损 | 有 | 监控 | 轻伤 |  |  |  | 现场复核原铝焊接头轨头下颚轻伤未发展，线路养护状态良好。 | 2023.6.29 |  | 苏多虎 |  |  |  | 普铁
446 | 10923 | 2023 | 6 | 19 | 阜阳工务段 | 淮南线 | 下 | 右 | K4+873 |  | 焊缝伤损 | 轨头下颚 | 10 | 图形：轨面下40MM，直前70度中间内侧各4个点，直后70度6个点。大通26#岔后焊缝 | 一级伤损 | 无 |  | 无伤 |  |  |  |  | 2023.6.26 |  | 朱立宏 |  |  |  | 普铁
447 | 10923 | 2023 | 6 | 19 | 合肥工务段 | 水蚌线 | 单 | 右 | K33+378 |  | 核伤 | 轨头中部 | 15*15 | 图形：轨面下10-40MM，直后70度中间15个点。距小里程有缝接头6.3米，距大里程焊缝0.4米 | 一级伤损 | 无 |  | 无伤 |  |  |  |  | 2023.6.28 |  | 朱立宏 |  |  |  | 普铁
448 | 10923 | 2023 | 6 | 19 | 合肥工务段 | 水蚌线 | 单 | 左 | K24+553 |  | 核伤 | 轨头中内 | 12*10 | 图形：轨面下10-40MM，直前70度中间点，内侧点。西泉街6#岔直护轨基本轨 | 一级伤损 | 无 |  | 无伤 |  |  |  |  | 2023.6.21 |  | 朱立宏 |  |  |  | 普铁
449 | 10923 | 2023 | 6 | 19 | 合肥工务段 | 淮南线 | 下 | 左 | K82+144 |  | 轨头伤损 | 轨头外中 | 12 | 图示：1、轨面下20mm后向外侧70度12个点，中心70度7个点。2、小公里方向68.6米，大公里方向22.9米各有一个导线孔。 | 一级伤损 | 无 |  | 无伤 |  |  |  | 现场复核为气压焊，无可疑波形 | 2023.6.21 |  | 张培星 |  |  |  | 普铁
450 | 10922 | 2023 | 6 | 20 | 阜阳工务段 | 青符联络线 | 上 | 左 | K8+890 |  | 轨底伤损 | 轨底 | 2 | 大公里端约39.8米有一导线孔或小公里端约31.1米有两个导线孔（前后45°各4个点 2023.05.25已发关注 疑似焊缝） | 一级伤损 | 无 |  | 无伤 |  |  |  |  | 2023.6.30 |  | 王长明 |  |  |  | 普铁
451 | 10922 | 2023 | 6 | 20 | 徐州工务段 | 夹北线 | 上 | 左 | K-0+030 |  | 焊缝伤损 | 轨头下颚中心 | 8 | （前向中直70度5个点、图中里程有误K0+641）夹河寨27#岔直基本轨与直导轨焊缝 | 一级伤损 | 无 |  | 无伤 |  |  |  |  | 2023.6.26 |  | 苏多虎 |  |  |  | 普铁
452 | 10922 | 2023 | 6 | 20 | 徐州工务段 | 夹北线 | 上 | 左 | K-0+020 |  | 焊缝伤损 | 轨头下颚 | 5 | （前向45度6个点、图中里程有误K0+656）夹河寨27#岔前焊缝 | 一级伤损 | 无 |  | 无伤 |  |  |  |  | 2023.6.26 |  | 苏多虎 |  |  |  | 普铁
453 | 10923 | 2023 | 6 | 20 | 合肥工务段 | 淮南线 | 下 | 左 | K173+760 | 芜端 | 螺孔裂纹 | 1C | 6 | 图形：轨腰1孔第Ⅳ象限45度3个点。距大里程焊缝30.4米 | 一级伤损 | 无 |  | 无伤 |  |  |  |  | 2023.6.27 |  | 朱立宏 |  |  |  | 普铁
454 | 10923 | 2023 | 6 | 20 | 芜湖工务段 | 宁芜线 | 上 | 左 | K96+703-K96+700 |  | 轨头伤损 | 轨头外中 | 12 | 图示;1、后向中心70度6个点，外侧70度4个点且前向中心70度5个点。2、塔桥14#岔直导轨与直护基本轨连续擦伤（注意擦伤下核伤校对，上个月已下关注） | 一级伤损 | 有 | 监控 | 轻伤 |  |  |  | 塔桥站14#岔左股直基本轨轨面鱼鳞伤测深9.65MM▲▲ | 2023.6.27 |  | 张培星 | 对比更换 |  | 202307 | 普铁
455 | 10922 | 2023 | 6 | 21 | 徐州工务段 | 京沪线 | 下 | 左 | K816+758 |  | 焊缝伤损 | 轨底 | 3 | 距大公里端三铺19#岔岔趾焊缝约8.5米（前后45°各4个点） | 一级伤损 | 无 |  | 无伤 |  |  |  | 三铺站内19号岔里程为817公里，现场复核无伤损，线路养护状态良好。 | 2023.6.29 |  | 王长明 |  |  |  | 普铁
456 | 10922 | 2023 | 6 | 21 | 阜阳工务段 | 符夹线 | 上 | 右 | K32+429 |  | 焊缝伤损 | 轨头下颚中心 | 10 | 图示：1、轨面下40mm轨头下颚后向中心70度5个点。2、小公里方向27.6米有一个导线孔，大公里方向16.3米濉溪上行进站信号机接头。 | 一级伤损 | 无 |  | 无伤 |  |  |  |  | 2023.6.30 |  | 张培星 |  |  |  | 普铁
457 | 10922 | 2023 | 6 | 21 | 南京桥工段 | 宿淮线 | 下 | 右 | K0+109 |  | 核伤 | 轨头内中 | 12 | 图示：1、轨面下20mm后向中心70度9个点，内侧70度10个点。2、符离集21#岔直护基本轨（图中公里、左右股错误）南3道停车经由 | 一级伤损 | 无 |  | 无伤 |  |  |  |  | 2023.6.29 |  | 张培星 |  |  |  | 普铁
458 | 10927 | 2023 | 6 | 21 | 芜湖工务段 | 宁芜线 | 下 | 左 | 113+821 | 芜端 | 螺孔裂纹 | 1B | 5 | 2象限前向45度4个点，芜湖普速场210#岔前接头 | 一级伤损 | 有 | 更换 | 重伤 |  |  |  | 芜方胶合接头一孔向二孔上裂，裂纹长度2mm▲▲▲ | 2023.6.27 |  | 李晓坤 |  |  |  | 普铁
459 | 10927 | 2023 | 6 | 21 | 芜湖工务段 | 铜九线 | 单 | 左 | K3+492 |  | 焊缝伤损 | 轨头中部 | 10 | 图形：轨面下10-30MM，直前70度中间8个点。距小里程导孔43.1米 | 一级伤损 | 无 |  | 无伤 |  |  |  |  | 2023.6.27 |  | 朱立宏 |  |  |  | 普铁
460 | 10922 | 2023 | 6 | 22 | 南京桥工段 | 京沪线 | 下 | 右 | K1002+957 | 沪端 | 轨头伤损 | 轨头内中 | 8*9 | 1、图示：后内、中70°各9个点，xf70°4个点板桥10#岔岔前接头（2孔上方） | 一级伤损 | 无 |  | 无伤 |  |  |  |  | 2023.6.27 |  | 王长明 |  |  |  | 普铁
461 | 10922 | 2023 | 6 | 22 | 南京桥工段 | 京沪线 | 下 | 左 | K1003+133 |  | 焊缝伤损 | 轨头外侧 | 7*8 | 1、图示：后外直70°6个点 板桥2#岔护基轨跟部焊缝 | 一级伤损 | 无 |  | 无伤 |  |  |  |  | 2023.6.27 |  | 王长明 |  |  |  | 普铁
462 | 10922 | 2023 | 6 | 22 | 南京桥工段 | 京沪线 | 下 | 左 | K1158+849 |  | 焊缝伤损 | 轨头内侧 | 10 | 1、图示：后向内直70度7个点，后向xf70度6个点 2、宁东到达场115#岔直基本轨 | 一级伤损 | 无 |  | 无伤 |  |  |  |  | 2023.6.28 |  | 苏多虎 |  |  |  | 普铁
463 | 10924 | 2023 | 6 | 23 | 新长工务段 | 宁启线 | 上 | 右 | K5+743-K5+740 |  | 轨头擦伤 | 轨头 | 13*16 | 连续伤损 | 一级伤损 | 有 | 监控 | 未到轻伤 |  |  |  |  | 2023.7.2 |  | 王长明 |  |  |  | 高铁
464 | 10924 | 2023 | 6 | 23 | 新长工务段 | 宁启线 | 上 | 右 | K5+631 |  | 轨头擦伤 | 轨头 | 10*13 | 大公里端约31.2米有一导线孔或小公里端约19.5米有一导线孔 | 一级伤损 | 有 | 监控 | 未到轻伤 |  |  |  |  | 2023.7.2 |  | 王长明 |  |  |  | 高铁
465 | 10924 | 2023 | 6 | 23 | 新长工务段 | 宁启线 | 上 | 右 | K2+807 |  | 轨头擦伤 | 轨头 | 10*13 | 大公里端约3.8米有一焊缝或小公里端约77.2米有一导线孔 | 一级伤损 | 有 | 监控 | 未到轻伤 |  |  |  |  | 2023.7.2 |  | 王长明 |  |  |  | 高铁
466 | 10924 | 2023 | 6 | 23 | 新长工务段 | 宁启线 | 下 | 右 | K4+669-K4+674 |  | 轨头伤损 | 轨头内中 | 12 | 图示：1、轨面下20mm，前向70度5个点，内侧70度4个点，轨腰前后45度3个点并轨底0度长失波（连续擦伤注意擦伤下核伤校对） | 一级伤损 | 有 | 监控 | 未到轻伤 |  |  |  |  | 2023.7.2 |  | 张培星 |  |  |  | 高铁
467 | 10922 | 2023 | 6 | 23 | 上海工务段 | 京沪线 | 下 | 左 | K1319+323 | 沪端 | 水平裂纹 | 接头轨端 | 3 | 图示：前向45°3个点，前向0°2个点；无锡北18#岔前接头 | 一级伤损 | 无 |  | 无伤 |  |  |  |  | 2023.6.28 |  | 刘文消 |  |  |  | 普铁
468 | 10922 | 2023 | 6 | 23 | 上海工务段 | 京沪线 | 下 | 右 | K1341+750 |  | 焊缝伤损 | 轨底 | 4 | 图示：后向45°4个点，前向45°7个点；硕放3#岔前焊 | 一级伤损 | 有 | 打磨 | 未到轻伤 |  |  |  | 经复核该处有波形显示，工区打磨处理，加强监视（轨底坑洼） | 2023.6.27 |  | 刘文消 |  |  |  | 普铁
469 | 10922 | 2023 | 6 | 23 | 上海工务段 | 京沪线 | 下 | 左 | K1360+328 |  | 焊缝伤损 | 轨腰 | 4 | 图示：后向45°6个点；小公里方向13米、大公里80米各有一导孔，另大公里方向距苏州西进站信号机接头410米 | 一级伤损 | 无 |  | 无伤 |  |  |  |  | 2023.6.28 |  | 刘文消 |  |  |  | 普铁
470 | 10922 | 2023 | 6 | 23 | 上海工务段 | 京沪线 | 下 | 左 | K1369+257 |  | 轨头伤损 | 轨头中间 | 25*30 | 图示：前70°中间3个点，后70度中间3个点，前45°与后45°各6个点；苏州普速场22#岔前接头 | 一级伤损 | 有 | 更换 | 轻伤 |  |  |  | 道岔曲基本轨前绝缘胶接接头京端鱼鳞伤深度8.56mm，走波f：1.0-1.4格 | 2023.6.29 |  | 刘文消 |  |  |  | 普铁
471 | 10922 | 2023 | 6 | 23 | 上海工务段 | 京沪线 | 下 | 左 | K1458+115 |  | 轨头伤损 | 轨头中心 | 8 | 1、图示：前向中心直70度5个点；2、上海西站22#岔直股尖轨 | 一级伤损 | 有 | 监控 | 轻伤 |  |  |  | 鱼鳞伤深度6.86mm | 2023.6.26 |  | 苏多虎 |  |  |  | 普铁
472 | 10927 | 2023 | 6 | 24 | 杭州工务段 | 宣杭线 | 下 | 左 | K198+792 |  | 轨腰伤损 | 轨腰轨端 | 5 | 行宫塘7#岔趾直股引轨。前向45度3个点。 | 一级伤损 | 无 |  | 无伤 |  |  |  |  | 2023.6.29 |  | 赵军 |  |  |  | 普铁
473 | 10927 | 2023 | 6 | 25 | 上海工务段 | 沪昆线 | 上 | 右 | K29+550 |  | 轨头伤损 | 轨头内中侧 | 10 | 后向中间70度13个点，内测70度10个点。七宝1#和11#岔之间，距小公里方向8米，距大公里方向普通接头107米。 | 一级伤损 | 有 | 更换 | 轻伤 |  |  |  | 小腰轨面内侧鱼鳞深：8.98mm 1通道：8.0-6.0 | 2023.6.29 |  | 赵军 |  |  |  | 普铁
474 | 10923 | 2023 | 6 | 26 | 上海工务段 | 沪宁城际 | 上 | 左 | K1+569 |  | 轨头伤损 | 轨头中间内侧 | 10 | 直70度中间前向后向各一个点前内侧2个点后内侧3个点前向偏角6个点后向偏角9个点，小公里方向5.5M大公里方向26.4M各有一个导线孔 | 一级伤损 | 无 |  | 无伤 |  |  |  |  | 2023.7.6 |  | 李晓坤 |  |  |  | 高铁
475 | 10923 | 2023 | 6 | 27 | 南京桥工段 | 仙宁线 | 下 | 左 | K310+560 |  | 轨底伤损 | 轨底 | 5 | 南京南332#曲尖轨（南京南22道停车，图中公里标错误） | 一级伤损 | 有 | 监控 | 未到轻伤 |  |  |  | 现场复核无伤损，疑似探伤车在道岔尖轨部位垫板出波 | 2023.7.1 |  | 赵军 |  |  |  | 高铁
476 | 10928 | 2023 | 6 | 28 | 芜湖工务段 | 合杭高速 | 上 | 右 | K246+200 |  | 轨头伤损 | 轨头内中侧 | 5 | 前向中间70度5个点，内侧70度4个点。距广德南5#岔前焊缝11米。 | 一级伤损 | 无 |  | 无伤 |  |  |  |  | 2023.7.4 |  | 赵军 |  |  |  | 高铁
477 | 10923 | 2023 | 6 | 30 | 合肥工务段 | 合武绕行线 | 下 | 右 | K1+298 | 合端 | 螺孔裂纹 | 1C | 5 | 图示：4象限前向45度4个点。合肥W1岔前普通接头 | 一级伤损 | 有 | 更换 | 重伤 |  |  |  | 合端胶结接头一孔向轨端下裂4mm | 2023.7.4 |  | 张培星 |  |  |  | 普铁
478 | 10923 | 2023 | 6 | 30 | 合肥工务段 | 合武绕行线 | 下 | 右 | K4+376 |  | 轨头伤损 | 轨头内中 | 12 | 图示：1、轨面下20mm后向中心70度6个点，前向内70度5个点。2、桃花店9#岔尖轨跟 | 一级伤损 | 有 | 更换 | 轻伤 |  |  |  | 现场复核轨面鱼鳞伤深8.2mm | 2023.7.4 |  | 张培星 |  |  |  | 普铁
479 | 10923 | 2023 | 6 | 30 | 合肥工务段 | 沪蓉线 | 下 | 右 | K542+919 |  | 轨头伤损 | 轨头内中 | 12 | 图示：1、轨面下20mm后向中心70度4个点，内70度3个点，前向内70度2个点，中心70度6个点。2、小公里方向52.2米，大公里方向30.3米各有一个导线孔 | 一级伤损 | 有 | 监控 | 轻伤 |  |  |  | 轨面擦伤深：0.7mm | 2023.7.3 |  | 张培星 |  |  |  | 高铁
480 | 10927 | 2023 | 7 | 4 | 上海工务段 | 京沪高铁 | 上 | 左 | K1318+066-K1318+060 |  | 轨头伤损 | 轨头内中 | 8*9 | 上海虹桥101#岔尖轨（前后中心70°4个点 0°失波 后0°监视5个点） | 一级伤损 | 有 | 更换 | 轻伤 |  |  |  | 轻伤发展，计划更换，轨头鱼鳞深：9.86mm | 2023.7.14 |  | 王长明 |  |  |  | 高铁
481 | 10927 | 2023 | 7 | 4 | 上海高铁基础设施段 | 京沪高铁 | 上 | 右 | K1156+363 |  | 轨头擦伤 | 轨头 | 8*13 | 大公里端约32.4米有一导线孔或小公里端约6.5米有两个导线孔（0°失波 后0°监视5个点） | 一级伤损 | 有 | 加固 | 轻伤 |  |  |  | 原监控加固轻伤 | 2023.7.11 |  | 王长明 |  |  |  | 高铁
482 | 10927 | 2023 | 7 | 5 | 南京桥工段 | 京沪高铁 | 上 | 左 | K1024+849 |  | 焊缝伤损 | 轨头下颚外中 | 8*9 | 南京南114#岔基本轨跟部焊缝（前外70°6个点 前中70°5个点） | 一级伤损 | 有 | 更换 | 重伤 |  |  |  |  | 2023.7.7 |  | 王长明 |  |  |  | 高铁
483 | 10927 | 2023 | 7 | 6 | 南京桥工段 | 京沪高铁 | 上 | 左 | K825+770 |  | 焊缝伤损 | 轨头中心 | 8*9 | 大公里端约23.3米有一焊缝或小公里端约11.8米有一导线孔（前中70°5个点） | 一级伤损 | 无 |  | 无伤 |  |  |  |  | 2023.7.9 |  | 王长明 |  |  |  | 高铁
484 | 10926 | 2023 | 7 | 6 | 上海工务段 | 京沪线 | 上 | 左 | K1286+556 |  | 轨头伤损 | 轨头下颚内外 | 10 | 图形：轨面下40MM，后直70度内侧6个点，外侧9个点.距小里程有缝接头99.9米，距大里程焊缝0.11米 | 一级伤损 | 无 |  | 无伤 |  |  |  |  | 2023.7.11 |  | 朱立宏 |  |  |  | 普铁
485 | 10927 | 2023 | 7 | 7 | 徐州工务段 | 淮萧联络线 | 下 | 左 | K2+554 |  | 焊缝伤损 | 轨头中心 | 8*9 | 淮北北110#岔护基轨跟部焊缝（前中心70°10个点） | 一级伤损 | 无 |  | 无伤 |  |  |  |  | 2023.7.17 |  | 王长明 |  |  |  | 高铁
486 | 10928 | 2023 | 7 | 8 | 宁波工务段 | 金温线 | 上 | 右 | K105+734 |  | 轨腰伤损 | 轨腰 | 10 | （后向45度7个点）大里程端22.36米有一导孔 | 一级伤损 | 有 | 监控 | 未到轻伤 |  |  |  |  | 2023.7.14 |  | 苏多虎 |  |  |  | 高铁
487 | 10922 | 2023 | 7 | 8 | 阜阳工务段 | 阜淮线 | 上 | 左 | K100+269 |  | 焊缝伤损 | 轨头内侧 | 10*10 | 1、内侧70度8个点 。 2、 距潘集46#道岔直护基本轨焊缝大公里方向12.6米 | 一级伤损 | 无 |  | 无伤 |  |  |  |  | 2023.7.10 |  | 陈林 |  |  |  | 普铁
488 | 10922 | 2023 | 7 | 8 | 阜阳工务段 | 阜淮线 | 上 | 右 | K98+604 |  | 焊缝伤损 | 轨头内侧 | 10*10 | 1、内侧70度8个点。2、潘集9#道岔直基本轨焊缝大公里方向 | 一级伤损 | 无 |  | 无伤 |  |  |  |  | 2023.7.10 |  | 陈林 |  |  |  | 普铁
489 | 10928 | 2023 | 7 | 9 | 杭州工务段 | 沪昆高速 | 上 | 左 | K179+768-K179+670 |  | 轨头伤损 | 轨头中心 | 30*20 | （前向中心70度6个点）K179+761小里程端10.8米有一导孔 | 一级伤损 | 有 | 监控 | 未到轻伤 |  |  |  | 现场复核为轨面鱼鳞剥离，未到轻伤 | 2023.7.18 |  | 苏多虎 |  |  |  | 高铁
490 | 10928 | 2023 | 7 | 9 | 杭州工务段 | 沪昆高速 | 上 | 左 | K171+341 |  | 轨头伤损 | 轨头外中 | 10*10 | （前向外侧70度6个点）小里程端26.5米有一导孔 | 一级伤损 | 无 |  | 无伤 |  |  |  |  | 2023.7.14 |  | 苏多虎 |  |  |  | 高铁
491 | 10926 | 2023 | 7 | 9 | 徐州工务段 | 陇海线 | 下 | 右 | K226+623 |  | 轨头伤损 | 轨头内中 | 12 | 图示：1、前向中心70度10个点，内侧70度4个点。2、徐州西12#岔心轨 | 一级伤损 | 有 | 监控 | 轻伤 |  |  |  | 现场复核为12号道岔心轨轨头鱼鳞轻伤，线路养护状态良好。 | 2023.7.18 |  | 张培星 |  |  |  | 普铁
492 | 10926 | 2023 | 7 | 9 | 徐州工务段 | 陇海线 | 下 | 左 | K307+389 |  | 焊缝伤损 | 轨底 | 3 | 图示：1、前向45度轨底3个点，后向45度轨底5个点。2、砀山12#岔趾焊缝 | 一级伤损 | 无 |  | 无伤 |  |  |  |  | 2023.7.12 |  | 张培星 |  |  |  | 普铁
493 | 10926 | 2023 | 7 | 9 | 徐州工务段 | 陇海线 | 上 | 右 | K226+432 | 兰端 | 螺孔裂纹 | 1D | 5 | 图形：轨腰1孔第Ⅲ象限45度5个点，徐州西24#岔直尖轨跟有缝接头 | 一级伤损 | 无 |  | 无伤 |  |  |  | 现场经线路工区拆检为兰端1孔下方小眼，该处异常波形前期已反馈，线路养护状态良好。 | 2023.7.18 |  | 朱立宏 |  |  |  | 普铁
494 | 10923 | 2023 | 7 | 10 | 合肥工务段 | 合武绕行线 | 上 | 左 | K24+255 |  | 轨头伤损 | 轨头中间内侧 | 30*35 | 1.直70度前向6个点后向10个点前向内侧7个点后向内侧4个点后向偏角9个点。2.大公里方向6.6M小公里方向4.5M各有一个导线孔 | 一级伤损 | 有 | 监控 | 未到轻伤 |  |  |  |  | 2023.7.11 |  | 李晓坤 |  |  |  | 普铁
495 | 10923 | 2023 | 7 | 10 | 合肥工务段 | 合武绕行线 | 上 | 左 | K24+078-K24+052 |  | 轨头伤损 | 轨头中间内侧 | 30*35 | 1.直70度前向16个点后向15个点前向内侧8个点后向偏角10个点前向偏角2个点。2.连续擦伤 | 一级伤损 | 有 | 加固 | 轻伤 |  |  |  | 轨面连续鱼鳞伤深9mm | 2023.7.11 |  | 李晓坤 |  |  |  | 普铁
496 | 10923 | 2023 | 7 | 10 | 合肥工务段 | 合武绕行线 | 上 | 右 | K22+467 |  | 轨头伤损 | 轨头内侧 | 10 | 1.前向偏角8个点后向偏角9个点。2.大公里方向8.4M小公里方向30.6M各有一个导线孔 | 一级伤损 | 有 | 监控 | 未到轻伤 |  |  |  |  | 2023.7.11 |  | 李晓坤 |  |  |  | 普铁
497 | 10926 | 2023 | 7 | 10 | 徐州工务段 | 陇海线 | 下 | 右 | K222+216 |  | 焊缝伤损 | 轨头内侧 | 12 | 图示：1、前向偏角70度8个点，后向偏角70度11个点。2、大公里方向24.8米有一个焊缝，小公里方向56.8米有一普通接头 | 一级伤损 | 无 |  | 无伤 |  |  |  |  | 2023..7.17 |  | 张培星 |  |  |  | 普铁
498 | 10923 | 2023 | 7 | 11 | 合肥高铁基础设施段 | 京港高速 | 上 | 左 | K998+592 |  | 焊缝伤损 | 轨头内侧 | 10 | （后向xf70度8个点、后向内直70度1个点）水家湖京港场107#岔岔前焊缝 | 一级伤损 | 无 |  | 无伤 |  |  |  | 现场复核无伤损，线路养护状态良好；通用探伤仪同时进行复核，作业中已进行灵敏度调整，复核数据记录为现场具体位置焊缝复核数据。 | 2023.7.21 |  | 苏多虎 |  |  |  | 高铁
499 | 10926 | 2023 | 7 | 11 | 徐州工务段 | 陇海线 | 上 | 左 | K11+367 |  | 焊缝伤损 | 轨底 | 5 | 图形：轨底45度4个点。距小里程导孔10.8米 | 一级伤损 | 无 |  | 无伤 |  |  |  |  | 2023.7.20 |  | 朱立宏 |  |  |  | 普铁
500 | 10926 | 2023 | 7 | 11 | 徐州工务段 | 陇海线 | 上 | 左 | K11+740 | 兰端 | 螺孔裂纹 | 2A | 5 | 图形：轨腰2孔第Ⅰ象限45度3个点。连云港东2#岔直护轨基本轨 | 一级伤损 | 无 |  | 无伤 |  |  |  |  | 2023.7.20 |  | 朱立宏 |  |  |  | 普铁
501 | 10926 | 2023 | 7 | 11 | 徐州工务段 | 陇海线 | 上 | 右 | K34+004 |  | 焊缝伤损 | 轨腰 | 5 | 图形：轨腰45度5个点。连云港普速场28#岔直基本轨与直导轨焊缝 | 一级伤损 | 无 |  | 无伤 |  |  |  |  | 2023.7.17 |  | 朱立宏 |  |  |  | 普铁
502 | 10926 | 2023 | 7 | 12 | 新长工务段 | 新长线 | 单 | 右 | K13+798 |  | 轨底伤损 | 轨底 | 3 | 图示：1、前45度7个点；后向45度4个点。2、小公里方向37.4米有一个焊缝，大公里方向9.9米有一个 导线孔 | 一级伤损 | 有 | 监控 | 未到轻伤 |  |  |  | 现场复核无伤损，该处有1厂焊，轨底有焊瘤导致出波，线路养护状态良好。 | 2023.7.17 |  | 张培星 |  |  |  | 普铁
503 | 10922 | 2023 | 7 | 13 | 合肥工务段 | 水蚌线 | 单 | 右 | K43+095 | 水端 | 螺孔裂纹 | 1C | 3 | （前向45度3个点）年家岗S进站信号机接头 | 一级伤损 | 有 | 更换 | 重伤 |  |  |  | 此处位置为年家岗站进站信号机右股接头 | 2023.7.18 |  | 苏多虎 |  |  |  | 普铁
504 | 10927 | 2023 | 7 | 14 | 徐州工务段 | 京沪高铁 | 下 | 右 | K761+436 | 京端 | 螺孔裂纹 | 1B | 3 | 宿州东4#岔岔前接头（后45°3个点） | 一级伤损 | 有 | 更换 | 重伤 |  |  |  | 现场复核为岔前绝缘接头京端1孔上裂3mm重伤，线路养护状态良好。 | 2023.7.19 |  | 王长明 |  |  |  | 高铁
505 | 10922 | 2023 | 7 | 14 | 合肥工务段 | 宁西线 | 上 | 右 | K854+163 |  | 焊缝伤损 | 轨头中间 | 10 | 1.直70度后向12个点。2.六安线路所60#曲导轨焊缝 | 一级伤损 | 有 | 更换 | 重伤 |  |  |  | 小仪器焊缝判伤 | 2023.7.17 |  | 李晓坤 |  |  |  | 普铁
506 | 10922 | 2023 | 7 | 14 | 合肥工务段 | 宁西线 | 上 | 右 | K913+596 |  | 焊缝伤损 | 轨头中间 | 10 | 1.直70度前向外侧9个点2.雷麻店2#岔尖轨根焊缝 | 一级伤损 | 有 | 加固 | 轻伤 |  |  |  | 现场尖轨焊缝轨面擦伤1.6mm | 2023.7.18 |  | 李晓坤 |  |  |  | 普铁
507 | 10928 | 2023 | 7 | 14 | 上海工务段 | 南何线 | 单 | 左 | K3+253 |  | 轨底伤损 | 轨底 | 3 | 图示:1、前向45°轨底出波3个点，后向45°轨底出波6个点。2、大公里方向17.8米有2个导线孔，小公里方向7米有1个导线孔. | 一级伤损 | 有 | 监控 | 未到轻伤 |  |  |  | 经复核该处有波形显示，工区打磨处理，加强监视（轨底坑洼） | 2023.7.17 |  | 张培星 |  |  |  | 普铁
508 | 10928 | 2023 | 7 | 14 | 上海工务段 | 沪昆线 | 下 | 左 | K19+800 |  | 轨头伤损 | 轨头内中 | 10 | 图示：1、后向内70°8个点，中70°1个点前向偏角70°7个点，2、小公里方向20.3米有一个焊缝，大公里方向4.5米有一个导线孔 | 一级伤损 | 有 | 监控 | 未到轻伤 |  |  |  | 厂焊接头表面鱼鳞伤深度4mm | 2023.7.18 |  | 张培星 |  |  |  | 普铁
509 | 10928 | 2023 | 7 | 14 | 上海工务段 | 沪昆线 | 下 | 右 | K36+884 | 沪端 | 螺孔裂纹 | 1C | 5 | 1、图示：4象限前向45°4个点。2、李家塘下行出站信号机接头 | 一级伤损 | 有 | 更换 | 重伤 |  |  |  | 信号机下胶接接头（昆端） 一孔向断面下裂 | 2023.7.21 |  | 张培星 |  |  |  | 普铁
510 | 10928 | 2023 | 7 | 14 | 杭州工务段 | 沪昆线 | 下 | 右 | K170+779 |  | 轨头伤损 | 轨头内测 | 5 | 图示：前向内侧70度6个点。距小公里数方向一对导孔2.8米，距大公里数方向一对导孔11米。（图中股别错误） | 一级伤损 | 无 |  | 无伤 |  |  |  |  | 2023.7.20 |  | 赵军 |  |  |  | 普铁
511 | 10928 | 2023 | 7 | 14 | 上海工务段 | 沪昆线 | 下 | 左 | K66+084 | 沪端 | 螺孔裂纹 | 1C | 5 | 图示：前向45度3个点。石湖荡11#岔前普通接头（图中股别错误） | 一级伤损 | 无 |  | 无伤 |  |  |  |  | 2023.7.24 |  | 赵军 |  |  |  | 普铁
512 | 10928 | 2023 | 7 | 15 | 杭州工务段 | 沪昆线 | 下 | 右 | K187+876 |  | 轨头核伤 | 轨头内中外 | 13*16 | 小公里端约44.9米有一导线孔或大公里端约47.5米有一导线孔或距小公里端乔司上行反向进站信号机接头约560米（后中心70°13个点后内70°6个点 后外70°2个点 2023.05.17已发一级） | 二级伤损 | 有 | 更换 | 重伤 |  |  |  | 现场复核确认后为杭端距焊缝中心6mm处轨头核伤，高6mm，宽7mm，深9mm距内侧作用边4mm，校对波形（1.1~1.9）。 | 2023.7.20 |  | 王长明 |  |  |  | 普铁
513 | 10927 | 2023 | 7 | 19 | 杭州工务段 | 杭昌高速 | 上 | 左 | K3+149-K3+136 |  | 轨头擦伤 | 轨头 | 15*12 | 连续伤损 | 一级伤损 | 有 | 监控 | 未到轻伤 |  |  |  |  | 2023.7.21 |  | 王长明 |  |  |  | 高铁
514 | 10927 | 2023 | 7 | 19 | 杭州工务段 | 杭昌高速 | 上 | 左 | K2+732-K2+727 |  | 轨头擦伤 | 轨头 | 15*15 | 连续伤损 | 一级伤损 | 有 | 监控 | 未到轻伤 |  |  |  |  | 2023.7.21 |  | 王长明 |  |  |  | 高铁
515 | 10927 | 2023 | 7 | 19 | 杭州工务段 | 杭昌高速 | 上 | 左/右 | K2+375-K2+374 |  | 轨头擦伤 | 轨头 | 8*12 | 连续伤损 | 一级伤损 | 有 | 监控 | 未到轻伤 |  |  |  |  | 2023.7.21 |  | 王长明 |  |  |  | 高铁
516 | 10927 | 2023 | 7 | 19 | 杭州工务段 | 杭昌高速 | 下 | 右 | K2+261 |  | 轨头擦伤 | 轨头 | 8*12 | 小公里端约3.6米有一导线孔或大公里端约78.5米有一导线孔 | 一级伤损 | 有 | 监控 | 未到轻伤 |  |  |  |  | 2023.7.21 |  | 王长明 |  |  |  | 高铁
517 | 10922 | 2023 | 7 | 19 | 合肥工务段 | 合九线 | 单 | 左 | K86+244 | 九端 | 螺孔裂纹 | 1B/1C | 5 | 1.第2象限45度4个点.第四象限2个点2. 黄荆苯2#岔前接头 | 二级伤损 | 有 | 更换 | 重伤 |  |  |  | 合九线K86+273左股接头一孔向二孔上裂.裂纹长6mm | 2023.7.24 |  | 陈林 |  |  |  | 普铁
518 | 10928 | 2023 | 7 | 19 | 杭州工务段 | 沪昆线 | 上 | 右 | K406+035 |  | 焊缝伤损 | 轨腰 | 5 | 图示：前向45度两个点，后向45度4个点，龙游东23#岔前第二个焊缝，龙游东19#岔后第二个焊缝。 | 一级伤损 | 无 |  | 无伤 |  |  |  | 现场使用钢轨探伤仪定位后确认可疑波形由轨腰钢印引起、排除伤损 | 2023.7.27 |  | 赵军 |  |  |  | 普铁
519 | 10928 | 2023 | 7 | 19 | 杭州工务段 | 沪昆线 | 上 | 右 | K362+471 |  | 轨头伤损 | 轨头外中侧 | 10 | 图示：前向外70度30个点，中间70度30个点。距大公里数方向一焊缝8米，距小公里数方向一焊缝8米。同时注意此伤损0.5米处核伤。金华普速场5到停车。 | 一级伤损 | 有 | 监控 | 轻伤 |  |  |  | 距沪端焊缝896mm处，轨头中心靠外侧鱼鳞伤，经单探头校对后确认深度为6.7mm,下发伤损通知书，工区监控. | 2023.7.26 |  | 赵军 |  |  |  | 普铁
520 | 10928 | 2023 | 7 | 19 | 杭州工务段 | 沪昆线 | 上 | 右 | K319+485 |  | 焊缝伤损 | 轨头内测 | 5 | 图示：后向内侧70度5个点，后向偏角70度1个点，义乌西28#基本轨 | 一级伤损 | 有 | 打磨 | 轻伤 |  |  |  | 义乌西N28岔3#焊头，昆端焊缝轨头下鄂，距焊缝中心35mm处有焊渣，下发伤损通知书，线路工区打磨处理 | 2023.7.24 |  | 赵军 |  |  |  | 普铁
521 | 10928 | 2023 | 7 | 19 | 杭州工务段 | 沪昆线 | 上 | 右 | K211+252 |  | 轨头伤损 | 连续擦伤 | 30*30 | 1、图示，直70度多次反射，偏斜70度二次反射，0多失波。2、杭州南315号岔曲基本轨，注意擦伤下核伤校对。2023年3月9日下一级 | 一级伤损 | 有 | 监控 | 轻伤 |  |  |  | 沪昆上杭南站N315岔右曲基本轨沪端4-5枕木上轨头内侧鱼鳞伤深8.6MM，原有鱼鳞伤轻伤监控（6.12日下发轻伤通知书）经手工校对后轻伤有发展 | 2023.7.24 |  | 毛永胜 |  |  |  | 普铁
522 | 10922 | 2023 | 7 | 20 | 合肥工务段 | 合九线 | 单 | 右 | K183+638 |  | 轨头伤损 | 轨头下颚 | 5 | 1.中心70度4个点.45度3个点2.距大公里普通接头3孔31cm | 一级伤损 | 有 | 监控 | 未到轻伤 |  |  |  |  | 2023.7.25 |  | 陈林 |  |  |  | 普铁 | 系统内反馈无伤
523 | 10928 | 2023 | 7 | 20 | 宁波工务段 | 萧甬线 | 下 | 右 | K49+020-K49+024 |  | 轨头伤损 | 轨头外中 | 30*30 | 图示：前向中间70度5个点、内测70度2个点、偏角9个点。后向中间70度5个点、内测70度2个点、偏角9个点。皋埠6#岔后引轨 | 一级伤损 | 有 | 监控 | 未到轻伤 |  |  |  |  | 2023.7.25 |  | 赵军 |  |  |  | 普铁
524 | 10928 | 2023 | 7 | 20 | 宁波工务段 | 萧甬线 | 下 | 左 | K92+926-K92+927 |  | 轨头伤损 | 轨头中间外侧 | 30*35 | 1.直70度前向8个点后向7个点后向外侧3个点。2. 余姚西1#岔直基本轨（连续擦伤） | 一级伤损 | 有 | 监控 | 未到轻伤 |  |  |  |  | 2023.7.26 |  | 李晓坤 |  |  |  | 普铁
525 | 10928 | 2023 | 7 | 20 | 宁波工务段 | 萧甬线 | 下 | 右 | K92+928-K92+931 |  | 轨头伤损 | 轨头中间内侧 | 30*35 | 1.直70度前向6个点后向6个点前向内侧3个点。2. 余姚西1#岔尖轨（连续擦伤） | 一级伤损 | 有 | 监控 | 未到轻伤 |  |  |  |  | 2023.7.26 |  | 李晓坤 |  |  |  | 普铁
526 | 10928 | 2023 | 7 | 20 | 宁波工务段 | 萧甬线 | 下 | 左 | K103+122-K103+124 |  | 轨头伤损 | 轨头中间内外侧 | 30*35 | 1.直70度前向6个点后向7个点前向外侧6个点后向外侧6个点后向内侧4个点。2. 蜀山9#岔直前导轨（连续擦伤） | 一级伤损 | 有 | 监控 | 未到轻伤 |  |  |  |  | 2023.7.24 |  | 李晓坤 |  |  |  | 普铁
527 | 10928 | 2023 | 7 | 20 | 宁波工务段 | 萧甬线 | 下 | 左 | K104+271-K104+273 |  | 轨头伤损 | 轨头中间内侧 | 30*35 | 1.直70度前向6个点后向5个点前向内侧3个点前向偏角4个点2. 蜀山16#岔曲基本轨（连续擦伤） | 一级伤损 | 有 | 监控 | 未到轻伤 |  |  |  |  | 2023.7.24 |  | 李晓坤 |  |  |  | 普铁
528 | 10928 | 2023 | 7 | 20 | 宁波工务段 | 萧甬线 | 下 | 右 | K127+679 |  | 轨头伤损 | 轨头中间内侧 | 30*35 | 1.直70度前向9个点后向5个点前向内侧4个点后向内侧2个点后向偏角7个点2. 慈城3#岔尖轨 | 一级伤损 | 有 | 监控 | 轻伤 |  |  |  | CH1:1.0-2.0 CH6:1.0-1.5 鱼鳞伤损7毫米 | 2023.7.26 |  | 李晓坤 |  |  |  | 普铁
529 | 10922 | 2023 | 7 | 21 | 合肥工务段 | 新客线 | 下 | 右 | K12+238 |  | 焊缝伤损 | 轨头中外 | 10*10 | 1.中心70度5个点.外侧70度10个点2.三十里铺27#岔后焊缝 | 一级伤损 | 有 | 加固 | 轻伤 |  |  |  | 三十里铺27#岔直岔跟铝焊轨头外侧伤损,波形3.2-4.0,∮3-8DB | 2023.7.25 |  | 陈林 |  |  |  | 普铁
530 | 10922 | 2023 | 7 | 21 | 合肥工务段 | 合宁绕行线 | 上 | 左 | K448+012 |  | 焊缝伤损 | 轨头外侧 | 10*10 | 1.外侧70度8个点.45度1个点2.三十里铺18#岔曲护基本轨焊缝（加固焊缝图中股别错误） | 一级伤损 | 有 | 加固 | 轻伤 |  |  |  | 三十里铺18#岔曲导轨铝焊轨头外侧伤损,波形3.0-3.7,∮3-9DB | 2023.7.25 |  | 陈林 |  |  |  | 高铁
531 | 10928 | 2023 | 7 | 21 | 宁波工务段 | 北仑线 | 单 | 右 | K165+283 | 邱端 | 螺孔裂纹 | 1A/1C | 5 | 图示：一象限45度3个点，四象限2个点。宝幢4#岔后普通接头或距宝幢4#岔后焊缝49米 | 一级伤损 | 有 | 更换 | 重伤 |  |  |  | 1孔朝轨端上裂纹5毫米、下裂纹3毫米 | 2023.7.25 |  | 赵军 |  |  |  | 普铁
532 | 10928 | 2023 | 7 | 21 | 宁波工务段 | 北仑线 | 单 | 右 | K174+733 |  | 焊缝伤损 | 轨头外侧 | 10 | 图示：后向外侧70度9个点。距大公里数方向一焊缝10米，距小公里数方向一焊缝15米。此伤在大碶站内，2道通过。 | 一级伤损 | 有 | 监控 | 未到轻伤 |  |  |  |  | 2023.7.26 |  | 赵军 |  |  |  | 普铁
533 | 10922 | 2023 | 7 | 22 | 合肥工务段 | 淮南线 | 下 | 右 | K142+853 | 淮端 | 螺孔裂纹 | 1C | 5 | 1.第四象限45度3个点 2.中垾1#岔前接头 | 一级伤损 | 有 | 更换 | 重伤 |  |  |  | 中垾1#岔曲基本轨胶结接头一孔向轨端向下,裂纹长3mm. | 2023.7.24 |  | 陈林 |  |  |  | 普铁
534 | 10922 | 2023 | 7 | 22 | 合肥工务段 | 淮南线 | 下 | 左 | K143+939 |  | 焊缝伤损 | 轨头中内 | 10*10 | 1.轨面下40mm.中间70度7个点.内侧70度6个点2.伤损距大公里普通接头71.7米 | 一级伤损 | 有 | 加固 | 轻伤 |  |  |  | 淮南线下行K143+935左股,法铝焊轨头内侧下颚伤损，K2.5探头出波4.2-4.8-1.6;当量∮3-10DB. | 2023.7.24 |  | 陈林 |  |  |  | 普铁
535 | 10922 | 2023 | 7 | 22 | 合肥工务段 | 淮南线 | 下 | 左 | K157+512 |  | 焊缝伤损 | 轨头中间 | 10*10 | 1.轨面下40mm.中心70度9个点2.巢湖西4#岔直基本轨.大公里端 | 一级伤损 | 有 | 加固 | 轻伤 |  |  |  | 法铝焊轨头方向内侧,当量∮3-8DB | 2023.7.25 |  | 陈林 |  |  |  | 普铁
536 | 10922 | 2023 | 7 | 22 | 合肥工务段 | 淮南线 | 下 | 左 | K173+884 |  | 焊缝伤损 | 轨头中间 | 10*10 | 1.轨面下40mm.中心70度7个点2.双刘12#岔后第二个焊缝 | 一级伤损 | 无 |  | 无伤 |  |  |  |  | 2023.7.25 |  | 陈林 |  |  |  | 普铁
537 | 10926 | 2023 | 7 | 22 | 徐州工务段 | 陇海线 | 上 | 左 | K164+380 |  | 焊缝伤损 | 轨腰 | 5 | （后向45度5个点）碾庄11#岔岔前焊缝 | 一级伤损 | 无 |  | 无伤 |  |  |  |  | 2023.7.31 |  | 苏多虎 |  |  |  | 普铁
538 | 10926 | 2023 | 7 | 22 | 徐州工务段 | 夹北线 | 下 | 左 | K10+104 | 徐端 | 螺孔裂纹 | 1C | 5 | 图形：轨腰1孔第Ⅳ象限45度7个点。杨屯31#岔前接头 | 一级伤损 | 无 |  | 无伤 |  |  |  |  | 2023.7.27 |  | 朱立宏 | 对比更换 |  | 202308 | 普铁
539 | 10926 | 2023 | 7 | 22 | 阜阳工务段 | 符夹线 | 下 | 右 | K67+056 |  | 核伤 | 轨头内中外 | 10*10 | 图形：轨面下10MM，后向直70度中间15个点，内侧外侧各10个点。萧县12#岔心 | 一级伤损 | 无 |  | 无伤 |  |  |  |  | 2023.7.27 |  | 朱立宏 |  |  |  | 普铁
540 | 10928 | 2023 | 7 | 22 | 宁波工务段 | 萧甬线 | 上 | 右 | K128+429 |  | 焊缝伤损 | 轨头中间内侧 | 10 | 1.轨面下10MM处直70度后向10个点后向内侧6个点前向偏角3个点。2.小公里方向11.8M有一个导线大公里方向39.6M有一个焊缝 | 一级伤损 | 无 |  | 无伤 |  |  |  |  | 2023.7.26 |  | 李晓坤 |  |  |  | 普铁
541 | 10928 | 2023 | 7 | 22 | 宁波工务段 | 萧甬线 | 上 | 右 | K127+910-K127+908 |  | 轨头伤损 | 轨头中间内外侧 | 30*35 | 1.轨面下10MM处直70度前向9个点后向7个点外侧3个点前向偏角5个点。2. 慈城11#岔曲基本轨 | 一级伤损 | 有 | 监控 | 未到轻伤 |  |  |  |  | 2023.7.26 |  | 李晓坤 |  |  |  | 普铁
542 | 10928 | 2023 | 7 | 22 | 宁波工务段 | 萧甬线 | 上 | 左 | K104+349-K104+343 |  | 轨头伤损 | 轨头中间内外侧 | 30*35 | 1.轨面下10MM处直70度前向7个点后向5个点前向内侧3个点后向偏角8个点。2. 蜀山14#岔直基本轨 | 一级伤损 | 有 | 监控 | 未到轻伤 |  |  |  |  | 2023.7.24 |  | 李晓坤 |  |  |  | 普铁
543 | 10928 | 2023 | 7 | 22 | 宁波工务段 | 萧甬线 | 上 | 右 | K66+888 |  | 轨头伤损 | 轨头中间内侧 | 30*35 | 1.轨面下10MM处直70度前向4个点后向2个点前向偏角12个点后向偏角6个点。2. 上虞12#岔直导轨 | 一级伤损 | 有 | 监控 | 未到轻伤 |  |  |  |  | 2023.7.31 |  | 李晓坤 |  |  |  | 普铁
544 | 10928 | 2023 | 7 | 22 | 杭州工务段 | 沪昆绕行线 | 上 | 左 | K2+856 |  | 轨头伤损 | 轨头中间内侧 | 30*35 | 1.轨面下10MM处直70度前向4个点后向9个点前向偏角4个点后向偏角11个点。2.大公里方向9.1M小公里方向 8.4M各有一个焊缝 | 一级伤损 | 有 | 监控 | 轻伤 |  |  |  | 沪绕上K2+837M左轨头鱼鳞伤深8.3mm，原有轻伤发展监控(6.29日)，经70度手工校对复核无发展 | 2023.7.27 |  | 李晓坤 |  |  |  | 普铁
545 | 10928 | 2023 | 7 | 22 | 杭州工务段 | 笕杭线 | 上 | 右 | K197+114-K197+111 |  | 轨头伤损 | 轨头内中侧 | 20*20 | 图示：前向中间70度1个点、内侧70度6个点、偏角70度10个点、0度监视3个点，后向内测70度1个点、偏角70度8个点。艮山门303#直护轨基本轨和岔后引轨 | 一级伤损 | 有 | 监控 | 轻伤 |  |  |  | 艮山门N303道岔左直护轨基本轨笕端第四枕木上轨头内侧鱼鳞伤深7.3MM原有监控（5.5日）经70度手工校对后鱼鳞伤深8.3MM轻伤有发展 | 2023.7.28 |  | 赵军 |  |  |  | 普铁
546 | 10928 | 2023 | 7 | 22 | 杭州工务段 | 宣杭线 | 上 | 右 | K161+649 |  | 轨头伤损 | 轨头内中侧 | 10 | 图示：前向中间70度4个点、内测70度15个点。距大公里数方向一导孔16米，距小公里数方向一导孔30米。 | 一级伤损 | 无 |  | 无伤 |  |  |  |  | 2023.7.25 |  | 赵军 |  |  |  | 普铁
547 | 10928 | 2023 | 7 | 22 | 杭州工务段 | 宣杭线 | 上 | 右 | K161+599 |  | 轨头伤损 | 轨头内中侧 | 10 | 图示：前向中间70度10个点、内测70度14个点。距大公里数方向一导孔19米，距小公里数方向一导孔17米。 | 一级伤损 | 无 |  | 无伤 |  |  |  |  | 2023.7.25 |  | 赵军 |  |  |  | 普铁
548 | 10926 | 2023 | 7 | 23 | 阜阳工务段 | 青阜线 | 上 | 左 | K17+679 |  | 轨头伤损 | 轨头中内 | 10 | 图形：轨面下10MM，后向直70度中间2个点，内侧10个点。距大里程有缝接头51.6米，注意核伤校对。 | 一级伤损 | 无 |  | 无伤 |  |  |  |  | 2023.7.26 |  | 朱立宏 |  |  |  | 普铁
549 | 10928 | 2023 | 7 | 23 | 芜湖工务段 | 宣杭线 | 上 | 右 | K35+600 |  | 轨头伤损 | 轨头内中 | 8 | （中内侧70度各有4个点，且前后xf8个点）大里程端20.7米有一导孔；小里程端12.9米有一焊缝 | 一级伤损 | 有 | 监控 | 轻伤 |  |  |  | 上周期工区已下伤损监控 | 2023.7.31 |  | 苏多虎 |  |  |  | 普铁
550 | 10928 | 2023 | 7 | 23 | 芜湖工务段 | 宣杭线 | 上 | 右 | K34+843 |  | 轨头伤损 | 轨头内中 | 8 | （内直6个点、中直2个点）大里程端5.5米有一导孔；小里程端64.2米有一焊缝 | 一级伤损 | 无 |  | 无伤 |  |  |  |  | 2023.7.31 |  | 苏多虎 |  |  |  | 普铁
551 | 10928 | 2023 | 7 | 25 | 芜湖工务段 | 皖赣线 | 下 | 左 | K11+714 |  | 轨头伤损 | 轨头内中侧 | 10 | 图示：后向中间70度6个点、偏角70度9个点。距大公里数方向一焊缝25米，距小公里数方向一焊缝72米。 | 一级伤损 | 有 | 监控 | 轻伤 |  |  |  | 轨面连续鱼鳞，加强监控 | 2023.8.2 |  | 赵军 |  |  |  | 普铁
552 | 10928 | 2023 | 7 | 25 | 芜湖工务段 | 皖赣线 | 下 | 左 | K21+048 |  | 焊缝伤损 | 轨头外中内测 | 10 | 图示：前向外侧70度5个点、中间70度7个点、内测70度2个点、偏角70度6个点。距大公里数方向一焊缝11米，距小公里数方向一导孔2米。 | 一级伤损 | 有 | 监控 | 轻伤 |  |  |  | 轨面连续鱼鳞，加强监控 | 2023.8.2 |  | 赵军 |  |  |  | 普铁
553 | 10926 | 2023 | 7 | 26 | 南京桥工段 | 京沪线 | 下 | 右 | K1067+624 |  | 轨头伤损 | 轨头内侧 | 12 | 图示:1、轨面下20mm前向XF70°5个点，后向XF 70°4个点。2、小公里方向56.8米 ，大公里方向17.4米 各有一个导线孔 | 一级伤损 | 无 |  | 无伤 |  |  |  |  | 2023.8.3 |  | 张培星 |  |  |  | 普铁
554 | 10927 | 2023 | 7 | 27 | 上海高铁基础设施段 | 京沪高铁 | 下 | 左 | K1056+792 |  | 轨头擦伤 | 轨头 | 8*10 | 小公里端约54.8米有一导线孔或大公里端约0.9米有一焊缝（图示：0°监视5个点 0°底波失波） | 一级伤损 | 有 | 监控 | 轻伤 |  |  |  | 母材轨面擦伤，深度0.4mm | 2023.7.28 |  | 王长明 |  |  |  | 高铁
555 | 10926 | 2023 | 7 | 27 | 上海工务段 | 京沪线 | 下 | 右 | K1249+605 |  | 轨底伤损 | 轨底 | 3 | 图示：1、后向45°8个点，前向45°3个点。2、丹阳东1#岔心轨 | 一级伤损 | 有 | 监控 | 未到轻伤 |  |  |  | 心轨第二块滑床板边缘卡损 | 2023.8.2 |  | 张培星 |  |  |  | 普铁
556 | 10926 | 2023 | 7 | 27 | 上海工务段 | 京沪线 | 下 | 右 | K1430+247 |  | 轨底伤损 | 轨底 | 5 | 图示：轨底45度前后各6个点。距大里程导孔47.4米，距小里程导孔51.7米，距小里程有缝接头100.6米 | 一级伤损 | 有 | 打磨 | 未到轻伤 |  |  |  | 轨底划痕工区打磨处理 | 2023.8.3 |  | 朱立宏 |  |  |  | 普铁
557 | 10928 | 2023 | 7 | 27 | 上海工务段 | 沪昆线 | 上 | 右 | K29+538 |  | 轨头伤损 | 轨头内中 | 15 | 图示：前向中间70度12个点、内测70度16个点、偏角70度3个点。此伤七宝1#和11#之间，距1#岔后焊缝235米，距11#岔后焊缝163米。 | 二级伤损 | 有 | 更换 | 轻伤 |  |  |  | 小腰轨面内侧鱼鳞伤深度9mm | 2023.7.31 |  | 赵军 |  |  |  | 普铁
558 | 10928 | 2023 | 7 | 27 | 杭州工务段 | 沪昆线 | 上 | 右 | K149+156 |  | 焊缝伤损 | 轨腰 | 3 | 1、图示：后向45度5个点 2、距斜桥11#岔岔前接头25米（图中里程有误） | 一级伤损 | 无 |  | 无伤 |  |  |  |  | 2023.8.3 |  | 苏多虎 |  |  |  | 普铁
559 | 10928 | 2023 | 7 | 27 | 上海工务段 | 沪昆线 | 上 | 右 | K19+208 |  | 轨头伤损 | 轨头内中 | 10 | 图示：图示：前向中间70度7个点、内测70度4个点。距小公里数方向普通接头124米，封浜4#岔后焊缝。 | 一级伤损 | 无 |  | 无伤 |  |  |  |  | 2023.8.4 |  | 赵军 |  |  |  | 普铁
560 | 10928 | 2023 | 7 | 27 | 上海工务段 | 沪昆线 | 上 | 右 | K17+764 | 昆端 | 螺孔裂纹 | 1A | 5 | 图示：后向45度2个点。封浜3#岔后普通接头 | 一级伤损 | 有 | 更换 | 重伤 |  |  |  | 设备已更换 | 2023.8.4 |  | 赵军 |  |  |  | 普铁
561 | 10928 | 2023 | 7 | 27 | 上海工务段 | 沪昆线 | 上 | 右 | K8+116 |  | 焊缝伤损 | 轨腰 | 5 | 图示：前向45度9个点。翔南3#岔后第二个焊缝 | 一级伤损 | 无 |  | 无伤 |  |  |  |  | 2023.8.4 |  | 赵军 |  |  |  | 普铁
562 | 10927 | 2023 | 7 | 28 | 上海高铁基础设施段 | 京沪高铁 | 下 | 左 | K1136+042 |  | 轨头擦伤 | 轨头 | 8*10 | 小公里端约6.2米有一导线孔或大公里端约22.9米有两个导线孔（图示：70°多次反射0°失波长度10厘米 ） | 一级伤损 | 有 | 监控 | 轻伤 |  |  |  | 工厂闪光焊轨面擦伤，深度0.4mm | 2023.8.2 |  | 王长明 |  |  |  | 高铁
563 | 10927 | 2023 | 7 | 28 | 上海高铁基础设施段 | 京沪高铁 | 下 | 右 | K1166+858 |  | 轨头擦伤 | 轨头 | 8*10 | 小公里端约32.4米有一导线孔或大公里端约83.9米有一导线孔（图示：70°多次反射 0°失波长度7厘米 ） | 一级伤损 | 有 | 监控 | 轻伤 |  |  |  | 母材轨面擦伤，深度0.4mm | 2023.8.3 |  | 王长明 |  |  |  | 高铁
564 | 10927 | 2023 | 7 | 28 | 上海工务段 | 京沪高铁 | 下 | 左/右 | K1318+207-K1138+208 |  | 轨头擦伤 | 轨头 | 8*10 | 上海虹桥109#岔岔心及护基轨（图示：70°多次反射 0°失波） | 一级伤损 | 无 |  | 无伤 |  |  |  |  | 2023.8.4 |  | 王长明 |  |  |  | 高铁
565 | 10923 | 2023 | 7 | 29 | 南京桥工段 | 永全线 | 上 | 右 | K327+722 |  | 轨腰伤损 | 轨腰 | 5 | 1、图示：后向45度5个点2、大里程端81.8米；小里程端9.7米各一导孔（疑似焊缝伤损） | 一级伤损 | 有 | 监控 | 未到轻伤 |  |  |  |  | 2023.8.4 |  | 苏多虎 |  |  |  | 高铁 | 系统内反馈无伤
566 | 10923 | 2023 | 7 | 30 | 南京桥工段 | 沪蓉线 | 下 | 左 | K303+564 |  | 焊缝伤损 | 轨头内中 | 10 | 图示：前向中间直70°9个点，内侧直70°3个点，大公里方向6.6米有两导孔，小公里方向距南京南X22信号机接头12.1米（南京南站22道出站方向，图中里程错误） | 一级伤损 | 有 | 监控 | 未到轻伤 |  |  |  |  | 2023.8.2 |  | 刘文消 |  |  |  | 高铁 | 系统内反馈无伤
567 | 10923 | 2023 | 7 | 31 | 上海高铁基础设施段 | 沪宁城际 | 下 | 左 | K30+170 |  | 轨头伤损 | 轨头中间 | 30*25 | 图示：前后中间直70度各6个点，前后45°各10个点，前后0度各10个点，大公里方向11米有一焊缝，小公里方向20.4米各有一导孔，轨头擦伤 | 一级伤损 | 有 | 加固 | 轻伤 |  |  |  | 工厂焊轨面擦伤，深度0.5mm | 2023.8.3 |  | 刘文消 |  |  |  | 高铁
568 | 10927 | 2023 | 8 | 5 | 上海高铁基础设施段 | 沪昆高速 | 下 | 右 | K0+655-K0+763 |  | 轨头擦伤 | 轨头 | 8*10 | 连续伤损（图示：70°多次反射0°失底波） | 一级伤损 | 有 | 监控 | 轻伤 |  |  |  |  | 2023.8.15 |  | 王长明 |  |  |  | 高铁
569 | 10927 | 2023 | 8 | 5 | 上海高铁基础设施段 | 沪昆高速 | 下 | 左 | K17+232 |  | 轨头擦伤 | 轨头 | 8*10 | 小公里端约18.6米有一导线孔或大公里端约60.4米有一导线孔（图示：70°多次反射 0°失底波） | 一级伤损 | 有 | 监控 | 轻伤 |  |  |  |  | 2023.8.15 |  | 王长明 |  |  |  | 高铁
570 | 10927 | 2023 | 8 | 5 | 上海高铁基础设施段 | 沪昆高速 | 下 | 右 | K65+173 |  | 轨头擦伤 | 轨头 | 8*10 | 距小公里端嘉善南2#岔岔趾焊缝约8.9米（图示：70°多次反射 0°失底波） | 一级伤损 | 有 | 加固 | 轻伤 |  |  |  |  | 2023.8.15 |  | 王长明 |  |  |  | 高铁
571 | 10924 | 2023 | 8 | 5 | 上海工务段 | 南何线 | 单 | 左 | K8+077 | 南端 | 螺孔裂纹 | 1D/2B | 5 | 图示：一孔三象限45度3个点、二孔二象限2个点。距大公里数方向普通接头14米、距小公里数方向普通接头12米。 | 一级伤损 | 无 |  | 无伤 |  |  |  |  | 2023.8.8 |  | 赵军 |  |  |  | 普铁
572 | 10924 | 2023 | 8 | 5 | 上海工务段 | 沪昆线 | 下 | 左 | K13+840 |  | 焊缝伤损 | 轨头内测 | 10 | 图示：前向内侧70度1个点、偏角70度6个点。翔西线路所2#直护轨基本轨 | 一级伤损 | 有 | 加固 | 轻伤 |  |  |  | 焊缝接头轨头内侧伤损 | 2023.8.10 |  | 赵军 |  |  |  | 普铁
573 | 10924 | 2023 | 8 | 5 | 杭州工务段 | 沪昆线 | 下 | 右 | K161+723 | 昆端 | 螺孔裂纹 | 1A | 5 | 图示：轨腰1孔第Ⅰ象限45度2个点，长安镇X信号机接头 | 一级伤损 | 无 |  | 无伤 |  |  |  | 现场复核无伤损 | 2023.8.15 |  | 朱立宏 |  |  |  | 普铁
574 | 10927 | 2023 | 8 | 6 | 杭州工务段 | 沪昆高速 | 下 | 左 | K159+375-K159+395 |  | 轨头擦伤 | 轨头外中 | 10*13 | 杭州东201#岔基本轨直导轨同时注意右股直前导轨 （图示70多次反射0°失底波，其中2处后外后中70°有向下发展趋向2023.02.10已下一级）注意擦伤下核伤校对 | 二级伤损 | 有 | 监控 | 未到轻伤 |  |  |  |  | 2023.8.9 |  | 王长明 |  |  |  | 高铁
575 | 10927 | 2023 | 8 | 6 | 杭州工务段 | 沪昆高速 | 下 | 右 | K156+285 |  | 轨头擦伤 | 轨头 | 8*10 | 距小公里端杭州东204#岔岔前焊缝约1.1米（图示：70°多次反射0°失底波）注意擦伤下核伤校对 | 一级伤损 | 有 | 监控 | 未到轻伤 |  |  |  | 现场复核为轨面鱼鳞剥离，未到轻伤 | 2023.8.8 |  | 王长明 |  |  |  | 高铁
576 | 10927 | 2023 | 8 | 6 | 杭州工务段 | 沪昆高速 | 下 | 右 | K159+733 |  | 轨头擦伤 | 轨头 | 8*10 | 小公里端约73.6米有一导线孔或大公里端约6.8米有一导线孔（图示：70°多次反射 0°失底波）注意擦伤下核伤校对 | 一级伤损 | 无 |  | 无伤 |  |  |  |  | 2023.8.8 |  | 王长明 |  |  |  | 高铁
577 | 10927 | 2023 | 8 | 6 | 杭州工务段 | 沪昆高速 | 下 | 右 | K160+391 |  | 轨头擦伤 | 轨头 | 8*10 | 小公里端约55.9米有一导线孔或大公里端约2.6米有一导线孔（图示：70°多次反射 0°失底波）注意擦伤下核伤校对 | 一级伤损 | 有 | 监控 | 未到轻伤 |  |  |  | 现场复核为轨面鱼鳞剥离，未到轻伤 | 2023.8.8 |  | 王长明 |  |  |  | 高铁
578 | 10927 | 2023 | 8 | 6 | 杭州工务段 | 沪昆高速 | 下 | 左 | K160+602 |  | 轨头擦伤 | 轨头 | 8*10 | 距小公里端伸缩轨前焊缝约1.7米（图示：70°多次反射0°失底波）注意擦伤下核伤校对 | 一级伤损 | 有 | 更换 | 轻伤 |  |  |  | 鱼鳞伤深6.4MM，计划更换 | 2023.8.8 |  | 王长明 |  |  |  | 高铁
579 | 10927 | 2023 | 8 | 6 | 杭州工务段 | 沪昆高速 | 下 | 左 | K162+573 |  | 轨头擦伤 | 轨头 | 8*10 | 小公里端约19.9米有一导线孔或大公里端约36.3米有一导线孔（图示：70°多次反射 0°失底波）注意擦伤下核伤校对 | 一级伤损 | 有 | 监控 | 未到轻伤 |  |  |  | 现场复核为轨面鱼鳞剥离，未到轻伤 | 2023.8.8 |  | 王长明 |  |  |  | 高铁
580 | 10924 | 2023 | 8 | 6 | 杭州工务段 | 沪昆线 | 下 | 左 | K352+305 |  | 焊缝伤损 | 轨腰 | 5 | 图示：轨腰45度4个点。伤损位于轨头下颚，距大里程导孔0.2米，距小里程导孔73米 | 一级伤损 | 无 |  | 无伤 |  |  |  | 轨头颚部焊筋较厚，焊筋波显示较强，该可疑应该是由于颚部焊筋引起的，无伤。 | 2023.8.16 |  | 朱立宏 |  |  |  | 普铁
581 | 10927 | 2023 | 8 | 7 | 宁波工务段 | 杭台高铁 | 下 | 左 | K247+537 |  | 轨底伤损 | 轨底 | 3 | 小公里端约25.3米有一导线孔或大公里端约5.5米有两个导线孔（图示：前后45°各4个点） | 一级伤损 | 有 | 打磨 | 未到轻伤 |  |  |  | 轨底锈坑计划打磨处理 工区列入关注监控 | 2023.8.14 |  | 王长明 |  |  |  | 高铁
582 | 10923 | 2023 | 8 | 7 | 上海工务段 | 京沪线 | 上 | 左 | K1327+375 |  | 轨头伤损 | 轨头中内 | 10*15 | 图示：轨面下10MM-30MM，直70度前后各10个点，前XF70度10个点。轨头擦伤，距小里程焊缝13.9米，距大里程导孔31.2米 | 一级伤损 | 有 | 更换 | 轻伤 |  |  |  | 轨面鱼鳞伤深度约8.11mm，计划更换 | 2023.8.14 |  | 朱立宏 |  |  |  | 普铁
583 | 10926 | 2023 | 8 | 8 | 阜阳工务段 | 阜淮线 | 上 | 左 | K87+969 |  | 轨头伤损 | 轨头内侧 | 8 | 1、图示：后向内直70度7个点；2、凤台9#岔直股尖轨 | 一级伤损 | 无 |  | 无伤 |  |  |  |  | 2023.8.14 |  | 苏多虎 |  |  |  | 普铁
584 | 10923 | 2023 | 8 | 8 | 上海工务段 | 京沪线 | 上 | 右 | K1237+220 |  | 焊缝伤损 | 轨头下颚内中外侧 | 10 | 图示：轨面下30-40MM，后直70度中间5个点，外侧9个点，前直70度中内外各6个点前后XF70度5个点。距小里程焊缝20.5米，距大里程导孔69.4米 | 一级伤损 | 有 | 监控 | 未到轻伤 |  |  |  | 内侧下颚存在焊渣 | 2023.8.15 |  | 朱立宏 |  |  |  | 普铁
585 | 10924 | 2023 | 8 | 9 | 杭州工务段 | 沪昆线 | 上 | 左 | K294+756 |  | 焊缝伤损 | 轨头外侧轨腰 | 10 | 图示：前向外侧70度7个点、45度1个点。浦江6#岔趾直股引轨。 | 一级伤损 | 有 | 更换 | 重伤 |  |  |  | 2023.6.29现场发现可疑，8.09安排更换。2023.08.09探伤车检测下发一级伤损通知书，线路工区2023.08.09日中午天窗更换浦江N6岔9#、13#焊头。换轨后跟踪探伤无伤 | 2023.8.9 |  | 赵军 |  |  |  | 普铁
586 | 10923 | 2023 | 8 | 9 | 徐州工务段 | 京沪线 | 上 | 左 | K804+394 |  | 轨头伤损 | 轨头内侧 | 12 | 图示：1、轨面下30mm，偏角70°前向7个点，后向4个点。2、大公里方向66.2米，小公里方向14.2米各有2个导线孔，或距小公里方向徐州S信号机接头378米。 | 一级伤损 | 无 |  | 无伤 |  |  |  |  | 2023.8.15 |  | 张培星 |  |  |  | 普铁
587 | 10923 | 2023 | 8 | 9 | 徐州工务段 | 京沪线 | 上 | 右 | K784+443 |  | 焊缝伤损 | 轨头内中 | 12 | 图示：1、轨面下30mm处前向内70度6个点，中间70度3个点。2、前亭16#岔跟焊缝 | 一级伤损 | 无 |  | 无伤 |  |  |  |  | 2023.8.15 |  | 张培星 |  |  |  | 普铁
588 | 10923 | 2023 | 8 | 10 | 徐州工务段 | 陇海线 | 上 | 左 | K305+229 |  | 轨头伤损 | 轨头内中 | 10 | 图示：1、轨面下20mm后向中心70°3个点内70°1个点，前向中心70°5个点并前后0°出波。2、小公里方向8cm有一个焊缝，大公里方向29.3米有2个导线孔 | 一级伤损 | 有 | 监控 | 轻伤 |  |  |  | 现场复核为轨头鱼鳞轻伤，线路养护状态良好 | 2023.8.16 |  | 张培星 |  |  |  | 普铁
589 | 10923 | 2023 | 8 | 10 | 徐州工务段 | 陇海线 | 上 | 右 | K226+562-K226+560 |  | 轨头伤损 | 轨面 | 25*35 | 图示：1、轨面下10mm内侧70°连续出波2、徐州西20#岔尖轨（注意擦伤下核伤校对） | 一级伤损 | 无 |  | 无伤 |  |  |  |  | 2023.8.15 |  | 张培星 |  |  |  | 普铁
590 | 10924 | 2023 | 8 | 10 | 宁波工务段 | 萧甬线 | 下 | 右 | K50+864 |  | 轨头伤损 | 轨头内中侧 | 10 | 图示：后向中间70度1个点、内测70度8个点。距大公里数方向一焊缝48米，距小公里数方向一对导孔23米。 | 一级伤损 | 无 |  | 无伤 |  |  |  |  | 2023.8.14 |  | 赵军 |  |  |  | 普铁
591 | 10924 | 2023 | 8 | 10 | 宁波工务段 | 萧甬线 | 下 | 右 | K55+461-K55+470 |  | 轨头伤损 | 轨头外中内测 | 20*20 | 图示：轨头70度、0度监视连续出波，并下颚45度出波。距大公里数方向一对导孔28米，距小公里数方向42米。 | 一级伤损 | 有 | 监控 | 未到轻伤 |  |  |  |  | 2023.8.14 |  | 赵军 |  |  |  | 普铁
592 | 10924 | 2023 | 8 | 10 | 宁波工务段 | 萧甬线 | 下 | 右 | K92+984 |  | 轨头伤损 | 轨头中间内侧 | 30*25 | 图示：轨面下方10MM处直70度前中3个点、后中3个点后内测70度3个点，前向偏角3个点。余姚西1#岔直前导轨（7月20日已下关注） | 一级伤损 | 有 | 监控 | 未到轻伤 |  |  |  | 萧甬线下行K92+984右股探伤车一级伤损复核：鱼鳞伤CH2:5.1-7.4，鄂校2.4-4.2 | 2023.8.17 |  | 李晓坤 |  |  |  | 普铁
593 | 10924 | 2023 | 8 | 11 | 宁波工务段 | 萧甬线 | 上 | 左 | K129+162 | 甬端 | 螺孔裂纹 | 1C | 5 | 图示：轨腰1孔第Ⅳ象限45度3个点。距大里程端慈城2#岔后焊缝35.9米（慈城2#岔与8#岔间有缝接头） | 一级伤损 | 有 | 更换 | 重伤 |  |  |  | 慈城N2道岔岔后胶合接头，1孔朝轨端下裂纹3毫米 | 2023.8.13 |  | 朱立宏 |  |  |  | 普铁
594 | 10924 | 2023 | 8 | 11 | 宁波工务段 | 萧甬线 | 上 | 右 | K93+101 |  | 轨头伤损 | 轨头中内 | 10*15 | 图示：轨面下10-20MM，前后直70度各5个点，XF70度10个点。轨头连续擦伤，余姚西5#岔直前导轨（距直尖轨跟焊缝2.5米处擦伤重点校对） | 一级伤损 | 有 | 监控 | 未到轻伤 |  |  |  | 萧甬线上行K93+101右股探伤车一级伤损复核：鱼鳞伤CH2:5.0-7.0，鄂校2.3-3.5 | 2023.8.17 |  | 朱立宏 |  |  |  | 普铁
595 | 10924 | 2023 | 8 | 11 | 宁波工务段 | 萧甬线 | 上 | 左 | K18+956 |  | 轨头伤损 | 轨头中外 | 10 | 图示：轨面下10-30MM，前直70度中间7个点，外侧3个点，XF70度10个点。距小里程钱清6#岔前焊缝10.6米 | 一级伤损 | 有 | 监控 | 未到轻伤 |  |  |  | 萧甬线上行K18+956左股探伤车一级伤损复核：鱼鳞伤CH1:5.0-7.3，CH9.1.0-1.4，鄂校2.2-3.2 | 2023.8.17 |  | 朱立宏 |  |  |  | 普铁
596 | 10924 | 2023 | 8 | 11 | 杭州工务段 | 萧甬线 | 上 | 右 | K-0+763 |  | 焊缝伤损 | 轨头内侧 | 10 | 图示：轨面下30-40MM，前直70度内侧10个点，XF70度10个点。杭州南普速场319#岔前焊缝 | 一级伤损 | 有 | 监控 | 未到轻伤 |  |  |  | 杭南站N319道岔左岔前焊缝接头鄂部焊渣未推瘤干净有回波显示 | 2023.8.15 |  | 朱立宏 |  |  |  | 普铁
597 | 10924 | 2023 | 8 | 11 | 杭州工务段 | 沪昆绕行线 | 上 | 右 | K3+180 |  | 焊缝伤损 | 轨头内测 | 5 | 图示：后向内侧70度5个点、偏角70度4个点。南星桥41#岔后第四个焊缝，或距南星桥41#岔后焊缝31米。 | 一级伤损 | 有 | 监控 | 未到轻伤 |  |  |  | 南星桥N41岔后焊缝接头后第三个焊缝接头轨头内侧下颚轮廓波，70度探头有回波显示 | 2023.8.18 |  | 赵军 |  |  |  | 普铁
598 | 10924 | 2023 | 8 | 11 | 杭州工务段 | 笕杭线 | 上 | 左 | K201+691 |  | 轨头伤损 | 轨头外中内侧 | 20*20 | 图示：连续鱼鳞伤损，偏角70度相交有深度。注意轨头下核伤校队及轨腰。杭州21#直前导轨（图中公里标错误） | 一级伤损 | 有 | 监控 | 轻伤 |  |  |  | 杭州站N21号道岔右直尖轨后连接轨笕端1木上轨头内侧鱼鳞伤深8.6MM，原有轻伤有发展监控，经70度手工校对复核无发展 | 2023.8.18 |  | 赵军 |  |  |  | 普铁
599 | 10924 | 2023 | 8 | 11 | 杭州工务段 | 宣杭线 | 上 | 左 | K90+702 | 杭端 | 螺孔裂纹 | 1D | 5 | 图示：三象限后向45度2个点。泗安2#岔后普通接头或距泗安21#岔后焊缝35米。 | 一级伤损 | 有 | 更换 | 重伤 |  |  |  |  | 2023.8.15 |  | 赵军 |  |  |  | 普铁
600 | 10924 | 2023 | 8 | 11 | 芜湖工务段 | 宣杭线 | 上 | 右 | K70+954 |  | 轨头伤损 | 轨头外中内侧 | 20*20 | 图示：连续鱼鳞伤损。注意轨头下核伤校对及轨腰。距大公里数方向一导孔56米，距小公里数方向一导孔28米。 | 一级伤损 | 有 | 更换 | 轻伤 |  |  |  | 复核前设备已更换 | 2023.8.16 |  | 赵军 |  |  |  | 普铁
601 | 10927 | 2023 | 8 | 12 | 宁波工务段 | 杭深线 | 下 | 右 | K312+249-K312+309 |  | 轨头擦伤 | 轨头 | 10*13 | 轨头连续擦伤（图示：70°多次反射0°失底波，其中2处后外后中70°有向下发展趋向）注意擦伤下核伤校对 | 一级伤损 | 有 | 监控 | 未到轻伤 |  |  |  | 无明显伤波 | 2023.8.18 |  | 王长明 |  |  |  | 高铁
602 | 10927 | 2023 | 8 | 12 | 宁波工务段 | 杭深线 | 下 | 左 | K320+283-K320+345 |  | 轨头擦伤 | 轨头 | 10*13 | 轨头连续擦伤（图示：70°多次反射0°失底波，其中2处后外后中70°有向下发展趋向）注意擦伤下核伤校对 | 一级伤损 | 有 | 监控 | 未到轻伤 |  |  |  | 杭深下行k320+280-k320+500左股轨面接触疲劳及波浪磨耗，0度出波不良，70度出波1.0 | 2023.8.17 |  | 王长明 |  |  |  | 高铁
603 | 10927 | 2023 | 8 | 12 | 宁波工务段 | 杭深线 | 下 | 左 | K320+358-K320+458 |  | 轨头擦伤 | 轨头 | 10*13 | 轨头连续擦伤（图示：70°多次反射0°失底波，其中2处后外后中70°有向下发展趋向）注意擦伤下核伤校对 | 一级伤损 | 有 | 监控 | 未到轻伤 |  |  |  | 杭深下行k320+280-k320+500左股轨面接触疲劳及波浪磨耗，0度出波不良，70度出波1.0 | 2023.8.17 |  | 王长明 |  |  |  | 高铁
604 | 10926 | 2023 | 8 | 12 | 阜阳工务段 | 淮南线 | 下 | 左 | K4+900 |  | 焊缝伤损 | 轨头内侧 | 10*10 | 1.内侧70度6个点 2.大通20#岔趾焊缝 | 一级伤损 | 无 |  | 无伤 |  |  |  |  | 2023.8.22 |  | 陈林 |  |  |  | 普铁
605 | 10926 | 2023 | 8 | 12 | 合肥工务段 | 淮南线 | 下 | 左 | K25+001 |  | 轨头伤损 | 轨头内中 | 10*10 | 1.中间70度9个点.内侧70度7个点偏角5个点2.水家湖站31#岔直尖轨 | 一级伤损 | 无 |  | 无伤 |  |  |  |  | 2023.8.16 |  | 陈林 |  |  |  | 普铁
606 | 10926 | 2023 | 8 | 12 | 合肥工务段 | 淮南线 | 下 | 右 | K90+545 |  | 焊缝伤损 | 轨头中间 | 10 | 直70度后向6个点.大公里方向10M小公里方向66.7M各有一个导线孔 | 一级伤损 | 有 | 更换 | 重伤 |  |  |  | 法铝焊轨头伤损,直70探头出波5.0-6.0 | 2023.8.15 |  | 李晓坤 |  |  |  | 普铁
607 | 10927 | 2023 | 8 | 13 | 宁波工务段 | 杭深线 | 下 | 左 | K585+293 |  | 轨头伤损 | 轨头内中 | 8*9 | 小公里端约16.2米有一导线孔或大公里端约73.8米有两个导线孔（图示：前中心70°各6个点、后中心70°、内70°各4个点） | 一级伤损 | [9 empty] | 王长明 |  |  |  | 高铁
608 | 10926 | 2023 | 8 | 13 | 合肥工务段 | 淮南线 | 下 | 右 | K160+416 |  | 焊缝伤损 | 轨头外侧 | 10 | 70度后向外侧7个点。距小公里方向巢湖2#岔前接头24.8M.距大公里方向巢湖出站信号机接头54.2M | 一级伤损 | 无 |  | 无伤 |  |  |  |  | 2023.8.16 |  | 李晓坤 |  |  |  | 普铁
609 | 10927 | 2023 | 8 | 15 | 宁波工务段 | 杭深线 | 上 | 左 | K318+235-K318+231 |  | 轨头伤损 | 轨头擦伤 | 10*12 | 宁波东25#岔基本轨与直导轨（图示：70°多次反射 0°失底波）注意擦伤下核伤校对 2023.02.19已下一级 | 一级伤损 | 有 | 监控 | 未到轻伤 |  |  |  | 复核:宁波n25直基轨基轨(左股）接触疲劳及鱼鳞CH1/2:1.0-1.6、ch9:1.0-2.0，0度出波不良，原关注继续关注 | 2023.8.24 |  | 王长明 |  |  |  | 高铁
610 | 10927 | 2023 | 8 | 15 | 宁波工务段 | 杭深线 | 上 | 左 | K318+147 |  | 轨头伤损 | 轨头外中 | 9*10 | 宁波东5#岔岔心（图示：70°多次反射 0°失底波）注意擦伤下核伤校对2023.02.19已下一级 | 一级伤损 | 有 | 监控 | 未到轻伤 |  |  |  | 馀: n5翼轨（第一间隔铁上方）接触疲劳CH1/6:1.0-1.6，复核关注 | 2023.8.24 |  | 王长明 |  |  |  | 高铁
611 | 10927 | 2023 | 8 | 15 | 宁波工务段 | 杭深线 | 上 | 左 | K318+093 |  | 轨头伤损 | 轨头外中 | 9*10 | 宁波东5#岔尖轨尖前曲基本轨（图示：70°多次反射 0°失底波）注意擦伤下核伤校对 | 一级伤损 | 有 | 加固 | 轻伤 |  |  |  | 复核:宁波东n5曲基轨(左股）接触疲劳及鱼鳞CH1:5.0-7.6、ch6:1.0-2.0，鄂1.9-3.2，原关注，建议加固及更换 | 2023.8.24 |  | 王长明 |  |  |  | 高铁
612 | 10927 | 2023 | 8 | 15 | 宁波工务段 | 杭深线 | 上 | 左/右 | K318+079-K318+077 |  | 轨头伤损 | 轨头擦伤 | 10*12 | 宁波东3#岔尖轨尖前曲基本轨，同时注意右股基本轨（图示：70°多次反射 0°失底波）注意擦伤下核伤校对 | 一级伤损 | 有 | 监控 | 未到轻伤 |  |  |  | 复核:宁波东n3曲基轨(左股）鱼鳞CH1:5.2-7.6，鄂2.2-3.4，原关注继续关注 | 2023.8.24 |  | 王长明 |  |  |  | 高铁
613 | 10927 | 2023 | 8 | 15 | 宁波工务段 | 杭深线 | 上 | 左 | K311+912 |  | 轨头伤损 | 轨头内中 | 10*12 | 宁波3#岔岔心（图示：70°多次反射 0°失底波）注意擦伤下核伤校对 | 一级伤损 | 有 | 监控 | 未到轻伤 |  |  |  | 杭深线上行K 311.912左股CH 1:1.0-2.6，校对2.6-3.6 | 2023.8.18 |  | 王长明 |  |  |  | 高铁
614 | 10927 | 2023 | 8 | 16 | 杭州工务段 | 杭深线 | 上 | 右 | K174+312-K174+307 |  | 轨头擦伤 | 轨头 | 8*12 | 杭州南杭甬场201#岔基本轨（图示：70°多次反射 0°失底波，注意擦伤下核伤校对） | 一级伤损 | 有 | 加固 | 轻伤 |  |  |  |  | 2023.8.23 |  | 王长明 |  |  |  | 高铁
615 | 10927 | 2023 | 8 | 16 | 杭州工务段 | 宁杭高铁 | 上 | 右 | K251+532 |  | 焊缝伤损 | 轨头外中 | 8*9 | 杭州东宁杭甬场311#岔岔前焊缝（（图示：后中心、后外70°个6个点 0°失底波） | 一级伤损 | 有 | 监控 | 未到轻伤 |  |  |  |  | 2023.8.24 |  | 王长明 |  |  |  | 高铁
616 | 10922 | 2023 | 8 | 21 | 新长工务段 | 宁启线 | 上 | 右 | K162+564 |  | 焊缝伤损 | 焊缝轨腰 | 5 | 1.图示：后向45度7个点 2.姜堰站15#岔岔后焊缝（2023.6.22已关注） | 一级伤损 | 无 |  | 无伤 |  |  |  |  | 2023.8.24 |  | 苏多虎 |  |  |  | 高铁
617 | 10927 | 2023 | 8 | 22 | 上海高铁基础设施段 | 宁杭高铁 | 上 | 左 | K178+283-K178+267 |  | 轨头擦伤 | 轨头 | 8*10 | 连续伤损（图示：70°多次反射 0°失底波，注意擦伤下核伤校对） | 一级伤损 | 有 | 加固 | 轻伤 |  |  |  | 原轻伤监控 | 2023.8.25 |  | 王长明 |  |  |  | 高铁
618 | 10923 | 2023 | 8 | 22 | 徐州工务段 | 陇海线 | 下 | 右 | K111+502 |  | 焊缝伤损 | 轨底 | 5 | 图示：轨底45度前后各4个点。距小里程2个导孔10米 | 一级伤损 | [9 empty] | 朱立宏 |  |  |  | 普铁
619 | 10923 | 2023 | 8 | 22 | 徐州工务段 | 陇海线 | 上 | 右 | K21+972 |  | 焊缝伤损 | 轨头中间 | 10*10 | 1.中心70度7个点2.云台山5#岔后焊缝 | 一级伤损 | [9 empty] | 陈林 |  |  |  | 普铁
620 | 10923 | 2023 | 8 | 23 | 阜阳工务段 | 青阜线 | 下 | 左 | K28+959 |  | 焊缝伤损 | 轨颚 | 5 | 图示：1、轨面下50mm前向45°4个点。2、小公里方向16.5米，大公里方向71.6米各有2个导线孔 | 一级伤损 | 无 |  | 无伤 |  |  |  |  | 2023.8.25 |  | 张培星 |  |  |  | 普铁
621 | 10923 | 2023 | 8 | 24 | 阜阳工务段 | 符夹线 | 上 | 左 | K42+840 |  | 轨头伤损 | 轨头内中外 | 10*10 | 1.内中外70度各10个点2.岱河16#岔心 | 一级伤损 | [9 empty] | 陈林 |  |  |  | 普铁
622 | 10923 | 2023 | 8 | 24 | 徐州工务段 | 夹北线 | 上 | 右 | K-0+334 |  | 焊缝伤损 | 轨头中间 | 10*10 | 1.中间70度7个点2.伤损距夹河寨65#岔后普通接头6.578米 | 一级伤损 | [9 empty] | 陈林 |  |  |  | 普铁
623 | 10923 | 2023 | 8 | 25 | 徐州工务段 | 京沪线 | 下 | 右 | K817+049 | 京端 | 螺孔裂纹 | 1C | 5 | 图示：1孔第Ⅳ象限45度4个点。距大里程方向三铺1#岔后焊缝55米 | 一级伤损 | [9 empty] | 朱立宏 |  |  |  | 普铁
624 | 10924 | 2023 | 8 | 25 | 芜湖工务段 | 皖赣线 | 下 | 右 | K19+392 |  | 焊缝伤损 | 轨头外中侧 | 10 | 图示：前向外侧70度1个点，中间70度5个点。距大公里数方向一焊缝12米，距小公里数方向一对导孔3米。 | 一级伤损 | [9 empty] | 赵军 |  |  |  | 普铁
625 | 10924 | 2023 | 8 | 25 | 芜湖工务段 | 皖赣线 | 下 | 右 | K46+418 |  | 轨头伤损 | 轨头外中侧 | 10 | 图示：后向外侧70度5个点，中间70度9个点。距巷口桥进站信号机普通接头6米，距小公里数方向一导孔30米。 | 一级伤损 | [9 empty] | 赵军 |  |  |  | 普铁
626 | 10926 | 2023 | 8 | 26 | 上海高铁基础设施段 | 沪宁城际 | 上 | 左 | K113+610 |  | 轨头伤损 | 轨头内中 | 25*35 | 图示：1、轨面连续擦伤，轨腰后向45°3个点且0°失波。2、无锡新区3#岔尖轨跟 | 一级伤损 | [9 empty] | 张培星 |  |  |  | 高铁
627 | 10923 | 2023 | 8 | 27 | 上海工务段 | 京沪线 | 下 | 右 | K1207+005 |  | 轨头伤损 | 轨头中心 | 12 | 图示:1、后向中心70°7个点，前向中心70°2个点并轨腰45°出波。2、六摆渡3#岔心轨 | 一级伤损 | [9 empty] | 张培星 |  |  |  | 普铁
628 | 10924 | 2023 | 8 | 27 | 杭州工务段 | 宣杭线 | 下 | 右 | K129+811 |  | 焊缝伤损 | 轨头外中侧 | 10 | 图示：后向外侧70度4个点，中间70度2个点。湖州西16#岔后焊缝。 | 一级伤损 | [9 empty] | 赵军 |  |  |  | 普铁
629 | 10924 | 2023 | 8 | 27 | 杭州工务段 | 宣杭线 | 下 | 左 | K191+053 |  | 焊缝伤损 | 轨头内测 | 5 | 图示：前向70度5个点。距大公里数方向一焊缝12米，距小公里数方向一导孔3米。 | 一级伤损 | [9 empty] | 赵军 |  |  |  | 普铁
630 | 10924 | 2023 | 8 | 27 | 杭州工务段 | 笕杭线 | 上 | 右 | K191+200 | 杭端 | 螺孔裂纹 | 1C | 5 | 图示：四象限后向45度6个点。笕桥26#岔前普通接头。 | 一级伤损 | [9 empty] | 赵军 |  |  |  | 普铁
631
632
633
634
635
636
637
638
639
640
641
642